|  | 1264工厂（KD仓） | 2023-06-17 | IQC | 37300103 |  |  | KI5K | 量产 |  |  |  | 直发料 |  |  | 大唐伟业 |  | 甄晓宁 | 100000 | 315 | 7 | 2.22% | 异色×3 水印×1pcs 凸点×1pcs 划伤×1pcs 磕伤×1pcs | C | 物料安排退货处理 |  | 仉天宇 | 磕伤： 1. 产品正反面均要覆保护膜，局部地方有覆膜气泡，CNC加工在有气泡的位置，保护膜会卷起，卷起的保护膜吸附碎屑拍打到产品边缘产生崩边； 2. 底面保护膜材质是硬质材质，覆膜容易产生气泡。 划伤； 1. 切割时产生材料碎屑，下料人员使用吹风无法将视窗内吹干净，导致碎屑划伤表面； 2. 产品密集与水流过慢不易将堆积产品表面的碎屑带出切割平台面.导致碎屑划伤表面； 气泡： 1、对不良实物分析发现，气泡为板材原材料气泡，IQC是抽检，整张板材最终是是需要加工成单体的，所以来了气泡在一定允收数量的标准下，会接收。原材料现象，有反馈材料厂家做改善。 水印； 1、半透油墨丝印时，油墨使用时间过长，稀释剂挥发快，油墨变稠，使油墨的干湿度产生变化，导致丝印时平流行差出现水印现象； 2、由于丝印过程中途添加油墨稀释剂时，未将油墨回收直接在网板上添加搅拌，导致油墨不均偏干，油墨过于黏稠导致水印产生； 异色； 1.复合板来料有颗粒导致丝印后出现黑点现象； 2.印刷过程自行添加开油水丝印产品后未确认首件直接量产，导致丝印时油墨偏稀造成丝印后回油，油墨回到视窗区域造成黑印，黑块。 3.丝印时网版上微小异物粘覆在复合板上导致丝印后转印在板材上出现黑点黑印现象 | 物料安排退货处理 | 磕伤： 1. 产品正反面均要覆保护膜，局部地方有覆膜气泡，CNC加工在有气泡的位置，保护膜会卷起，卷起的保护膜吸附碎屑拍打到产品边缘产生崩边； 2. 底面保护膜材质是硬质材质，覆膜容易产生气泡。 划伤； 1. 切割时产生材料碎屑，下料人员使用吹风无法将视窗内吹干净，导致碎屑划伤表面； 2. 产品密集与水流过慢不易将堆积产品表面的碎屑带出切割平台面.导致碎屑划伤表面； 气泡： 1、对不良实物分析发现，气泡为板材原材料气泡，IQC是抽检，整张板材最终是是需要加工成单体的，所以来了气泡在一定允收数量的标准下，会接收。原材料现象，有反馈材料厂家做改善。 水印； 1、半透油墨丝印时，油墨使用时间过长，稀释剂挥发快，油墨变稠，使油墨的干湿度产生变化，导致丝印时平流行差出现水印现象； 2、由于丝印过程中途添加油墨稀释剂时，未将油墨回收直接在网板上添加搅拌，导致油墨不均偏干，油墨过于黏稠导致水印产生； 异色； 1.复合板来料有颗粒导致丝印后出现黑点现象； 2.印刷过程自行添加开油水丝印产品后未确认首件直接量产，导致丝印时油墨偏稀造成丝印后回油，油墨回到视窗区域造成黑印，黑块。 3.丝印时网版上微小异物粘覆在复合板上导致丝印后转印在板材上出现黑点黑印现象 | 磕伤： 1. 投料作业前，检验员检查产品保护膜是否平整，有无气泡，作业员如发现刀头有卷膜现象，需立即用水冲刷刀头. 2. 更换中性软材质保护膜，验证结果外形切割刀头使用寿命由12H提高至24H使用时长，背刀头3H提升至6H，每2小时检验是否有缺口，及时更换新刀头 划伤； 1.切割时需用气枪吹对准平台吹洗干净，再用水冲洗干净，保证平台无异物，CNC工位新员工必须培训后了解每个步骤，IPQC制程稽核作业方法，在包装部增加吸洗工位，用毛刷吸风机尘.减少碎屑划伤产品表面现象； 2. 加大水流冲击量，使整个切割作业平台面的水覆盖产品表面. 气泡； 1. 板材来料IQC加严1个等级抽检，推动原材供应商改善； 水印； 1、严格控制丝印时间在30min左右，调油后油墨细度在4μm左右，加入流平剂，改善丝印水印效果最好； 2、丝印过程中如需添加稀释剂时，必须将网版上的油墨回收，重新称重再添加一定比例的稀释剂，并且搅拌均匀，品质IPQC要重新确认首件，并且所有的调油及添加都必须统一记录，油墨杯上要粘贴标识标注时间，以便问题追溯； 异色； 1.通知供应商改善来料物料，并排查库存确保异常物料不流出，IQC来料做重点监管； 2.产线所有开油水全部回收统一存放于调油房，需要添加时油墨从网版收起来后由调油技术员统一添加； 3.在丝印前用除尘棒对板材进行清洁，清洁后将除尘棒放置双面胶粘板上来回滚5次，此动作可以放置除尘棒上 耳朵异物去除，双面胶粘板每各半个小时更换一次，确保丝印前无异物或者灰尘粘覆在板材上。 | [7 empty] | close | 2023-06-21
|  | 创维工厂 | 2023-06-17 | IQC | 23002116 | FPC_侧键_2层_S665L |  | S665L | 量产 | 印刷电路板 | FPC | FPC | 中央仓调料 |  |  | 蓝特 |  | 李高胜 | 12000 | 12000 | 5 | 0.04% | 工厂来料发现偏位堵孔*6 夹异物堵孔*1，到料25952pcs，不良率：7/315=2.22%，不良批次：230609 | C | 6/20:厂商已完成工厂、央仓库存排查，共40K，发现10pcs不良，下一步跟进SQM改善报告回复 6/19：6/18工厂有生产计划，换其他批次物料先满足工厂生产需求，嫌疑批次物料安排厂商进行挑选 |  | 占忠卫 | 发生原因：1）模切模具冲切过深导致原装离型纸废料没有排出，在贴胶纸时废料掉落在产品上，导致异物堵孔现象产生； 2）手工对标识线贴合，FPC板面弯曲会有贴偏产生。 流出原因：贴完胶纸后，检验方法不便于识别不良。 | 6/20:厂商已完成工厂、央仓库存排查，共40K，发现10pcs不良，下一步跟进SQM改善报告回复 6/19：6/18工厂有生产计划，换其他批次物料先满足工厂生产需求，嫌疑批次物料安排厂商进行挑选 | 发生原因：1）模切模具冲切过深导致原装离型纸废料没有排出，在贴胶纸时废料掉落在产品上，导致异物堵孔现象产生； 2）手工对标识线贴合，FPC板面弯曲会有贴偏产生。 流出原因：贴完胶纸后，检验方法不便于识别不良。 | 发生原因改善对策：1）将模具冲投由圆形改变为半圆形（使用垫片遮挡板边冲头），冲切后，废料边会跟着整张离型膜排出。 2）引进机器条贴胶纸机，贴胶纸之前FPC会固定平整，贴合精度控制到0.1mm。 流出原因改善对策：更改检验方式，贴完胶纸后由平视检验改为对灯检验。 （改善前：平视检验，不便识胶纸内不） |  |  |  | 后续将此模切模具设计（半圆冲头）纳入模切作业指导书内设计规范内 |  |  |  | close | 2023-06-26
|  | 泰衡诺工厂 | 2023-06-16 | IQC | 38000030 | 贴皮电池盖组件_X6833B_落日金_V0_ZS_GK_N |  | X6833 | 量产 | 结构件 | 贴皮件 | 贴皮电池盖组件 | 直发料 |  |  | 纵胜 |  | 廖诗龙 | 5000 | 200 | 5 | 2.50% | 压伤4pcs,裂纹1pcs,凸点1pcs,划伤1pcs | C | 物料紧急已安排随线返工 |  | 杨圣杰 | 物料保压治具保压时未放到位，治具限位过低；保压辅料底部粘有异物导致干涉产生压印； | 物料紧急已安排随线返工 | 物料保压治具保压时未放到位，治具限位过低；保压辅料底部粘有异物导致干涉产生压印； | 保压辅料治具限位更改为活动块，限位升高2MM |  |  |  | 更改SOP清洁保压辅料治具4H/次； 全检工位优化，重新给员工培训； |  |  |  | close | 2023-06-20
|  | 中央仓 | 2023-06-16 | IQC | 38101247 | 保护套_LH7n_透明_V0_KP_N |  | LH7n | 量产 | 结构件 | 注塑件 | 保护套 | 直发料 |  |  | 科派 |  | 何建波 | 3200 | 200 | 10 | 5.00% | 保护套亮印10pcs （1处在音量上键，1处在R角） | C | 开单退料 |  | 甘海波 | 根本原因/失效分析 产品在注塑过程中，由于成型条件没有充分优化好就开始批量生产，成型中射出速度过快导致模具中的气体来不及排出，进胶口位置排气冲出来的亮印 流出原因 产品不良为阶段性产生，全检员为新员工，检查时专注R角及侧面音量键位置，导致不良外流 | 开单退料 | 根本原因/失效分析 产品在注塑过程中，由于成型条件没有充分优化好就开始批量生产，成型中射出速度过快导致模具中的气体来不及排出，进胶口位置排气冲出来的亮印 流出原因 产品不良为阶段性产生，全检员为新员工，检查时专注R角及侧面音量键位置，导致不良外流 | 1. 优化产品在注塑过程中的成型参数，将第二段的射出速度16m/S改为12m/S。 2.每次调机首件确认后，必须等机台运行半小时以上再次对生产的产品进行确认，产品确认无异常后再允许批量生产并将机台参数记录下来签名确认。 3.对新员工进行专业的检验方法培训，检查产品时需对着光线进行上下左右旋转检查，考核上岗后再作业 |  |  |  | 1、将客诉不良图片打印出来给相关责任人进行传阅知晓，并备注在标准卡上面的客诉履历表上，每次生产及检验核对标准卡时对客诉内容加深印象做特别检验。。 2、所有产品调机首件确认OK后，再进行跟踪半小时以上，无异常后再允许批量生产及进行参数记录。 3、加严出货抽检比例,有原来的AQL=0.65加严到AQL=0.4抽检水准.，3批出货后客户无反馈无投诉后在回到AQL=0.65正常抽检水准抽检 |  |  |  | close | 2023-06-20
|  | 海弘工厂 | 2023-06-16 | IQC | 17101487 | 触摸屏_5.0GF_CHSC6540_A509WM_黑色_HZ_V1.0 |  | A511L | 量产 | 屏幕 | 触摸屏模组 | 电容屏 | 中央仓调料 |  |  | 鸿展 |  | 向言成 | 4368 | 200 | 9 | 4.50% | 菲林偏位1PCS、排扣变形1PCS、边缘缺口2PCS、毛丝白点2PCS、漏保护胶纸2PCS | B | 6.16供应商挑选出15PCS不良退货处理，本周跟进SQM回复供应商改善报告 |  | 彭峰 | 1、贴合偏位：贴合时我司产品定位放置，初步确认可能为员工手法等原因，导致贴合偏位； 2、卡扣严重变形：经确认我司测试岗位100%全测试可拦截，初步确认可能为人员电测时硬压卡扣导致此异常； 3、崩边：经确认验证吸塑盘未错盘，可能会导致崩边； 4、点/蓝膜缺失：经确认有异物毛丝进入，员工漏检导致 | 6.16供应商挑选出15PCS不良退货处理，本周跟进SQM回复供应商改善报告 | 1、贴合偏位：贴合时我司产品定位放置，初步确认可能为员工手法等原因，导致贴合偏位； 2、卡扣严重变形：经确认我司测试岗位100%全测试可拦截，初步确认可能为人员电测时硬压卡扣导致此异常； 3、崩边：经确认验证吸塑盘未错盘，可能会导致崩边； 4、点/蓝膜缺失：经确认有异物毛丝进入，员工漏检导致 | 1、培训测试岗位人员严格按SOP进行电测作业，不可硬压卡扣； 2、功能电测后需自检卡扣是否异常； 3、培训外观检验人员严格按照SOP进行自检作业，不可漏检导致流出至客户端 |  |  |  | 1.客户端不良每周固定安排人员进行复判，统计上线不良状况信息与内部共享。 2.客户端累退不良内部每周取客诉不良异常项目培训，持续改善。 3.定期对各岗位操作人员进行培训，过程安排QC跟进改善后效果 |  |  |  | close | 2023-06-21
|  | 中央仓 | 2023-06-16 | IQC | 37200003 |  |  | X6826 | 量产 |  |  |  | 直发料 |  |  | 欣冠 |  | 何建波 | 400 | 50 | 1 | 2.00% | 镜片掉漆2pcs | C | 开单退料 |  | 王又良 | 根本原因/失效分析 掉漆：机器排版吸盘上有玻璃渣，吸产品时扎伤油墨后，导致掉漆 流出原因 出货前检验平光检验，员工未全数检出 | 开单退料 | 根本原因/失效分析 掉漆：机器排版吸盘上有玻璃渣，吸产品时扎伤油墨后，导致掉漆 流出原因 出货前检验平光检验，员工未全数检出 | 1，操作员每半小时擦拭吸盘，同步对灯箱自检，防止批量扎伤点掉漆不良 2，类似产品同等流程执行 3，提供不良品通知供应商内部检讨分析，持续管控此异常。 |  |  |  | 1.针对掉漆、扎伤点增加一道灯箱全检、OQC抽检工序，防止不良流出 2.针对客诉不良现象，品管部汇集统计更新于《品质不良履历表》中，张贴于公司公告栏中进行宣导 |  |  |  | close | 2023-06-20
|  | 泰衡诺工厂 | 2023-06-16 | IQC | 38000030 | 贴皮电池盖组件_X6833B_落日金_V0_ZS_GK_N |  | X6833 | 量产 | 结构件 | 贴皮件 | 贴皮电池盖组件 | 直发料 |  |  | 纵胜 |  | 廖诗龙 | 5000 | 200 | 5 | 2.50% | 压伤7pcs, | C | 物料紧急已安排随线返工 |  | 杨圣杰 | 物料保压治具保压时未放到位，治具限位过低；保压辅料底部粘有异物导致干涉产生压印； | 物料紧急已安排随线返工 | 物料保压治具保压时未放到位，治具限位过低；保压辅料底部粘有异物导致干涉产生压印； | 保压辅料治具限位更改为活动块，限位升高2MM |  |  |  | 更改SOP清洁保压辅料治具4H/次； 全检工位优化，重新给员工培训； |  |  |  | close | 2023-06-20
|  | 中央仓 | 2023-06-16 | IQC | 23504137 |  |  | KF6h | 量产 |  |  |  | 直发料 |  |  | 精品诚 |  | 何建波 | 8667 | 200 | 6 | 3.00% | 装饰件磕伤6pcs | C | 开单退料 |  | 王又良 | 根本原因/失效分析 根据异常产品情况分析，产生的原因为：擦片机清洗过程，擦片机磨头损坏，导致碰伤产品 流出原因 检验人员，视觉疲劳，未完全检出不良，导致不良流出 | 开单退料 | 根本原因/失效分析 根据异常产品情况分析，产生的原因为：擦片机清洗过程，擦片机磨头损坏，导致碰伤产品 流出原因 检验人员，视觉疲劳，未完全检出不良，导致不良流出 | 1，对磨头进行维修，检查擦拭磨头是否正常，对传送带进行清洁 2，检查设备参数是否符合要求，依据产品清洁度的结果进行调整 |  |  |  | 1、擦片机磨头的保养，由专人进行日、周、月保养，并记录。2、每班次开机前，由组长及技术员对磨头状态进行点检。3、出货检验，二次交叉式检验，预防漏检 |  |  |  | close | 2023-06-20
|  | 1264工厂（KD仓） | 2023-06-16 | IQC | 37600195 | 钢片注塑卡托_LH7n_机甲黑_V0_HL |  | LH7n | 量产 | 结构件 | 卡托 | 钢片注塑卡托 | 直发料 |  |  | 环力 |  | 甄晓宁 | 1000 | 125 | 8 | 6.40% | 发白*8，抽检不良率6.4% | C | 不良返工，返工不良品90pcs退厂商 |  | 王又良 | 自动套圈机落料滑轨有灰尘，，生产未及时清理，套胶圈过程中粘附在门板上，全检时使用干燥的无尘布擦拭门板检验，导致门板发白产生 | 不良返工，返工不良品90pcs退厂商 | 自动套圈机落料滑轨有灰尘，，生产未及时清理，套胶圈过程中粘附在门板上，全检时使用干燥的无尘布擦拭门板检验，导致门板发白产生 | 1、每日生产对自动套圈机及时清理，每隔4H清理一次，并对套圈机进行点检处理，预防灰尘再发. 7.2、宣导全检人员检验门板使用医用酒精擦拭门板，不可使用干燥的无尘布直接擦拭门板进行检验，预防门板发白再发. 7.3、后续对调入传音线体检验人员按照全检操作规程SOP检验作业，同步经培训GRR考核合格后，配发上岗证，方可上岗作业，预防外观不良流出 | [7 empty] | close | 2023-06-20
|  | 重庆工厂 | 2023-06-16 | IQC | 38100694 | 面壳组件_X6835_黑色_V0_GZ_N |  | X6835 | 量产 | 结构件 | 注塑件 | 面壳组件 | 中央仓调料 |  |  | 广正 |  | 付先进 | 10017 | 3420 | 52 | 1.52% | 面壳三伤不良 | C | 1、此批物料到料10017，到料直接安排驻厂全检， 2.检验3420pcs，检出超限度样不良52pcs，不良率：1.52， 3.库存剩余物料6597pcs安排广正驻厂继续全检. 4.此异常已同频SI以及央仓重点关注此现象. 5.6/18日已全检完,总不良率：146/10017=1.46% 6.下批到来料安排驻厂全检3K看效果.预计6/19到料. |  | 甘海波 | 根本原因： 1.人员作业过程排查： ①.作业员作业时有佩戴指套，未佩戴手饰(如手表/戒指)、指甲未超过指尖产品不易造成划伤（判定OK）； ②.作业员上线时有针对现场员工重点培训并签核培训记录表（判定OK）； ③.作业员在拿取产品检验时有两个叠在一起导致产品三伤（主因NG）； 2.机台/治具过程排查： ①.试产时机台上线没有做三伤软防护导致产品三伤（主因NG）； ②.试产时夹治具没有做三伤软防 护导致产品三伤（主因NG）； 作业方法排查： ①.SOP针对三伤注意事项及堆叠放置区域未有明确说明（次因NG）； 流出原因：全检员关键岗位未固定，人员未定人，定岗检验，导致检验检出率偏低，不良流入客户端 | 1、此批物料到料10017，到料直接安排驻厂全检， 2.检验3420pcs，检出超限度样不良52pcs，不良率：1.52， 3.库存剩余物料6597pcs安排广正驻厂继续全检. 4.此异常已同频SI以及央仓重点关注此现象. 5.6/18日已全检完,总不良率：146/10017=1.46% 6.下批到来料安排驻厂全检3K看效果.预计6/19到料. | 根本原因： 1.人员作业过程排查： ①.作业员作业时有佩戴指套，未佩戴手饰(如手表/戒指)、指甲未超过指尖产品不易造成划伤（判定OK）； ②.作业员上线时有针对现场员工重点培训并签核培训记录表（判定OK）； ③.作业员在拿取产品检验时有两个叠在一起导致产品三伤（主因NG）； 2.机台/治具过程排查： ①.试产时机台上线没有做三伤软防护导致产品三伤（主因NG）； ②.试产时夹治具没有做三伤软防 护导致产品三伤（主因NG）； 作业方法排查： ①.SOP针对三伤注意事项及堆叠放置区域未有明确说明（次因NG）； 流出原因：全检员关键岗位未固定，人员未定人，定岗检验，导致检验检出率偏低，不良流入客户端 | 1.作业人员在拿取产品检验时，不可两个叠在一起，产品下方不可有其它物品，避免产品有碰到现象不可堆叠；见图1 2.定3名专职全检员进行静态全检（何艳艳/孙莉莉/王鑫）； 3.机台/治具贴植绒布进行防护，每保压完产品需清理治具内的异物。 |  |  |  | 1、不良实物做不良看板放关键工位实物对照;--完成人：谢文 6月16日 2、在生产前用不良品对全检人员培训及考核,考核通过才可上岗;--完成人：李小丽 完成时间：6月17日 3、对生产/品质关键岗位进行标准化质量培训--完成人：谢文 完成时间：6月16日 4、水平展开对其他项目同步进行按此对策进行实施---陈丽慧 完成时间 6月17日 |  |  |  | close | 2023-06-20
|  | 迪明通工厂 | 2023-06-16 | IQC | 38101183 | 上支架组件_A632WM_黑色_V0_XG |  | A632WM | 量产 | 结构件 | 注塑件 | 上支架组件 | 中央仓调料 |  |  | 欣冠 |  | 袁天放 | 5000 | 200 | 8 | 4.00% | 天线起翘*6、镜圈缺口*1、镜圈磨花*1 | C | 已全检完成 |  | 王又良 | 1， 查不良PFC起翘是治具单点部分接触面小（FPC贴合位边有骨位）保压不到位，过段时间反弹导致有起翘不良。 2， 磕伤，磨花是产品保压过程中碰到导致的。 | 已全检完成 | 1， 查不良PFC起翘是治具单点部分接触面小（FPC贴合位边有骨位）保压不到位，过段时间反弹导致有起翘不良。 2， 磕伤，磨花是产品保压过程中碰到导致的。 | 1， 及时排查处理各段库存，并标识好。 2， 提供不良实物培训后挂在现场宣导，后面生产时管控。 3， 及时优化保压治具，确认OK后再生产。 4， IPQC&OQC重点跟进此异常 |  |  |  | 1， 此保压工位设立重点岗位，并培训后定人定岗作业。 2， 提供良品、不良品挂现场宣导现场作业员，重点管控此异常。 3， FPC保压治具效果确认责任到PIE和现场PE，责任到人持续跟进 IPQC/OQC重点点检对策是否落实到位，纳入点检管控 |  |  |  | close | 2023-07-04
|  | 朵唯工厂 | 2023-06-15 | IQC | 38200411 |  |  | BF7 | 量产 |  |  |  | 直发料 |  |  | 裕同 |  | 杨松 | 2050 | 200 | 200 | 100.00% | 天地盖方向反*200 | B | 物料急料，6.15日晚物料已处理完毕。 |  | 夏中年 | 天地合扣反:工程制作内部样品时,天地合一方向扣反; 生产时未识别出天地合一方向错误,导致批量天地合扣反产品产出; 流出原因：1.QC与生产负责人未通知专案工程及品质现场确认新品首件,依照工程提供内部样品制作首件与巡检与出货(实际天地合一方向反),导致批量天地合一方向反不良物料产生与流出至客户端; | 物料急料，6.15日晚物料已处理完毕。 | 天地合扣反:工程制作内部样品时,天地合一方向扣反; 生产时未识别出天地合一方向错误,导致批量天地合扣反产品产出; 流出原因：1.QC与生产负责人未通知专案工程及品质现场确认新品首件,依照工程提供内部样品制作首件与巡检与出货(实际天地合一方向反),导致批量天地合一方向反不良物料产生与流出至客户端; | 1，工程制做内部样品时通知专案QE共同确认并在样品划线,课长审核确认,多人互检确认,确保样品正确性; 2，新品首次生产时通知专案工程与品质现场确认首件; |  |  |  | 1.对新品试产作业指引进行修订，所有新品需试产;新品试产及首次大货生产时必须专案工程/QE/生产主管共同确认.所有相关人员必须严格按照此要求执行,如有违反按照公司制度进行考核; 2.针对同类物料样品进行横向排查,确保样品正确性; 3.后续制作内部样品时,需严格比对客签样确认,专案工程/QE确认并在样品划线并由课长审核确认后才可将样品发放; |  |  |  | close | 2023-06-20
|  | 印度TUM1 | 2023-06-15 | 海外KD | 38100944 | 面壳组件_P683L_黑色_V0_ZY_N |  | P683L | 量产 | 结构件 | 注塑件 | 面壳组件 | KD |  |  | 知音 |  | 甄晓宁 | 2400 | 2400 | 150 | 6.25% | 知音P683L机型面壳听筒网槽位置拉模，物料编码：38100944，投产2400，不良150，不良率6.25%，模号M1-2 | B | 1.印度工厂安排挑选上线； 2. KD仓原材料库存15038pcs（ 其中M1-2库存6600； 2.中央仓总库存22146Pcs M1-2模库存11564Pcs； 3.创启工厂库存1988，在途4400待处理； 4.创维工厂库存400pcs |  | 杨圣杰 | 前模尾部行位弹块烧死，未退到位；开模时将点胶面台阶拉翻 | 1.印度工厂安排挑选上线； 2. KD仓原材料库存15038pcs（ 其中M1-2库存6600； 2.中央仓总库存22146Pcs M1-2模库存11564Pcs； 3.创启工厂库存1988，在途4400待处理； 4.创维工厂库存400pcs | 前模尾部行位弹块烧死，未退到位；开模时将点胶面台阶拉翻 | 1.注塑生产50k下模具更换弹块弹簧，修模单记录更换信息，注塑品质进行监督点检； 2.后续生产每2小时对前模行位弹块进行效验点检，拟定点检记录表，注塑品质进行监督审核； | [7 empty] | close | 2023-06-20
|  | 泰衡诺工厂 | 2023-06-15 | IQC | 37600199 |  |  | X6739 | 量产 |  |  |  | 直发料 |  |  | 杰永 |  | 廖诗龙 | 500 | 50 | 6 | 12.00% | 划伤*6pcs | C | 供应商返工500pcs,挑选不良39pcs |  | 王又良 | 产品点胶过程中有益胶，胶水为满干胶擦拭溢胶导致无尘布上的胶水残留到卡帽表面；因放置时间过久，吸附的粉尘及胶水逐渐固化，后段擦拭卡帽脏污造成卡帽划伤。 | 供应商返工500pcs,挑选不良39pcs | 产品点胶过程中有益胶，胶水为满干胶擦拭溢胶导致无尘布上的胶水残留到卡帽表面；因放置时间过久，吸附的粉尘及胶水逐渐固化，后段擦拭卡帽脏污造成卡帽划伤。 | 1. 擦拭方法上优化，绕过卡帽从上往下擦拭，每8-10夹无尘布翻边，达到20夹更换无尘布，避免胶水污染到卡帽； 2. 擦拭溢胶工位在擦拭溢胶后增加一次检验，避免卡帽残胶流入下工序。 OQC针对试产物料检验加强，1000pcs以内全检，＞1000pcs检验500pcs. |  |  |  | 1. 后续物料周转增加隔层白纸及珍珠棉进行保护，并限制叠放层数： 导入专用专用吸塑盒，防止产品晃动造成碰划伤： （ MPR导入使用） |  |  |  | close | 2023-06-20
|  | 中央仓 | 2023-06-15 | IQC | 38100515 | 面壳组件_KI8_黑色_V0_XG |  | KI8 | 量产 | 结构件 | 注塑件 | 面壳组件 | 直发料 |  |  | 欣冠 |  | 何建波 | 1062 | 125 | 4 | 3.20% | 面壳麦克胶套起翘脱落4pcs | C | 6月15日返工1062，不良10，不良率0.94% |  | 王又良 | 根本原因/失效分析 1，查不良是咪胶套贴偏位保压后溢胶，配合位置粘胶小导致粘不牢固。 2，近期天气气温高，成品放置一段时间有起翘导致 流出原因 1，生产线贴合后保压时无异常，作业员未能检出 2、OQC在出货检验时未发现以上不良，最终导致不良流出客户端 | 6月15日返工1062，不良10，不良率0.94% | 根本原因/失效分析 1，查不良是咪胶套贴偏位保压后溢胶，配合位置粘胶小导致粘不牢固。 2，近期天气气温高，成品放置一段时间有起翘导致 流出原因 1，生产线贴合后保压时无异常，作业员未能检出 2、OQC在出货检验时未发现以上不良，最终导致不良流出客户端 | 1， 及时排查处理各段库存，并标识好。 2， 提供不良品培训现场作业员手法&贴合要求并自检。 3， 及时调整组装现场保压治具，改善后单体胶套全检1000PCS后生产，责任到位。 4，IPQC&OQC重点跟进此异常 |  |  |  | 1，提供不良品通知供应商内部检讨分析，持续管控此异常。 2，辅料厂增加1 人全检咪胶套有无溢胶不良。 3，组装现场点检确认治具责任到人，全面纳入管控。 4，IPQC/OQC重点点检对策是否落实到位，纳入点检管控 5，横向排查其它面壳是否有同样问题，排查点检确认后纳入正常管控。 6，规范现场贴合咪胶套生产要求 |  |  |  | close | 2023-06-20
|  | 中央仓 | 2023-06-15 | IQC | 38101254 | 面壳组件_S665L_黑色_V1_GZ_N |  | S665L | 量产 | 结构件 | 注塑件 | 面壳组件 | 直发料 |  |  | 广正 |  | 何建波 | 11880 | 315 | 7 | 2.22% | 面壳麦克泡棉起翘脱落7pcs | C | 6月16日返工9000，不良104，不良率0.88%；6月15日返工3240，不良2； |  | 甘海波 | 根本原因/失效分析 1.机台故障将麦克泡棉贴偏位不良 2.返修人员在返修过程中将泡棉撕下来后重新贴回去 3.返修品没有经过保压机保压导致麦支泡棉起翘脱落 流出原因 1.OQC开箱抽检未抽到，导致产品有不良流至客户端 | 6月16日返工9000，不良104，不良率0.88%；6月15日返工3240，不良2； | 根本原因/失效分析 1.机台故障将麦克泡棉贴偏位不良 2.返修人员在返修过程中将泡棉撕下来后重新贴回去 3.返修品没有经过保压机保压导致麦支泡棉起翘脱落 流出原因 1.OQC开箱抽检未抽到，导致产品有不良流至客户端 | 1.对产线贴合人员进行培训作业要求的标准，贴合时需对准槽位； 2.增加一人全检硅胶套是否有起翘现象 3.对保压治具每天进行点检保压的效果，频率由8H/次，改为4H/次 |  |  |  | 1.将平料改为卷料，人工贴合改为自动化机贴，确保贴合效果的稳定性 2.MIC硅胶套0K品，压合到位 3.培训员工作业手法，一对一培训，使其员工手法操作正确 |  |  |  | close | 2023-06-20
|  | 中央仓 | 2023-06-15 | IQC | 38100694 | 面壳组件_X6835_黑色_V0_GZ_N |  | X6835 | 量产 | 结构件 | 注塑件 | 面壳组件 | 直发料 |  |  | 广正 |  | 何建波 | 9900 | 200 | 7 | 3.50% | 面壳喇叭胶套夹异物1pc，划伤6pcs | C | 6月16日返工9900，不良104，不良率1.05% |  | 甘海波 | 根本原因/失效分析 1.有个别岗位人员离职，更换人员作业不熟练跟不上产线速度导致堆积 2.因在生产过程中使用铁镊子过于锋利造成 3.自动机挡向条有异物未能及时清理导致擦伤 流出原因 1.OQC开箱抽检未抽到，导致产品有不良流至客户端 | 6月16日返工9900，不良104，不良率1.05% | 根本原因/失效分析 1.有个别岗位人员离职，更换人员作业不熟练跟不上产线速度导致堆积 2.因在生产过程中使用铁镊子过于锋利造成 3.自动机挡向条有异物未能及时清理导致擦伤 流出原因 1.OQC开箱抽检未抽到，导致产品有不良流至客户端 | 1.针对容易堆积岗位增加人员，并且要求如有堆积需摆放吸塑盒. 2.针对划伤现象对镊子进行包裹防护，对自动机挡向条每2小时进行更换 3.针对打包人员进行培训，珍珠棉放置平铺要求规范化作业，吸塑槽位预留一个产品的空间，避免破损粘附在辅料上 |  |  |  | 1.生产过程有堆积物料使用周转盘摆 2.后续生产时对镊子进行防护后方可使用 3.针对磨花后续不允许作业员叠拿物料 只能错开对比进行检查 |  |  |  | close | 2023-06-20
|  | 中央仓 | 2023-06-15 | IQC | 37200097 |  |  | X6832 | 量产 |  |  |  | 直发料 |  |  | 大唐 |  | 何建波 | 3000 | 200 | 1 | 0.50% | 镜片碎裂1pc（不撕膜就可见这片碎） | C | 开单退料 |  | 仉天宇 | 根本原因/失效分析 产品贴保护膜后，在操作员剪膜时，剪刀剪到镜片边缘，导致镜片碎片现象 流出原因 1.对数人员未检查，致使碎裂流出； 2.OQC开箱抽检未抽到，导致产品有碎裂流至客户端 | 开单退料 | 根本原因/失效分析 产品贴保护膜后，在操作员剪膜时，剪刀剪到镜片边缘，导致镜片碎片现象 流出原因 1.对数人员未检查，致使碎裂流出； 2.OQC开箱抽检未抽到，导致产品有碎裂流至客户端 | 1.培训操作人员手法，宣导员工剪膜时对准膜的空余位置修剪 2.打包对数时，对数人员需检查一遍产品是否有碎裂现象； 3.OQC出货抽检时加严（AQL 0.4）外观检验，增加取样条数，提升取样覆盖率。发现有碎裂的，退上工序执行100%返检；发现不良，退回上工序二次返检 |  |  |  | 1.管理制作不良看板，张贴培训,新老员工一带一进行培训，对检验员周期培训，IPQC及各领班主管对检验员进行摸底抽检，进行稽查考核，与绩效挂沟 2.所有的产品出货都同上改善方式展开落实，防止异常再次发生 |  |  |  | close | 2023-06-20
|  | 创维工厂 | 2023-06-15 | 产线 | 25201287 | 耳机_3.5MM_美标_白磁_WWD |  | S665L | 量产 | 电声器件 | 耳机 | 有线耳机 | 中央仓调料 |  |  | 伟旺达 |  | 李高胜 | 1000 | 1000 | 1 | 0.10% | 工厂包装线投产1000pcs时，发现1pcs耳机漏胶套 ，袋内未发现脱落的胶套，不良批次2023-06-05 | C | 6/19:线边仓物料工厂克服使用，在库13323pcs已完成排查，未发现不良 |  | 钟意中 | 硅胶套材质较软，扎线膜未报裹住耳帽情况下出现脱落 | 6/19:线边仓物料工厂克服使用，在库13323pcs已完成排查，未发现不良 | 硅胶套材质较软，扎线膜未报裹住耳帽情况下出现脱落 | 将硅胶套硬度增加5°，由60°增加到65°，扎线时将耳帽包裹在扎线膜内，防止脱落 |  |  |  | 待改善措施验证后固化SOP |  |  |  | close | 2023-06-20
|  | 泰衡诺工厂 | 2023-06-15 | IQC | 37300183 |  |  | LH6 | 量产 |  |  |  | 直发料 |  |  | 吉鑫和盛 |  | 廖诗龙 | 6400 | 200 | 4 | 2.00% | 2pcs黑点、掉漆1pcs,水印1pcs | C | 供应商返工已完成，6400pcs,41pcs不良 |  | 李华新 | 1. 黑点是对产品转印脱模时，转印胶水经UV固化形成的颗粒物吸附在纹理面镀膜后形成异常现象； 2. 划伤是产品在贴膜后，员工在拿取摆放周转时产品边角对另一产品造成擦刮在表面形成划伤现象； 3. 水印暗纹是该装饰件纹理面大，天气湿热、产品在外发周转过程中，产品叠放挤压形成水印暗纹现象； 4. 掉漆是在丝印镜面银时材料颗粒物被静电吸附，经后工序CNC后，油墨与材料形成分离现象。 5. 个别员工在检验外观时，对产品检验时对外观限度样和产品检验规范未完全掌握，导致超限不良产品流入后工序； 6. QC检验时，品质员工冯牵未严格按360度旋转和外观限度样对产品异常现象进行检验，导致不良品流出。 | 供应商返工已完成，6400pcs,41pcs不良 | 1. 黑点是对产品转印脱模时，转印胶水经UV固化形成的颗粒物吸附在纹理面镀膜后形成异常现象； 2. 划伤是产品在贴膜后，员工在拿取摆放周转时产品边角对另一产品造成擦刮在表面形成划伤现象； 3. 水印暗纹是该装饰件纹理面大，天气湿热、产品在外发周转过程中，产品叠放挤压形成水印暗纹现象； 4. 掉漆是在丝印镜面银时材料颗粒物被静电吸附，经后工序CNC后，油墨与材料形成分离现象。 5. 个别员工在检验外观时，对产品检验时对外观限度样和产品检验规范未完全掌握，导致超限不良产品流入后工序； 6. QC检验时，品质员工冯牵未严格按360度旋转和外观限度样对产品异常现象进行检验，导致不良品流出。 | 要求所有外观检验人员在检验时，与客户端验收标准一致进行检验作业，对外观异常产品只可比限度样标准小的产品予以放行作业； 2.全检员工在全检作业时，因该型号产品为对拼排版，严格按《LH6N摄像头装饰件检验规范》和《复合材料类产品检验标准》对每张产品从左到右，从上到下逐排逐一并上下左右旋转360度进行产品外观全检作业； 3.贴合背胶过程中避免产品擦碰形成，在产品贴合后放置在新保护膜上，整张产品贴合完毕后重新覆膜； 4.QC对贴合背胶合格产品进行检验，并按要求对每版产品旋转360度进行二次全检，合格后方可交付FQC检验； 5.品质在出货检验时，进行3批次全检合格后方可出货。 |  |  |  | 1. 召集组织全检人员、QC、OQC等相关人员进行培训《LH6N装饰件产品检验规范》、《LH6N装饰件外观限度样》内容； 2. 为每位全检人员配发污点检验卡，便于其检验时，及时对异常品进行点读；包装主管和QC全检人员负责对全检人员进行实操式培训； |  |  |  | close | 2023-06-20
|  | 泰衡诺工厂 | 2023-06-15 | IQC | 23101375 |  |  | SG600 | 量产 |  |  |  | 直发料 |  |  | 同心键 |  | 廖诗龙 | 200 | 200 | 32 | 16.00% | 来料短装32pcs | B | IQC已全检完成，挑选短装物料32pcs 短装物料已补齐全。 |  | 刘正 | 1. T920DOME在5月29号出货时是拿2022年已经包装好的库存，包装人员未进行重新点数核准就装箱出货。 SG600DOME 此款项目是加导光膜项目，材料比常规项目厚，包装人员在点数时数错张数以及此单数量较少，包装人员未按包装要求过电子秤核准就包装出货，导致产品短装。 | IQC已全检完成，挑选短装物料32pcs 短装物料已补齐全。 | 1. T920DOME在5月29号出货时是拿2022年已经包装好的库存，包装人员未进行重新点数核准就装箱出货。 SG600DOME 此款项目是加导光膜项目，材料比常规项目厚，包装人员在点数时数错张数以及此单数量较少，包装人员未按包装要求过电子秤核准就包装出货，导致产品短装。 | 1. 针对此短装现象，要求包装作业人员在包装出货时，对已包装好的产品在出货时必须重新拆包点数，确认数量无误方可进行包装出货。 要求包装人员在后续所有产品在人工点数之后，必须再过电子称核准，以确保数量无误。 |  |  |  | 要求包装人员在点数包装出货时，先由一名员工手动点数，再过电子称，然后再由另一名员工复点核对数量，确认数量准确方可包装出货。 |  |  |  | close | 2023-06-20
|  | 朵唯工厂 | 2023-06-14 | 产线 | 38100485 | 面壳组件_KI5k_黑色_V0_HK |  | KI5K | 量产 | 结构件 | 注塑件 | 面壳组件 | 中央仓调料 |  |  | 惠科 |  | 杨松 |  | 400 | 22 | 5.50% | 面壳左上角台阶削缺（不良固定为M2-2模），导致面壳喷胶时胶路塌陷掉胶 | C | 1，点胶线前M2-2模单体3400pcs已全部隔离，更换其它模号物料生产；（朵唯在库83078pcs,选别出M2-2模10400pcs已隔离-厂商全检中）。 2，厂商自家库存：M2-2模4400pcs、前端中央仓库存：M2-2模8400pcs：KD仓：0pcs |  | 卢琪文 | 1.模具前模仁弹快测边腐蚀，少铁，注塑后产品LCD框边多胶批锋。 2.作业员加工产品批锋时，部分产品削的太重，导致产品LCD框边缘削缺。 流出原因： 1.QC检验过程对批锋加工效果标准不清晰，未及时反馈确认，导致不良流出。 | 1，点胶线前M2-2模单体3400pcs已全部隔离，更换其它模号物料生产；（朵唯在库83078pcs,选别出M2-2模10400pcs已隔离-厂商全检中）。 2，厂商自家库存：M2-2模4400pcs、前端中央仓库存：M2-2模8400pcs：KD仓：0pcs | 1.模具前模仁弹快测边腐蚀，少铁，注塑后产品LCD框边多胶批锋。 2.作业员加工产品批锋时，部分产品削的太重，导致产品LCD框边缘削缺。 流出原因： 1.QC检验过程对批锋加工效果标准不清晰，未及时反馈确认，导致不良流出。 | 1.模具修模，拆前模弹块烧焊，修复模具腐蚀位置。改善产品LCD框多料批锋。 2.班前会对QC进行宣导培训，对加工位置加工效果不清楚OK/NG的要及时反馈出来，找组长或主管签制加工效果板，按加工板进行比对检验。 |  |  |  | 1.注塑过程中发现产品批锋如要加工，组织相关人员进行评估加工方法（品质/生产/模房），经过会议决策后在执行加工。--责任人：郭晓军/王证 立刻执行 2.制作不良履历悬挂现场，针对不良现象对现场人员培训检验方法。--责任人：侯阳/郭晓军 |  |  |  | close | 2023-06-20
|  | 泰衡诺工厂 | 2023-06-14 | IQC | 19301172 | 扁平型振动马达_8Φ_3.0mm_FPC |  | X669D | 量产 | 机电器件 | 振动马达 | 扁平型振动马达 | 直发料 |  |  | 金鑫 |  | 廖诗龙 | 700000 | 500 | 8 | 1.60% | 马达金手指沾污 | C | 供应商使用酒精擦拭沾污返工处理，已返工不良品：226pcs |  | 钟意中 | 在监控下查看，该天临近下班清线期间，对老化设备进行例行清洗未干进行试生产（早班可以直接 生产），引起约64（每第8个，共8个治具）马达污染，检查时没有发现 | 供应商使用酒精擦拭沾污返工处理，已返工不良品：226pcs | 在监控下查看，该天临近下班清线期间，对老化设备进行例行清洗未干进行试生产（早班可以直接 生产），引起约64（每第8个，共8个治具）马达污染，检查时没有发现 | 1、规范装配制程治具上模清洁频率为1次/2班，时间为每班下班和当班中午下班前. l 清洁后使用风枪吹干治具，也预留足够的时间，让少量残留未吹干的水渍能有 效风干。 l 该时间段流水线、机台上不会有流动产品. 执行部门：生产部 执行日期：2023.06.17 2、IPQC对早中开机首五件检查，重点确认所有机台是否有脏、油等污染，确认合 格再开机生产. 执行部门：品质部 执行日期：2023.06.17 |  |  |  | 所有接触FPC作业工序，作业后本工站对产品外观（包含脏污、划伤等）自检合格品流出。 |  |  |  | close | 2023-06-20
|  | 泰衡诺工厂 | 2023-06-14 | IQC | 37300019 |  |  | X6826 | 量产 |  |  |  | 直发料 |  |  | 锦瑞 |  | 廖诗龙 | 760 | 80 | 5 | 6.25% | 1pcs黑点、1pcs异色线、3pcs划伤 | C | 供应商返工已完成挑选760pcs,不良品41pcs; |  | 杨圣杰 | 1.丝印第一道油墨时，环境中尘点颗粒吸附在产品上，形成黑点。 2.丝印过种中环境中毛绒等落在产品上，形成毛丝状的异色线。 划伤: 板材覆膜时，除尘机滚轮面有异物在覆膜过程划伤产品表层； | 供应商返工已完成挑选760pcs,不良品41pcs; | 1.丝印第一道油墨时，环境中尘点颗粒吸附在产品上，形成黑点。 2.丝印过种中环境中毛绒等落在产品上，形成毛丝状的异色线。 划伤: 板材覆膜时，除尘机滚轮面有异物在覆膜过程划伤产品表层； | 1. 丝印第一道在洁净棚中印刷； 2. 洁净棚增加增湿器，防止尘点、毛细等物料漂浮。 划伤: 板材边缘使用无尘布擦拭异物，同步使用双面胶粘尘后过除尘机。 ----责任人：过劲 |  |  |  | 1.设立专项稽核人员，稽核各制程按要求作业； 2.制定新进人员技能提升教育训练计划，定期对员工进行培训； 3.尾单物料增加品质100%全检。 ---钟艳红 |  |  |  | close | 2023-06-20
|  | 泰衡诺工厂 | 2023-06-14 | IQC | 37300041 |  |  | X6826 | 量产 |  |  |  | 直发料 |  |  | 锦瑞 |  | 廖诗龙 | 830 | 125 | 5 | 4.00% | 色差1pcs,划伤2pcs,镜片划伤1pcs,缺口1pcs | C | 供应商返工已完成挑选830pcs,不良品44pcs; |  | 杨圣杰 | 色差：EB电镀机台存电镀过程存在差均匀性差；生产过程存在颜色偏差。 划伤: 板材覆膜时，除尘机滚轮面有异物在覆膜过程划伤产品表层； 缺口: CNC成型后装吸塑盒转料到CCD全检尺寸段治具没有防护碰伤保护，产品的拿取周转摩擦导致划伤、碰缺形成缺口； | 供应商返工已完成挑选830pcs,不良品44pcs; | 色差：EB电镀机台存电镀过程存在差均匀性差；生产过程存在颜色偏差。 划伤: 板材覆膜时，除尘机滚轮面有异物在覆膜过程划伤产品表层； 缺口: CNC成型后装吸塑盒转料到CCD全检尺寸段治具没有防护碰伤保护，产品的拿取周转摩擦导致划伤、碰缺形成缺口； | 1.电镀后上中下小片对比色板反射一致性，再印刷对比测试，测量记录LAB值及反射数据； 2.每炉根据反射数据，分析颜色走向，及时调整颜色的偏差趋势，确保整炉一致性 划伤、缺口: 1. 板材边缘使用无尘布擦拭异物，同步使用双面胶粘尘后过除尘机。 2. 对全检治具进行软胶防护，降低缺口不良。 ----责任人：过劲 |  |  |  | 1.设立专项稽核人员，稽核各制程按要求作业； 2.制定新进人员技能提升教育训练计划，定期对员工进行培训； 3.尾单物料增加品质100%全检。 ---钟艳红 |  |  |  | close | 2023-06-20
|  | 中央仓 | 2023-06-14 | IQC | 37600173 |  |  | X669 | 量产 |  |  |  | 直发料 |  |  | 精而美 |  | 何建波 | 30000 | 315 | 10 | 3.17% | 卡托来料与样品有差异×10（不良品卡帽光滑，良品卡帽磨砂手感） | C | 6月15日合计返工30000，不良766，不良率2.55%；6月14日返工6000，不良200， |  | 王又良 | 根本原因/失效分析 1、喷涂面漆时泵浦吸盘中途出现堵塞，造成喷枪出油不均匀，产品喷涂过程中产生表面质感（光哑、砂效）不一致 流出原因 1、喷涂发现异常未自行全检，物料直接流转到全检工序； 2、全检员意识不够强，检验X669卡托发现卡帽效果不同时，未及时反馈信息； 3、QA出货检验由于不良比率较低且过于集中，未能发现此不良导致流出 | 6月15日合计返工30000，不良766，不良率2.55%；6月14日返工6000，不良200， | 根本原因/失效分析 1、喷涂面漆时泵浦吸盘中途出现堵塞，造成喷枪出油不均匀，产品喷涂过程中产生表面质感（光哑、砂效）不一致 流出原因 1、喷涂发现异常未自行全检，物料直接流转到全检工序； 2、全检员意识不够强，检验X669卡托发现卡帽效果不同时，未及时反馈信息； 3、QA出货检验由于不良比率较低且过于集中，未能发现此不良导致流出 | 1、面漆稀释后用400目滤网双层过滤，泵浦吸盘去掉网布包扎直吸喷涂，避免出现泵浦堵塞； 2、全检经理针对此异常，每日早晚督促宣导，对于产品有差异无法判定，要及时提出； 3、出货段要求QA加严抽检，全检送检物料5K一包，确保没包物料都要抽检到 |  |  |  | 1、 面漆下线处增加人员整板检验，及时发现问题及时改善，避免出现批量不良。 针对全检员再次培训，不光只识别产品三伤、颗粒等不良，对于产品质感明显差异也能清楚识别 |  |  |  | close | 2023-06-20
|  | 中央仓 | 2023-06-14 | IQC | 17401796 | Incell_6.56_HD+_BOE_D_a-Si_黑色 |  | BF7 | 量产 | 屏幕 | 全贴合组件 | Incell | 直发料 |  |  | 帝晶 |  | 何建波 | 31680 | 315 | 7 | 2.22% | QTH气泡线3pcs，掉漆2pcs，崩边1pc，内脏污1pc | B | 紧急物料，与MQE\SQM\驻厂IQE沟通，物料调拨给朵唯，SQM安排帝晶加派人员返工，良品上线 |  | 周军庭 | 根本原因/失效分析 1.制程排查发现硬对硬贴附工序有风险，排查确认为1真空腔体上平台铁氟龙排查确认为1真空腔体上平台铁氟龙褶皱引起边缘保压效果不佳，导致个别边缘贴合汽泡脱泡不能脱掉属于个例。 2.制程排查确认OQC成品电测检查岗位有风险，排查确认其中一台电测治具上压舌有破损，人员拿取产品作业过程中触碰到测架压舌后，导致CG掉漆风险。 3.制程排查发现人员作业过程中产品取放时产品丢放，重叠，产品摆放密集，掉落及触碰坚硬物质时均会造成CG破损风险，外观人员未仔细检查导致不良后流 流出原因 1、贴合下料检验员对边缘气泡未仔细检查，导致不良流出； 2、OQC在出货检验时未发现以上不良，最终导致不良流出客户端 | 紧急物料，与MQE\SQM\驻厂IQE沟通，物料调拨给朵唯，SQM安排帝晶加派人员返工，良品上线 | 根本原因/失效分析 1.制程排查发现硬对硬贴附工序有风险，排查确认为1真空腔体上平台铁氟龙排查确认为1真空腔体上平台铁氟龙褶皱引起边缘保压效果不佳，导致个别边缘贴合汽泡脱泡不能脱掉属于个例。 2.制程排查确认OQC成品电测检查岗位有风险，排查确认其中一台电测治具上压舌有破损，人员拿取产品作业过程中触碰到测架压舌后，导致CG掉漆风险。 3.制程排查发现人员作业过程中产品取放时产品丢放，重叠，产品摆放密集，掉落及触碰坚硬物质时均会造成CG破损风险，外观人员未仔细检查导致不良后流 流出原因 1、贴合下料检验员对边缘气泡未仔细检查，导致不良流出； 2、OQC在出货检验时未发现以上不良，最终导致不良流出客户端 | 贴合气泡不良改善 1.把铁氟龙换成黄色软化泡棉，能满足最大值有效保压； 2.收集气泡制作文件培训下料员便于区分良品与气泡不良状态; 3.真空腔体平台上黄色软软化泡棉，纳入月保养文件中进行点检确认 CG掉漆不良改善 1.工艺重新培训人员作业过程中产品拿取时CG边缘不允许接触压舍位置，减少崩边风险； 2.治具对应位置压舍使用黑色铁氟龙材质包裹，减少碰撞造成风险； 3.作业过程中如有破损及时通知设备人员更换，IPQC巡检检查 CG崩边不良改善 1.使用泡棉把支柱底座包裹住，起到软化防护作用；防止作业人员取放产品触碰到支柱导致产品出现崩边不良； 2.产品放置方向由竖着放置改为横着摆放，流水线产品摆放间距＞5cm，IPQC监督执行 OCA压痕不良改善 1.设备进行全面清洁：使用无尘布+酒精擦拭，清洁频率：开班/次，2H/次，音乐提醒， IPQC每2H进行巡查 (常态化管控)； 2.开机员清洁打扫时IPQC必须安排人员现场监督，并在清洁记录表上确认签 |  |  |  | 1.客诉不良对所有检查员进行培训。 2.客诉不良品纳入盲测考核样品，检查员每周盲测考核。 3.漏检流失人员按公司《奖惩管理规定》进行处罚。 4.宣导要求员工严格按SOP要求作业，IPQC加强监督。 5.漏检纳入责任组长绩效考核指标。每月进行评比考核 |  |  |  | close | 2023-06-20
|  | 1264工厂（KD仓） | 2023-06-14 | IQC | 38100883 | 上支架组件_X6516_黑色_V1_XG |  | X6516 | 量产 | 结构件 | 注塑件 | 上支架组件 | 直发料 |  |  | 欣冠 |  | 甄晓宁 | 10000 | 315 | 10 | 3.17% | 离型膜不离型10pcs | C | 计划回复急料，返工10000，不良289pcs |  | 王又良 | 经排查保压治具上模防护软胶磨损，保压不到位 | 计划回复急料，返工10000，不良289pcs | 经排查保压治具上模防护软胶磨损，保压不到位 | 1， 提供不良品培训考核后定人定岗，重点跟进。 2， 库存品及时排查隔离返工，打点标识外箱发货。 3， 现场保压治具每4小时巡检确认一次，并记录责任到技术员。 4， 临时增加预撕全检1批次确认保压效果并待出货后跟进。 | [7 empty] | close | 2023-06-20
|  | 泰衡诺工厂 | 2023-06-14 | IQC | 17201829 | COM模组_NA_8M_GC08A3-MADD0_A_4P_BG_B |  | LH6 | 量产 | 摄像头 | 摄像头模组 | COM模组 | 直发料 |  |  | 联合影像 |  | 瞿国锋 | 8000 | 200 | 6 | 3.00% | 披锋 | C | 6/15返工完毕，用手拨掉多余披锋 |  | 崔杰 | 1.激光切割机产品吸附不平整导致切割后产品连接点有未切透现象，导致产品残留披锋。 流出原因： 1.前端因人员检出能力存在不足，且产品不良率较高，导致存在部分不良流出至后端测试。 2.测试端因属于半自动化测试，人员只负责上料下料，未针对产品进行外观确认，且批锋不影响测试，造成产品流出。 3.检验端因检验人员使用CCD只确认通光孔，未对模组整体进行检验，检验方式存在问题，造成产品流出。 | 6/15返工完毕，用手拨掉多余披锋 | 1.激光切割机产品吸附不平整导致切割后产品连接点有未切透现象，导致产品残留披锋。 流出原因： 1.前端因人员检出能力存在不足，且产品不良率较高，导致存在部分不良流出至后端测试。 2.测试端因属于半自动化测试，人员只负责上料下料，未针对产品进行外观确认，且批锋不影响测试，造成产品流出。 3.检验端因检验人员使用CCD只确认通光孔，未对模组整体进行检验，检验方式存在问题，造成产品流出。 | 1.切割机物料上线前进行高温胶背面贴附，以高温胶平面进行改善吸附不平整。 2.对切割后的产品做放大镜百分百检验上线，分板摆盘工位做目视全检，不良产品挑出削披锋处理再流转测试段。 3.测试治具优化，测试岗位增加防呆措施。 4.外观检验岗位人员再培训，不良图示粘贴示警。 |  |  |  | 1.针对性的对外观和打包人员定期培训 2.将外观不良照片打印张贴到外观工站 |  |  |  | close | 2023-06-20
|  | 泰衡诺工厂 | 2023-06-14 | IQC | 38100644 | 中框组件_X6711_星际蓝_V0_HK_N |  | X6711 | 量产 | 结构件 | 注塑件 | 中框组件 | 直发料 |  |  | 惠科 |  | 廖诗龙 | 4080 | 200 | 7 | 3.50% | 装饰件划伤5pcs,装饰件缺口2pcs | C | 供应商返工已完成 |  | 卢琪文 | 产品表面利角，送氧化厂往返运输过程中受到外力重压或挤压触碰导致划伤。 | 供应商返工已完成 | 产品表面利角，送氧化厂往返运输过程中受到外力重压或挤压触碰导致划伤。 | 1. 高光后产品使用专用吸塑盘摆放送氧化厂，并在每个盘子表面附一层保护膜，避免碰撞挤压导致碰伤（压伤）； 全检人员全检时顺着盘子，多角度检验；每检验两个小时更换其他人员检验，交替休息，避免长时间检验眼睛疲劳，从而漏检流出； |  |  |  | 1. 安排人员到氧化厂跟线，并对氧化厂技术人员进行宣导，使其明确客户的要求，并将客诉不良项做重点管控。 宣导和培训品质检验人员的检验力度、细节，使其明确客户的要求及标准，避免不良再次流出； |  |  |  | close | 2023-06-20
|  | 创维工厂 | 2023-06-14 | 产线 | 17201825 | CSP模组_NA_AI_CDPT-B0805-Y8-A6_A_1P_NA_B,CSP模组_NA_AI_CDPT-B0805-Y8-A6_A_1P_NA_B_1.0 |  | S665L | 量产 | 摄像头 | 摄像头模组 | CSP模组 | 中央仓调料 |  |  | 合达源 |  | 李高胜 | 2500 | 2500 | 7 | 0.28% | 工厂上线反馈172018251摄像头连锡不良，影响摄像头打不开，不良批次230518，不良比例7/2500=0.28%(未超预警标准) | B | 6/16 问题处理进展：供应商6/15安排1人全检4056pcs，未发现不良，经确认此不良集中一包，不良品厂商拿回去分析，后续跟进SQM改善报告回复，预计6/21输出 6/15 排查工厂库存：5/30 批次共有6000pcs；5/31批次共有56pcs，，非不良批次，工厂已临时安排全检2000pcs未发现不良，工厂上线继续跟进，不良品已保留给到SQM安排厂商进行分析 |  | 李海波 | 发生原因：排查SMT制程，发现印刷钢网，开窗为0.188mm，PIN脚间隙为0.2MM,融锡时间隙较小，存在连锡隐患；加上印刷机钢网清洗频次为5 SET/次，清洗间隔较长，印刷期间残锡如果未及时清洁，留存在钢网会导致连锡问题发生。 流出原因：1）SMT外观检查使用十倍放大镜，检出外观不良的直观性较差，加上检验人员长时间目视检查后，易出现视觉疲劳，未检出连锡不良导致流出。 2）模组3/6/7/8/9 PIN脚为空脚，FPC未走线，工装无法防错，导致不良流出到客户端 | 6/16 问题处理进展：供应商6/15安排1人全检4056pcs，未发现不良，经确认此不良集中一包，不良品厂商拿回去分析，后续跟进SQM改善报告回复，预计6/21输出 6/15 排查工厂库存：5/30 批次共有6000pcs；5/31批次共有56pcs，，非不良批次，工厂已临时安排全检2000pcs未发现不良，工厂上线继续跟进，不良品已保留给到SQM安排厂商进行分析 | 发生原因：排查SMT制程，发现印刷钢网，开窗为0.188mm，PIN脚间隙为0.2MM,融锡时间隙较小，存在连锡隐患；加上印刷机钢网清洗频次为5 SET/次，清洗间隔较长，印刷期间残锡如果未及时清洁，留存在钢网会导致连锡问题发生。 流出原因：1）SMT外观检查使用十倍放大镜，检出外观不良的直观性较差，加上检验人员长时间目视检查后，易出现视觉疲劳，未检出连锡不良导致流出。 2）模组3/6/7/8/9 PIN脚为空脚，FPC未走线，工装无法防错，导致不良流出到客户端 | 发生原因改善措施：1.缩小NC PIN脚开窗，增加开窗间隙，避免融锡时间隙较小出现连锡（开窗由0.188*0.752，减少到0.173*0.65） --目前改善后的钢网已收到，预计6/20验证 2.印刷机清洗间隔由5 SET/次增加到1 SET/次，减少清洗的间隔时长，避免印刷过程中钢网粘锡。 流出原因改善措施： 1）将外观检查使用的建议工具由十倍放大镜改为CCD 20倍检查。 2）研发/工程部根据线路结构，优化测试工装，增加对空脚功能性不良的防错检测功能。 --目前已联系供应商打样做测试板验证，预计6月25日治具到厂进行验证 |  |  |  | 1.将外观检查使用的建议工具由十倍放大镜改为CCD 20倍检查。 2.研发/工程部根据线路结构，优化测试工装，增加对空脚功能性不良的防错检测功能。 |  |  |  | close | 2023-06-21
|  | 重庆工厂 | 2023-06-14 | 产线 | 17401797 | Incell_6.56_HD+_CTC_D_a-Si_黑色 |  | X669 | 量产 | 屏幕 | 全贴合组件 | Incell | 直发料 |  |  | 创维 |  | 曾鹏飞 | 2800 | 2800 | 15 | 0.54% | 屏幕底部漏光 | C | 6/25：底部均匀漏光问题，标准部与SQM军庭/MQE新意现场确认，属于背光效果问题，承认样也同步存在此现象；标准部已同步签订限度样，今天（6/26）快递到重庆工厂； 6/24：6/21新到料8批90K，抽检无异常，待上组装看改善效果。23.24两天有点胶改善批。 6/13：QPM、SQM、研发影像确认不良品，签10天的一台限时样。工厂按临时限度样正常生产。6/15投产2900pcs，复判NG的有7pcs。不良比例0.2%。 6/16-6/17经过限度样复判后不良比例约0.16%。 |  | 周军庭 | 1、产生原因：确认造成灯眼不良的原因为FPC+LGP靠尾部组装导致头部和胶框挡墙间 隙过大，导致扩散黑条和FPC之间无间隙。造成扩散黑条和遮光胶遮光面积缩小出现灯眼； 2、流出原因：针对不良进行过AOI、人工正常真空吸附复检，平板治具（23.5V）不良 无法正常检出；只有在平板治具电压22v-22.5v时较明显； 3、厂内电测检验人员对检验角度把握不准确，漏检误判较高，导致不良流出。 | 6/25：底部均匀漏光问题，标准部与SQM军庭/MQE新意现场确认，属于背光效果问题，承认样也同步存在此现象；标准部已同步签订限度样，今天（6/26）快递到重庆工厂； 6/24：6/21新到料8批90K，抽检无异常，待上组装看改善效果。23.24两天有点胶改善批。 6/13：QPM、SQM、研发影像确认不良品，签10天的一台限时样。工厂按临时限度样正常生产。6/15投产2900pcs，复判NG的有7pcs。不良比例0.2%。 6/16-6/17经过限度样复判后不良比例约0.16%。 | 1、产生原因：确认造成灯眼不良的原因为FPC+LGP靠尾部组装导致头部和胶框挡墙间 隙过大，导致扩散黑条和FPC之间无间隙。造成扩散黑条和遮光胶遮光面积缩小出现灯眼； 2、流出原因：针对不良进行过AOI、人工正常真空吸附复检，平板治具（23.5V）不良 无法正常检出；只有在平板治具电压22v-22.5v时较明显； 3、厂内电测检验人员对检验角度把握不准确，漏检误判较高，导致不良流出。 | 1.拿取客诉不良对检测员进行实物培训2.电压由之前的23.5v调试到22v，覆膜测试后使用手按压FPC点亮确认是否有灯眼不良；(模拟平板治具检验）3.制定灯眼不良样品悬挂产线. |  |  |  | 1.FPC+LGP组检组装到胶铁后，FPC预压位置增加到两个顶针，防止FPC为胶铁未贴合固定，转盘转动时出现移位； 2. 首件5pcs 1H/2pcs，抽检间隙NG，立即通知设备工程师进行调试，调试OK后，IPQC进行加测，确认OK后才能正常生产。 |  |  |  | close | 2023-07-07
|  | 重庆工厂 | 2023-06-14 | 实验室 | 25101428 |  |  | X6515 | 量产 |  |  |  | 直发料 |  |  | 山西科通 |  | 曾鹏飞 | 9 | 9 | 1 | 11.11% | 滚筒后超声掉落 | B | 1.拿取产品，将面壳朝前，向下敲击2次。库存14k全检，无不良。 |  | 肖思婷 | 产生原因：基于以上制程排查和分析，排查制程风险点，分析不良原因如下： 员工超声后转移产品时，超声模具内残留产品 。 流出原因： 1.限高治具未设置到位，限高只调整一边，未调整到另一边，导致限高治具未完全起到效果，有流出风险 2.经验证敲击可将不良挑出，结合返工数据18K无异常，推测为异常品漏过敲击工站，导致个例不良流出 | 1.拿取产品，将面壳朝前，向下敲击2次。库存14k全检，无不良。 | 产生原因：基于以上制程排查和分析，排查制程风险点，分析不良原因如下： 员工超声后转移产品时，超声模具内残留产品 。 流出原因： 1.限高治具未设置到位，限高只调整一边，未调整到另一边，导致限高治具未完全起到效果，有流出风险 2.经验证敲击可将不良挑出，结合返工数据18K无异常，推测为异常品漏过敲击工站，导致个例不良流出 | 1.员工超声后转移产品时，超声模具内没有产品 2.每个超声机台粘贴超声转移产品作业要求，培训员工正确作业方式 |  |  |  | 1.在超声旁拉线上，增加敲击板，每个超声后产品都增加敲击后，再放到拉线上，全员培训，持续追踪一月 2.在超声旁拉线上，增加敲击板，每个超声后产品都增加敲击后，再放到拉线上，全员培训，持续追踪一月 1.限高治具两侧同步调整，并对所有组装IPQC进行全员培训 2.超声后过限高、先敲击听音再老化测试 |  |  |  | close | 2023-06-21
|  | 中央仓 | 2023-06-13 | IQC | 38101121 |  |  | KI5p | 量产 |  |  |  | 直发料 |  |  | 欣冠 |  | 何建波 | 10000 | 315 | 20 | 6.35% | 面壳披锋20pcs | C | 已开退料单，退料流程中 |  | 王又良 | 根本原因/失效分析 查不良是模具镶件磨损产生间隙，导致注塑后跑披锋 流出原因 1、产品急出货因模具无法满足交付克服加工生产，作业员未加工干净残留胶丝导致不良流出 2、OQC在出货检验时未发现以上不良，最终导致不良流出客户端 | 已开退料单，退料流程中 | 根本原因/失效分析 查不良是模具镶件磨损产生间隙，导致注塑后跑披锋 流出原因 1、产品急出货因模具无法满足交付克服加工生产，作业员未加工干净残留胶丝导致不良流出 2、OQC在出货检验时未发现以上不良，最终导致不良流出客户端 | 1， 及时排查处理各段库存，并标识好。 2， 提供不良品培训现场作业员、QC拦截识别。做成不良看板对检验人员进行培训避免类似问题再次发生。 3， 针对非正常工艺加工生产物料，增加1人对此位置进行全检。 4，IPQC&OQC重点跟进此异常 |  |  |  | 1， 提供良品、不良品挂现场宣导现场作业员，重点管控此异常。 2， 安排修模重新对镶件进行烧焊、打火花、飞模、测数确认OK后生产。 3， 正常情况下不允许加工生产，特殊情况走加工申请流程增加1 人全检加工效果。 IPQC/OQC重点点检对策是否落实到位，纳入点检管控 |  |  |  | close | 2023-06-20
|  | 中央仓 | 2023-06-13 | IQC | 38100471 | 面壳组件_BF7_黑色_V0_ZY |  | BF7 | 量产 | 结构件 | 注塑件 | 面壳组件 | 直发料 |  |  | 知音 |  | 何建波 | 18000 | 315 | 7 | 2.22% | 面壳缺胶7pcs | C | 6月13日返工18000，不良13，不良率0.07% |  | 杨圣杰 | 根本原因/失效分析 1 .生产中机台异常故障停机，重新开机作业员在加工过程中未发现缺胶导致 流出原因 IPQC&OQC未抽检到此异常导致流出 | 6月13日返工18000，不良13，不良率0.07% | 根本原因/失效分析 1 .生产中机台异常故障停机，重新开机作业员在加工过程中未发现缺胶导致 流出原因 IPQC&OQC未抽检到此异常导致流出 | 1.技术员在处理机台异常故障过程中，调机品需及时清理干净，前后5模调机品需隔离报废处理； 2.对作业员自检能力进行培训，每天利用早会时间给现场员工和IPQC把客户反馈的品质异常进行宣导 |  |  |  | 1.将不良信息纳入不良履历做重点管控，同步现场全检工位悬挂，警示作业员与全检员重点查看。 2.IPQC在巡检过程中需对技术员调机与停机故障品有无及时清理做稽核动作，同时对易发生反复异常进行加严管控 |  |  |  | close | 2023-06-20
|  | 1264工厂（KD仓） | 2023-06-13 | IQC | 10310004 | 商务配件_保护膜_Infinix_X6711_丝印_玻璃 |  | X6711 | 量产 | 商务配件 | 手机膜 | 钢化玻璃膜 | 直发料 |  |  | 轩翥 |  | 甄晓宁 | 5400 | 315 | 7 | 2.22% | ：边框发黄×5 露白边×1 掉漆×1 | C | 已退货，无SQM负责，暂时采购处理 |  | 于鸥 |  | 已退货，无SQM负责，暂时采购处理 | [9 empty] | close | 2023-06-20
|  | 重庆工厂 | 2023-06-13 | IQC | 38101012 |  |  | X669 | 量产 |  |  |  | 直发料 |  |  | 惠科 |  | 付先进 | 1360 | 125 | 4 | 3.20% | ROHS报告超期，电池盖压伤*4pcs | C | 1.此批不良已确认属实，为急用物料，临时已安排驻厂返工。检出不良8pcs 2.第四配色验证料 |  | 李华新 | 1.冲切水口治具表面粘碎穴，冲切时受力，导致产品压伤。 2.RoHS纸档出货QA一次性打印较多，出货时未检查，测试更新后的电子档组长未及时传递信息，导致更新后未打印使用。 流出原因 1.全检员的灯管高，检验区域光线不居中。 2.检验人员方法不正确，带纹面电池盖平视检验，未按要求45度旋转，表面的缺陷未发现。 （改善前检验方法） 3.QC抽检时未发现此不良。 | 1.此批不良已确认属实，为急用物料，临时已安排驻厂返工。检出不良8pcs 2.第四配色验证料 | 1.冲切水口治具表面粘碎穴，冲切时受力，导致产品压伤。 2.RoHS纸档出货QA一次性打印较多，出货时未检查，测试更新后的电子档组长未及时传递信息，导致更新后未打印使用。 流出原因 1.全检员的灯管高，检验区域光线不居中。 2.检验人员方法不正确，带纹面电池盖平视检验，未按要求45度旋转，表面的缺陷未发现。 （改善前检验方法） 3.QC抽检时未发现此不良。 | 1.增加治具清洁点检，由之前4H用静电风枪吹拂异物调整为每2H用无尘布擦拭后在用静电风枪清洁。 2.检验区增加灯管，品质每月对各拉线的检验区域灯管光照度进行点检，随拉检验的人员不能随意更换检验位置。 3.纠正检验员方式方法，按SIP要求被检测面与视线45-90度角范围转动。对IPQC要求增加横向检验便以使所有缺陷可见，QC抽检时按0收1退执行。 4. 每天出货的RoHS报告当天打印并检查，针对临期的报告电子档备注颜色通知责任人及时复测提供，出货QA再次检查确认。 |  |  |  | 1.培训检验人员方式方法。连续3天拿不良实物对检验人员做GRR考核测试。 2.制作客诉不良履历图片发放现场悬挂警示。 |  |  |  | close | 2023-06-20
|  | 中央仓 | 2023-06-13 | IQC | 21204882 |  |  | KF6h | 量产 |  |  |  | 直发料 |  |  | 欣冠 |  | 何建波 | 10800 | 500 | 20 | 4.00% | 电池盖天线偏位20pcs，朵唯组装上线LTE-B7信号NG | B | 返工检出7760，冻结，待在专项群和射频同频好贴合标准再处理；退料9840 |  | 王又良 | 根本原因/失效分析 1，经排查此老项目对天线贴合位置要求很高，间隔几个月下单作业员未培训到位导致未按前期贴合要求作业 流出原因 1，现场作业员未能识别此异常，后工序贴好泡棉盖住了，全检员看不出来导致流出 2，IPQC&OQC同样未重点检验此贴合天线要求，未检出此异常导致流出 | 返工检出7760，冻结，待在专项群和射频同频好贴合标准再处理；退料9840 | 根本原因/失效分析 1，经排查此老项目对天线贴合位置要求很高，间隔几个月下单作业员未培训到位导致未按前期贴合要求作业 流出原因 1，现场作业员未能识别此异常，后工序贴好泡棉盖住了，全检员看不出来导致流出 2，IPQC&OQC同样未重点检验此贴合天线要求，未检出此异常导致流出 | 1， 及时排查处理各段库存（朵唯、中央仓及内部），返工产品单体打点，外箱标识好。 2， 提供不良实物培训后挂在组装现场宣导，后面生产时管控。 3，此项目天线贴合要求培训后定人定岗，重点跟进。 4，IPQC和OQC稽核现场纳入重点管控 |  |  |  | 1，提供此专项天线贴标准要求（天线贴合规范已再次下发）培训现场作业员、QC人员。 2，库存品及时排查隔离返工，打点标识外箱发货。 3，专项开线前培训考核合格上岗。 4， IPQC和OQC稽核现场纳入重点管控 5，横向排查类似电池盖有无此异常，排查纳入管控。 6，前期开发评估优化天线规范，设计到最简易化便于现场管控 |  |  |  | close | 2023-06-20
|  | 中央仓 | 2023-06-13 | IQC | 37300116 |  |  | KI8 | 量产 |  |  |  | 直发料 |  |  | 锦瑞 |  | 何建波 | 2941 | 200 | 6 | 3.00% | 电池盖麻点4PCS，凹印1PC，颗粒1PC | C | 开单退料 |  | 杨圣杰 | 根本原因/失效分析 1.麻点：板材在打印工序加工时，因打印机喷嘴堵塞，在打印油墨过程中油墨喷洒到光面区域导致麻点不良； 2.颗粒：物料在镀AF时，产品表面除尘未清理干净，导致在淋涂时产生颗粒不良； 3.凹印：转印纹理模底座粘有异物，在转印板材过程中板材受异物顶起造成凹印不1.背胶双层为返修物料，已确认当天贴摄像头背胶机器不稳定，偏位问题一直在调试，打出不良品多，返修安排重新机贴辅料时，有个别产品贴附后未拿出，导致流到贴背胶工序，造成背胶双层； 流出原因 1、成品段固定检验人员，在检验过程中检验漏失流出不良； 2、OQC在出货检验时未发现以上不良，最终导致不良流出客户端 | 开单退料 | 根本原因/失效分析 1.麻点：板材在打印工序加工时，因打印机喷嘴堵塞，在打印油墨过程中油墨喷洒到光面区域导致麻点不良； 2.颗粒：物料在镀AF时，产品表面除尘未清理干净，导致在淋涂时产生颗粒不良； 3.凹印：转印纹理模底座粘有异物，在转印板材过程中板材受异物顶起造成凹印不1.背胶双层为返修物料，已确认当天贴摄像头背胶机器不稳定，偏位问题一直在调试，打出不良品多，返修安排重新机贴辅料时，有个别产品贴附后未拿出，导致流到贴背胶工序，造成背胶双层； 流出原因 1、成品段固定检验人员，在检验过程中检验漏失流出不良； 2、OQC在出货检验时未发现以上不良，最终导致不良流出客户端 | 1. 麻点： 1.1、打印工序在每次开机前清洗喷嘴内油墨残留及异物，避免打印过程堵塞； 1.2、每2H对喷嘴进行一次清洗，防止油墨堆积在喷嘴孔造成堵塞； 2.颗粒： 2.1、物料在镀AF前，安排人员清理板材四周碎屑后在撕膜上线，减少车间碎屑、杂质点的产生，同时用静电风枪/无尘布将产品表面吹干净； 2.2、物料在上挂前，安排专人在拉头再次进行检验无异常后再上挂镀AF； 3.凹印：转印机纹理底板擦拭清洁后再进行组模，模具装好后用高温胶将模具四边位置封住防止异物进到模具底座，造成转印凹印 |  |  |  | 1.安排再次对KI8专项外观检验人员进行GRR考核，对考核不及格人员即刻更换；更换人员经三次考核合格才可上岗； 2.对于光面区域外观检验需转动产品不同角度进行检验，并针对客诉不良对检验员进行现场实物培训； 3.制作不良品质警示图，悬挂于现场每日当班早晚会进行宣导； 4.定期对检验员进行GRR考核，连续3次不合格者调换岗位，考核合格者方可上岗 5.同类型物料横向展开进行风险管控，避免类似问题发生 |  |  |  | close | 2023-06-20
|  | 中央仓 | 2023-06-13 | IQC | 38100655 |  |  | X669 | 量产 |  |  |  | 直发料 |  |  | 惠科 |  | 何建波 | 20060 | 315 | 7 | 2.22% | 中框掉漆×4，异色脏污×1，出音孔变形×1，天线未贴到位×1 | C | 6月14日返工20060，不良178，不良率0.89% |  | 卢琪文 | 根本原因/失效分析 1.来料边缘有披锋和牙边，在生产过程中经过各工序边缘披锋和牙边震落，造成边缘掉漆；来料异色来料检未检验出不良漏失到客户端。 2.自动辅料机不稳定造成卡机，卡坏产品使出音孔变形。 3.作业员未按模印位置贴合，天线未贴合到位导致不良 流出原因 1、成品段固定检验人员，在检验过程中检验漏失流出不良； 2、OQC在出货检验时未发现以上不良，最终导致不良流出客户端 | 6月14日返工20060，不良178，不良率0.89% | 根本原因/失效分析 1.来料边缘有披锋和牙边，在生产过程中经过各工序边缘披锋和牙边震落，造成边缘掉漆；来料异色来料检未检验出不良漏失到客户端。 2.自动辅料机不稳定造成卡机，卡坏产品使出音孔变形。 3.作业员未按模印位置贴合，天线未贴合到位导致不良 流出原因 1、成品段固定检验人员，在检验过程中检验漏失流出不良； 2、OQC在出货检验时未发现以上不良，最终导致不良流出客户端 | 1. 反馈前工序减少来料不良比率，同步培训来料检及总检，提高其检验水平。 2. 自动辅料机不稳定技术员跟进调整改善，卡机产品必须IPQC确认外观OK后方可下拉。 拿不良实物培训贴天线人员，按模印位置贴合，辅料检重点检验天线位置 |  |  |  | 1.每星期培训2次培训外观检及总检，并进行GRR考核，实行末尾淘汰制及不合格无岗位津贴 2.制作不良履历表悬挂在相应工位，培训改善 3.横向排查类似中框有无此异常，排查纳入管控。 |  |  |  | close | 2023-06-20
|  | 泰衡诺工厂 | 2023-06-13 | IQC | 37200051 | 玻璃摄像头镜片_X6833B_黑色_0.5_RF_V0_XG |  | X6833 | 量产 | 结构件 | 玻璃件 | 玻璃摄像头镜片 | 直发料 |  |  | 欣冠 |  | 廖诗龙 | 14400 | 315 | 8 | 2.54% | 黑点3pcs,白点2pcs,划伤3pcs | C | 供方随线挑选，物料紧急 |  | 王又良 | 全检无尘点的产品对制程相关生产工段进行排查，尘点主要产生工序FQC检验工序、无尘盒运输工序，尘点不良贴合胶片后产生膜尘点，同客户端投诉现象一致。 | 供方随线挑选，物料紧急 | 全检无尘点的产品对制程相关生产工段进行排查，尘点主要产生工序FQC检验工序、无尘盒运输工序，尘点不良贴合胶片后产生膜尘点，同客户端投诉现象一致。 | 1、检验镜片时，IPQC巡检时增加放大镜检验，防止透明的油墨丝印出来的异常在常规的检验等下不宜检出； 2、 完善检验员的检验操作，所有产品检验时必须全方位的反光检验（上、下、左、右倾斜15°反光检验），防止隐藏性的不良流出； |  |  |  | 每天上班前让各部门领班给员工开早会，将每天的异常对员工进行宣导培训，防止异常再次发生； |  |  |  | close | 2023-06-20
|  | 泰衡诺工厂 | 2023-06-13 | IQC | 38100751 | 面壳组件_CK8n_黑色_V0_GZ_N |  | CK8 | 量产 | 结构件 | 注塑件 | 面壳组件 | 直发料 |  |  | 广正 |  | 廖诗龙 | 4500 | 200 | 7 | 3.50% | 废料披风6pcs,擦花1pcs | C | 供应商返工已完成 |  | 甘海波 | 1.模具镶件老化磨损变形导致拉模； 2.全检人员正常检验，未着重检验该位置，未发现此不良，导致不良流出 | 供应商返工已完成 | 1.模具镶件老化磨损变形导致拉模； 2.全检人员正常检验，未着重检验该位置，未发现此不良，导致不良流出 | 1.增加全检人员 以及全检的频率 原1H一次 改为0.5H；�2.外观缺陷重点识别，培训作业员对产品外观进行全检，（制作不良履历及不良看板及更新SOP）；�3.已全面排查模具各部件 针对听筒孔处的磨损的镶件 重新制作 并实施有效的避空 |  |  |  | 1：增加加强作业员的自检以及品质的抽检频率 2：要求技术人员的自我品质意识以及职责要求 同步加强对作业员的培训指导 3：增加模具保养频率（每天三次）以及保养效果 |  |  |  | close | 2023-06-20
|  | 泰衡诺工厂 | 2023-06-13 | 产线 | 17401719 | 组合件(触摸屏+显示屏)_6.66FHD+_X670_黑色_EDO_V2.0 |  | X6716B | 量产 | 屏幕 | 全贴合组件 | Oncell | 直发料 |  |  | 和辉 |  | 瞿国锋 | 500 | 50 | 1 | 2.00% | OBA抽检横线条1 | B | 1.此批500整机产线安排返工，6/19返工OK无不良。 2.拿单体屏交叉验证不良跟随三合一转移，6/16拆解退单体供应商分析，6/20回复改善报告 |  | 周军庭 | 1.PG硬件确认无异常，平台治具针膜磨损情况下产品点亮时，相机拍照，没有排除画异现象，上位机CSV转Bin文件时和IC生成的Bin文件对不上，两者产生的SHA1对不上，问题锁定后处理，转档时出错，烧录后出现画异不良； 2.电测检验人员未对画面进行仔细检查拦截，导致不良流失 | 1.此批500整机产线安排返工，6/19返工OK无不良。 2.拿单体屏交叉验证不良跟随三合一转移，6/16拆解退单体供应商分析，6/20回复改善报告 | 1.PG硬件确认无异常，平台治具针膜磨损情况下产品点亮时，相机拍照，没有排除画异现象，上位机CSV转Bin文件时和IC生成的Bin文件对不上，两者产生的SHA1对不上，问题锁定后处理，转档时出错，烧录后出现画异不良； 2.电测检验人员未对画面进行仔细检查拦截，导致不良流失 | 1.每4H对设备平台、治具进行点检确认，点检过程中发现不良及时进行更换； 2.设备各平台、治具进行维护保养，每月一次； 流出：1.不良品取样培训电测检验人员，提升检出，降低漏检；每月进行考核测试； 2.SOP增加成品电测工位连续检出5片及以上：分屏、画异“不良需立即停机反馈设备进行排查； | [7 empty] | close | 2023-06-20
|  | 泰衡诺工厂 | 2023-06-13 | IQC | 37200074 | 玻璃电池盖组件_X678B_魔力黑_V0_DT_GK_N |  | X678 | 量产 | 结构件 | 玻璃件 | 玻璃电池盖组件 | 直发料 |  |  | 大唐 |  | 廖诗龙 | 3000 | 125 | 6 | 4.80% | 缺口6pcs | C | 供应商返工已完成，挑选不良42pcs |  | 杨圣杰 | 1、 出货前使用卡尺全检尺寸时，员工操作异常将产品卡崩边； 打包抽真空时，产品摆放不整齐，运输途中造成压伤崩边。 | 供应商返工已完成，挑选不良42pcs | 1、 出货前使用卡尺全检尺寸时，员工操作异常将产品卡崩边； 打包抽真空时，产品摆放不整齐，运输途中造成压伤崩边。 | 1、 每天上班前拿不良图片、履历对检验员进行培训，减少不良的流出； 2、 内部出货前增加二次静态全检，加强拦截不良的流出； 3、 增加抽检数量，由原来的正常AQL抽样水准AQL:MA=0.4:MI=0.65改为AQL:MA=0.4:MI=0.4； 4、严格要求检验员按照检验SIP对产品进行检验，每月对检验人员进行GRR考核，提升检验人员检出率；对考核不合格的检验员，进行再培训，直到考核合格为止。 |  |  |  | 1、 针对此类问题，对检验员和OQC进行专项培训。 2、 现场检验工作区及OQC检验桌悬挂不良看板每天目视、熟悉标准，品质主管每天稽核产线 ； |  |  |  | close | 2023-06-20
|  | 迪明通工厂 | 2023-06-13 | IQC | 21102372 | 底壳组件_A23_黑色_AFR |  | A507 | 量产 | 结构件 | 注塑件 | 底壳组件 | 中央仓调料 |  |  | 欣冠 |  | 袁天放 | 7200 | 200 | 7 | 3.50% | 后摄孔划伤*7 | C | 已全检完成 |  | 王又良 | 1， 经排查贴合摄像头背胶工位作业员手指套破损，手指甲按压背胶时碰到CD纹边导致的不良 | 已全检完成 | 1， 经排查贴合摄像头背胶工位作业员手指套破损，手指甲按压背胶时碰到CD纹边导致的不良 | 1， 重新排查处理各段库存，返工产品单体打点，外箱标识好。 2， 提供不良实物培训后挂在组装现场宣导，后面生产时管控。 3， 及时更换现场作业员手套，并落实点检责任到人跟进。 4， IPQC稽核重点检验客诉异常点并记录在巡检表上。 |  |  |  | 1， 提供不良品培训考核后定人定岗，重点跟进。 2， 库存品及时排查隔离返工，单体打点标识，外箱标识“CD纹全检OK“ 发货。 3， 现场作业员手指套每2小时换一次，拉长巡检确认责任到人。 4， 临时增加预撕全检1批次确认CD纹效果待出货后跟进。 5， IPQC和OQC稽核现场纳入重点管控 |  |  |  | close | 2023-06-21
|  | 朵唯工厂 | 2023-06-12 | IQC | 38101265 | 面壳组件_LH8n_黑色_V0_HK_N |  | LH8n | 试产PIR | 结构件 | 注塑件 | 面壳组件 | 中央仓调料 |  |  | 惠科 |  | 杨松 | 2165 | 125 | 10 | 8.00% | MIC胶套脏污残胶-存音频4项测试不过风险 | C | 厂商驻厂全检， 央仓同步排查已无库存。 |  | 方超 | 产生原因：1，由于作业员未按照SOP要求作业，在贴合辅料时因手法操作不当，导致贴合时镊子触碰到胶套的网面，使网面出现印痕； 2、员工在作业时未自检到位造成不良品流出； 流出原因：1、全检员在全检外观辅料时，目前是随线检验，检验内容多，仅对辅料贴歪/辅料漏贴及外观重点检验，硅胶套网划痕未仔细检验导致不良流出； 2、QC抽检时检验不全面漏失未及时发现导致不良流出； | 厂商驻厂全检， 央仓同步排查已无库存。 | 产生原因：1，由于作业员未按照SOP要求作业，在贴合辅料时因手法操作不当，导致贴合时镊子触碰到胶套的网面，使网面出现印痕； 2、员工在作业时未自检到位造成不良品流出； 流出原因：1、全检员在全检外观辅料时，目前是随线检验，检验内容多，仅对辅料贴歪/辅料漏贴及外观重点检验，硅胶套网划痕未仔细检验导致不良流出； 2、QC抽检时检验不全面漏失未及时发现导致不良流出； | 1，培训作业员作业手法，要求作业员贴合后自检互检； 2.组长在生产时不定时抽检员工贴的产品，如发现作业有问题的产品立刻隔离并同时要求作业员立刻改善后在下拉； 3.检验员由原来的随线全检，更改为线边静态全检，检验辅料1人增加到2人全检，产品产品正面/反面侧边分工检验；4. 培训检验员的检验方法，IPQC巡检每两小时目视检验5PCS调整每两小时10PCS静检检验； |  |  |  | 1.对未按照SOP要求作业人员及现场组长监督不到位进行处罚。 -黄好楷 即日执行 2.制作客诉不良履历图片发放到组装品质现场培训警示，在后续生产过程及检验管控中，重点检验客诉不良问题。-徐妞妞 6-13-已完成 3.拿不良实物考核检验人员，确保不良能正常识别，培训检验人员检验方法。-王红艳 6月13日开始执行 4.DQE不定时稽查，发现未按要求执行的邮件通报，对现场组长/主管监察不力进行处罚。-徐妞妞 -6月13日开始执行 5.每天班前会宣导客户问题点，重点跟进项。-王红艳 即日执行 |  |  |  | close | 2024-07-25 09:01
|  | 中央仓 | 2023-06-12 | IQC | 38100974 |  |  | X669 | 量产 |  |  |  | 直发料 |  |  | 惠科 |  | 何建波 | 24820 | 315 | 7 | 2.22% | 中框掉漆×2，压伤×1，异色×2，出音孔异物×1，出音孔变形×1 | C | 6月13日已返24820外观不良72pcs，脏污216pcs已清理，不良率1.16% |  | 卢琪文 | 根本原因/失效分析 1.来料边缘有披锋和牙边，在生产过程中经过各工序边缘披锋和牙边震落，造成边缘掉漆；来料异色来料检未检验出不良漏失到客户端。 2.自动辅料机不稳定造成卡机，卡坏产品使出音孔变形。 3.作业员未按模印位置贴合，天线未贴合到位导致不良 流出原因 1.OQC开箱抽检未抽到，导致产品有不良流至客户端 | 6月13日已返24820外观不良72pcs，脏污216pcs已清理，不良率1.16% | 根本原因/失效分析 1.来料边缘有披锋和牙边，在生产过程中经过各工序边缘披锋和牙边震落，造成边缘掉漆；来料异色来料检未检验出不良漏失到客户端。 2.自动辅料机不稳定造成卡机，卡坏产品使出音孔变形。 3.作业员未按模印位置贴合，天线未贴合到位导致不良 流出原因 1.OQC开箱抽检未抽到，导致产品有不良流至客户端 | 1. 反馈前工序减少来料不良比率，同步培训来料检及总检，提高其检验水平。2. 自动辅料机不稳定，技术员跟进调整改善，卡机产品必须IPQC确认外观OK后方可下拉。拿不良实物培训贴天线人员，按模印位置贴合，辅料检重点检验天线位置 |  |  |  | 1.每星期培训2次培训外观检及总检，并进行GRR考核，实行末尾淘汰制及不合格无岗位津贴 2.制作不良履历表悬挂在相应工位，培训改善 3.外观检，辅料检，自动线抽检，统计检验日报表，组长通过报表，每天班前会检讨TOP5，制定改善目标，跟进次日完成效果 |  |  |  | close | 2023-06-20
|  | 中央仓 | 2023-06-12 | IQC | 38101020 |  |  | X6835 | 量产 |  |  |  | 直发料 |  |  | 恩浩 |  | 何建波 | 1650 | 125 | 8 | 6.40% | 保护套划伤8pcs | C | 6月12日返工1650，不良80，不良率4.85% |  | 甘海波 | 根本原因/失效分析 1.模具侧面R角分边不顺，产品出模时粘模。机械手抓钩磨损取产品时与模芯侧面摩擦导致刮痕产生 流出原因 制程时刮伤不良有现场挑选出，挑选过程中由于返工桌面为金色面，受桌面反光影响划痕呈现不清晰，导致不良漏检流出 | 6月12日返工1650，不良80，不良率4.85% | 根本原因/失效分析 1.模具侧面R角分边不顺，产品出模时粘模。机械手抓钩磨损取产品时与模芯侧面摩擦导致刮痕产生 流出原因 制程时刮伤不良有现场挑选出，挑选过程中由于返工桌面为金色面，受桌面反光影响划痕呈现不清晰，导致不良漏检流出 | 1.注塑模具优化；模具侧面R角分边放电接顺，更换机械手抓钩，并在抓钩上包裹防擦软胶。 2.优化返工环境；检验台面统一增铺深绿色软件垫，避免透明产品划伤因金色桌面反光导致不良无法发现漏检 |  |  |  | 1、针对此类问题模具部将此记录于模具加工管理事项内，避免同类结构模具出现类似问题。 2、注塑制程日常设备点检内增加机械手每日点检保养，由当班技术员点检并形成记录，避免类似问题在发生。 2、制程异常物料返统一由专人负责，不允许非专业检验人员作业，避免返工产品不良漏检。 3、制程IPQC针对制程返工物料检验时需覆盖整批返工物料的30%，返工漏检及时发现拦截，避免不良物料二次流出。 4、将此不良事故图片打印出给予现场相关人员培训，并粘贴于对应机台检验区 |  |  |  | close | 2023-06-20
|  | 中央仓 | 2023-06-12 | IQC | 38100473 |  |  | BF7 | 量产 |  |  |  | 直发料 |  |  | 知音 |  | 何建波 | 9900 | 200 | 6 | 3.00% | 电池盖离型膜不离形5pcs，辅料背胶双层1pc | C | 6月12日返工9900，不良389，不良率3.93% |  | 杨圣杰 | 根本原因/失效分析 1.背胶双层为返修物料，已确认当天贴摄像头背胶机器不稳定，偏位问题一直在调试，打出不良品多，返修安排重新机贴辅料时，有个别产品贴附后未拿出，导致流到贴背胶工序，造成背胶双层； 2.背胶不离形为冷压治具轻微磨损，个别辅料未冷压到位； 3.背胶的离形膜此批有点重，导致手柄位压实后有个别不离形 流出原因 1.全检员品质要求未培训到位，导致不良未能检出； 2.IPQC & OQC检依据AQL抽样取抽检过程中未抽检到背胶双层、背胶不离形问题，导致不良流出 | 6月12日返工9900，不良389，不良率3.93% | 根本原因/失效分析 1.背胶双层为返修物料，已确认当天贴摄像头背胶机器不稳定，偏位问题一直在调试，打出不良品多，返修安排重新机贴辅料时，有个别产品贴附后未拿出，导致流到贴背胶工序，造成背胶双层； 2.背胶不离形为冷压治具轻微磨损，个别辅料未冷压到位； 3.背胶的离形膜此批有点重，导致手柄位压实后有个别不离形 流出原因 1.全检员品质要求未培训到位，导致不良未能检出； 2.IPQC & OQC检依据AQL抽样取抽检过程中未抽检到背胶双层、背胶不离形问题，导致不良流出 | 1.返修品安排助拉重点跟进，同步返修品从拉头流下去时，放置到UV泡棉盒内，杜绝辅料二次贴附，造成双层。 2.安排技术员对治具进行修复，同步由每日冷压点检到每日3次冷压点检，治具出现问题及时发现并调整改善。 3.现增加一人对背胶手柄位100%按压，持续到问题点关闭。 |  |  |  | 1.将不良信息纳入不良履历做重点管控，同步现场全检工位悬挂，警示作业员与全检员重点查看 2.每日早会，拉长拿当日生产机型的不良履历与客诉问题点对员工进行培训，确保员工全部明确后再安排生产，杜绝问题点重复发生 |  |  |  | close | 2023-06-20
|  | 中央仓 | 2023-06-12 | IQC | 37300121 |  |  | X669 | 量产 |  |  |  | 直发料 |  |  | 聚龙 |  | 何建波 | 11000 | 315 | 6 | 1.90% | 电池盖麻点2PCS，颗粒3pcs，划伤1pc | C | 6月12日返工11000，不良62，不良率0.56% |  | 甘海波 | 根本原因/失效分析 一、麻点（转印压伤点）： 1、杂质点落入产品表面，导致不良。 2、转印：模具压渣/大环境落尘导致。 二、颗粒（淋涂点）： 1、淋涂下料区周转盘直接放地面有尘点污染导致； 2、下班和交接班时隧道下线物料未及时清理，落尘导致； 三．划伤： 1.物料打包装箱后周转摩擦，导致无保护膜区域形成划伤不良。 摄像孔间距较小，刀模无法中间裁切保护膜，面积太大，运输及包装摩擦，对其位置造成划伤 流出原因 1，作业员自检&全检员未全检到流出。 2, IPQC&OQC未抽检到此异常导致流出 | 6月12日返工11000，不良62，不良率0.56% | 根本原因/失效分析 一、麻点（转印压伤点）： 1、杂质点落入产品表面，导致不良。 2、转印：模具压渣/大环境落尘导致。 二、颗粒（淋涂点）： 1、淋涂下料区周转盘直接放地面有尘点污染导致； 2、下班和交接班时隧道下线物料未及时清理，落尘导致； 三．划伤： 1.物料打包装箱后周转摩擦，导致无保护膜区域形成划伤不良。 摄像孔间距较小，刀模无法中间裁切保护膜，面积太大，运输及包装摩擦，对其位置造成划伤 流出原因 1，作业员自检&全检员未全检到流出。 2, IPQC&OQC未抽检到此异常导致流出 | 一、压伤点： 1.固定压伤点模具排查 PT每时一次/巡检30分钟一次 2.转印机台/滚轮每时清洁 3.大环境卫生改造需要清洁达标 4.覆膜机滚轮每换一卷膜就必须清洁一次。 二、淋涂点： 1.上料区水框内水要求每班换1次，保持水框内水干净。 2.淋涂线体要安排每周保养1次。 3.线体内粘尘垫每班撕1次。 4.车间大环境地面每2H洒水1次，保持地面湿润。 三、划伤 1. 目前组装物料所有厂内成品在制工段流转均采用吸塑盒进行摆放流转，避免物料堆放碰划伤。 厂内通过运输方式，尽量降低划伤占 |  |  |  | 1.不良问题点包装检验人员现场培训宣导； 2.重点不良项（淋涂点，压伤点，划伤）流出率重点培训 3.类似项目全部展开 |  |  |  | close | 2023-06-20
|  | 中央仓 | 2023-06-12 | IQC | 37600070 |  |  | KI5K | 量产 |  |  |  | 直发料 |  |  | 环力 |  | 何建波 | 12000 | 315 | 6 | 1.90% | 卡托划伤2pcs,磨花3pcs，发白1pc | C | 已开退料单，退料流程中 |  | 王又良 | 根本原因/失效分析 4.1<门板划伤/磨花产生原因>：套圈机套完胶圈落料滑轨纯铁制，无三伤防护，落料滑料过程中，导致门板划伤/磨花产生 4.2<门板发白产生原因>：素材胶筐有脏污未清理，粘附在门板上，喷涂时产品门板表面没有处理干净，喷涂工序未覆盖住，导致喷涂后产品表面发白产生 流出原因 1、内部检验员外观GRR考核时存在误判现象，导致外观不良流出 2、OQC在出货检验时未发现以上不良，最终导致不良流出客户端 | 已开退料单，退料流程中 | 根本原因/失效分析 4.1<门板划伤/磨花产生原因>：套圈机套完胶圈落料滑轨纯铁制，无三伤防护，落料滑料过程中，导致门板划伤/磨花产生 4.2<门板发白产生原因>：素材胶筐有脏污未清理，粘附在门板上，喷涂时产品门板表面没有处理干净，喷涂工序未覆盖住，导致喷涂后产品表面发白产生 流出原因 1、内部检验员外观GRR考核时存在误判现象，导致外观不良流出 2、OQC在出货检验时未发现以上不良，最终导致不良流出客户端 | 4.1<门板划伤/磨花改善对策>：已优化套胶圈落料滑轨，增加美纹胶防护措施，预防落料滑料过程中，造成产生划伤/磨花现象产生.请见<图3> 4.2<门板发白改善对策>：已将素材检胶筐的脏污清理干净，同步喷涂上底漆前用无尘布清理素材表面，OK后放入挂具上，上线喷涂，预防表面发白再发 |  |  |  | 1 内部每周1次做内部检验进行GRR考核，连续三次GRR考核不合格者，调离检验岗位，预防外观不良流出. 2 已将所有套圈机落料滑轨全部使用美纹胶做防护措施，预防外观不良产生. 3 后续所有装塑胶卡托胶筐必须保证干净，同步将素材喷涂前使用无尘布擦拭作业手法，更新到喷涂作业指导书SOP内，预防门板发白再发 |  |  |  | close | 2023-06-20
|  | 泰衡诺工厂 | 2023-06-12 | IQC | 37300025 |  |  | LG7n | 量产 |  |  |  | 直发料 |  |  | 兆奕 |  | 廖诗龙 | 100 | 100 | 11 | 11.00% | 压印11pcs | C | 返工已完成，合计返工不良品32pcs. |  | 卢琪文 | 产品包装过程存在堆叠错位导致挤压产生压印； | 返工已完成，合计返工不良品32pcs. | 产品包装过程存在堆叠错位导致挤压产生压印； | 电池盖之间增加软泡棉间隔防止挤压产生变形 |  |  |  | 后续贴膜工艺将此要求纳入横向展开至其他类似工艺 |  |  |  | close | 2023-06-20
|  | 泰衡诺工厂 | 2023-06-12 | 产线 | 38100727 |  |  | CK7 | 量产 |  |  |  | 直发料 |  |  | 欣冠 |  | 廖诗龙 | 1600 | 1600 | 110 | 6.88% | 后摄装饰件沾污 | C | 1.供应商安排驻场随线撕膜检验 2.产线可擦拭 |  | 王又良 | 供应商出模后未进行防尘处理及外观检验，进入组装车间后直接贴附背胶导致沾污流出 | 1.供应商安排驻场随线撕膜检验 2.产线可擦拭 | 供应商出模后未进行防尘处理及外观检验，进入组装车间后直接贴附背胶导致沾污流出 | 1.变更作业工站，出模后进行外观及擦拭检验及贴附背胶； 2.出货前OQC进行外观加严抽检； |  |  |  | 异常不良品培训产线员工及QC并制作不良履历； |  |  |  | close | 2023-06-20
|  | 泰衡诺工厂 | 2023-06-12 | IQC | 38000011 |  |  | ck8n | 量产 |  |  |  | 直发料 |  |  | 兆奕 |  | 廖诗龙 | 2000 | 125 | 4 | 3.20% | 异色3pcs,划伤1pcs | C | 供应商已返工完成，挑选2000pcs,不良数8pcs |  | 卢琪文 | 1. 装饰件划伤：根据现场实际情况排查，造成装饰件划伤的主要有以下两个因素 ①在生产过程中，由于装饰件在与产品粘贴时，会有极个别的出现溢胶现象，因此就会有专门的操作人员进行刮胶动作，如操作不当，就会刮伤到装饰件 ②产品在转序过程中，因只是在产品表面增加一层保护膜，当产品受到外力的影响时，会相互碰撞，从而产生划伤 .PU皮异色：从图片上可看出，异色位置的颜色比正常皮料颜色要深，根据生产流程，在生产过程中不会产生此类不良，从而可判断因为来料不良 | 供应商已返工完成，挑选2000pcs,不良数8pcs | 1. 装饰件划伤：根据现场实际情况排查，造成装饰件划伤的主要有以下两个因素 ①在生产过程中，由于装饰件在与产品粘贴时，会有极个别的出现溢胶现象，因此就会有专门的操作人员进行刮胶动作，如操作不当，就会刮伤到装饰件 ②产品在转序过程中，因只是在产品表面增加一层保护膜，当产品受到外力的影响时，会相互碰撞，从而产生划伤 .PU皮异色：从图片上可看出，异色位置的颜色比正常皮料颜色要深，根据生产流程，在生产过程中不会产生此类不良，从而可判断因为来料不良 | 1. 装饰件划伤： ①制定相应的修边图示，对修边人员进行培训，反馈点胶技术员 ②更改转序模式，由原来的全部放置在塑料盒里转序，更改为用托盘转序，避免转序造成的划伤 2.PU皮异色：反馈供应商，增加来料抽检不良比例；上线过程中，一检、二检针对此类不良，加大检验力度；OQC在抽检过程中，重点关注此类不良。 |  |  |  | 1. 在修边区域，制作修边图示；（图1） 2. 更改转序模式；（图2） 3. 针对此次异常，制作不良看板，并对所有涉及到的工作人员进行培训，提升大家的品质意识；（图3） 4. 品质对以上改善措施进行监督，未按规定实施的，对其进行通报及考核。（图4) |  |  |  | close | 2023-06-20
|  | 泰衡诺工厂 | 2023-06-12 | IQC | 37200108 |  |  | CK7 | 量产 |  |  |  | 直发料 |  |  | 伯恩 |  | 廖诗龙 | 300 | 300 | 9 | 3.00% | 毛丝1pcs,划伤2pcs,擦伤麻点1pcs,异色4pcs,漏白1pcs | C | 供应商已返工完成，挑选300pcs,不良数46pcs |  | 杨圣杰 | ①电镀后胶片覆膜运输丝印，运输过程中空气中脏污白点粘附在保护膜上，撕开保护膜时由于静电吸附问题脏污转移到胶片上，印刷后形成异色 ②电镀机台舱体异物，电镀胶片时转移到膜层内，印刷后形成异色。 ③FQC新进派遣工检验人员，部分人员针对此款标准和限度样板不熟悉，导致超出签样产品流出 | 供应商已返工完成，挑选300pcs,不良数46pcs | ①电镀后胶片覆膜运输丝印，运输过程中空气中脏污白点粘附在保护膜上，撕开保护膜时由于静电吸附问题脏污转移到胶片上，印刷后形成异色 ②电镀机台舱体异物，电镀胶片时转移到膜层内，印刷后形成异色。 ③FQC新进派遣工检验人员，部分人员针对此款标准和限度样板不熟悉，导致超出签样产品流出 | ①贴膜生产时要求员工由之前每天上班前清洁一次更改为每2时清洁一次机器滚轮及贴膜底座，并更改现场SOP文件，并对贴合后产品安排人员进行检验，发现有不良及时停机改善，防止批量不良产生； ②贴合过程中如发现滚轮变形、破损及时要求更换，并安排现场IPQC及时对贴合产品抽检确认； ③以上纳入纳入IPQC稽核清单，定期记性排查，白夜班开班需要自查； ④贴膜针对贴合车间洁净度进行改善，分别在每台贴合机上增加安装除湿器，减少空气中尘点，降低贴合不良。 ①镀膜电镀后胶片由覆膜出货更改使用无尘盒，出料给到丝印印刷时周圈使用保护膜维护，放置异物粘附在胶片上。 ②镀膜在开机前要求开机员用吸尘器对机器真空室进行吸尘，并用无尘布对机器进行擦拭，确保真空室干净无异物。 |  |  |  | 贴膜贴合底座和滚轮由之前每天上班前清洁一次更改为每2时清洁一次，并更改SOP文件 电镀后胶片覆保护膜更改使用无尘盒 |  |  |  | close | 2023-06-20
|  | 泰衡诺工厂 | 2023-06-11 | IQC | 38800055 | VC均热板_X6710_79.7*54.2*0.4_V0 |  | X6710 | 量产 | 结构件 | 散热 | VC均热板 | 直发料 |  |  | 垒石 |  | 廖诗龙 | 5112 | 200 | 4 | 2.00% | 背胶偏位 | B | 已安排退货 |  | 汤立明 | 1.贴胶工序贴完背胶后撕保护模时蓝色背胶有翘起，然后蓝膜落下透明胶有部分偏位，过保压治具压合时背胶未压到，作业人员未发现，产品堆叠后再人工摆放，拿取过程中有碰到未保压OK的产品，导致背胶偏位异常。 | 已安排退货 | 1.贴胶工序贴完背胶后撕保护模时蓝色背胶有翘起，然后蓝膜落下透明胶有部分偏位，过保压治具压合时背胶未压到，作业人员未发现，产品堆叠后再人工摆放，拿取过程中有碰到未保压OK的产品，导致背胶偏位异常。 | 1.来料背胶由卷材改为片材。（由整卷背胶改为6PCS一张的片材，避免蓝膜起翘，目前厂内还有卷材6卷，待消耗完） 2.员工严格按时SOP作业，撕保护膜时一定要看一下蓝膜是否回位，避免蓝膜偏位保压治具压不到。 3.员工摆盘时一定要留意堆叠的产品挤到其它产品背胶，避免在最后一道工序摆盘时异常。 4.IPQC加强制程巡检力度(由之前2H/次，改为1H/次，）加大OQC抽检量。 |  |  |  | 1. 按照VC通用外观标准出货。 背胶定时抽检。 |  |  |  | close | 2023-06-20
|  | 泰衡诺工厂 | 2023-06-11 | IQC | 38000049 |  |  | CK8 | 量产 |  |  |  | 直发料 |  |  | 兆奕 |  | 廖诗龙 | 900 | 80 | 2 | 2.50% | 缺口1pcs,磨皮发白1pcs | C | 物料紧急，供应商随线挑选 |  | 卢琪文 | 1. PU皮缺口：根据对员工实际操作检查，员工在修边时，如遇到PU皮有多余部分，未按照SOP操作执行，而是选择用刀具进行修理，因近期新员工较多，操作技能未熟练，导致PU皮边缘被削掉，从而形成PU皮缺口 2.磨皮发白：从图片上可看出，异色位置的颜色比正常皮料颜色要深，根据生产流程，在生产过程中不会产生此类不良，从而可判断因为来料不良 | 物料紧急，供应商随线挑选 | 1. PU皮缺口：根据对员工实际操作检查，员工在修边时，如遇到PU皮有多余部分，未按照SOP操作执行，而是选择用刀具进行修理，因近期新员工较多，操作技能未熟练，导致PU皮边缘被削掉，从而形成PU皮缺口 2.磨皮发白：从图片上可看出，异色位置的颜色比正常皮料颜色要深，根据生产流程，在生产过程中不会产生此类不良，从而可判断因为来料不良 | PU皮缺口：针对此次异常，对修边人员进行修边培训，严格按照SOP进行操作，禁止使用刀具进行修边处理，如遇到必须用刀具修理的顽固残皮，需经过领班同意，修边后再交由现场品管检验后方可放入良品盒内； 2.磨皮发白：反馈供应商，增加来料抽检不良比例；上线过程中，一检、二检针对此类不良，加大检验力度；OQC在抽检过程中，重点关注此类不良。 |  |  |  | 1. 在修边区域，制作修边图示；（图1.1、图1.2） 2. 针对此次异常，制作不良看板，并对所有涉及到的工作人员进行培训，提升大家的品质意识；（图2） 3. 品质对以上改善措施进行监督，未按规定实施的，对其进行通报及考核。（图3） |  |  |  | close | 2023-06-20
|  | 朵唯工厂 | 2023-06-10 | IQC | 38200415 | 天地盒_KI5k_一体式纸托 |  | KI5K | 量产 | 包材 | 销售包装组件 | 天地盒 | 中央仓调料 |  |  | 立德宝 |  | 杨松 | 4493 | 200 | 8 | 4.00% | 变形*4、脏污*3、划伤*1 | C | SQM安排厂商全检 |  | 丁海明 | 变形划伤：经调查此物料非我司出货到中央仓，为传音内部调往中央仓，后中央仓又调往朵唯，中途经过多次长途运输周转，造成彩盒碰撞挤压变形、划伤； 脏污：面纸过胶后表面有胶水残留，经过流水线后粘到灰尘导致脏污 。 | SQM安排厂商全检 | 变形划伤：经调查此物料非我司出货到中央仓，为传音内部调往中央仓，后中央仓又调往朵唯，中途经过多次长途运输周转，造成彩盒碰撞挤压变形、划伤； 脏污：面纸过胶后表面有胶水残留，经过流水线后粘到灰尘导致脏污 。 | 1、由业务于客户沟通，尽量采取就近调料，避免多次长途运输造成不良； 2、若需调料长途调料，需另行通知我司出货时增加防护措施，例如，外围用厚纸皮包裹，或打护角围围膜； 3、流水线输送带每4H清洁一次，地板每4H拖一次，保持地板、输送带干净，发现残胶及时处理问题源头； |  |  |  | 1.出货时必须用纸皮在四个角包紧形成护角； 2.围缠绕膜时必须围两层，内层紧贴产品，外层以“X”交叉缠绕更好的固定产品； 3.流水线输送带每4H清洁一次，地板每4H拖一次，保持地板、输送带干净。 4.针对原因给出预防措施同步完善到质量管理体系和流程体系中，稽核监督，按制度执行； |  |  |  | close | 2023-06-20
|  | 泰衡诺工厂 | 2023-06-10 | IQC | 37300213 | 复合板电池盖组件_LH6n_飓风蓝_V0_ZYI_GK_N |  | LH6n | 试产MPR | 结构件 | 复合板材 | 复合板电池盖组件 | 直发料 |  |  | 兆奕 |  | 廖诗龙 | 1250 | 200 | 5 | 2.50% | 异色3pcs,划伤2pcs | C | 物料紧急，供应商随线挑选 |  | 李华新 | 异色：UV转印过程中，机台上尘点粘在板材上面，带入镀膜腔体内，镀膜后产生异色. 2.划伤： 1）淋涂下片、覆膜放料1人，覆膜不及时导致产品堆积划伤 2）产品堆积在一起导致产品表面摩擦造成的划伤； | 物料紧急，供应商随线挑选 | 异色：UV转印过程中，机台上尘点粘在板材上面，带入镀膜腔体内，镀膜后产生异色. 2.划伤： 1）淋涂下片、覆膜放料1人，覆膜不及时导致产品堆积划伤 2）产品堆积在一起导致产品表面摩擦造成的划伤； | .异色：对车间环境进行按时清洁清扫，保持工作台面干净，无尘等级每周测试一次，保证车间无尘等级达到千级； 2.划伤： 1）淋涂线体放版每5版中间控一版不放，防止覆膜不及时出现堆积； 2）CNC成型使用吸塑盘转序 |  |  |  | 制作不良看板，现场宣导品质意识； 2、检包新员工由老员工一对一培训考核后上岗再进行作业。 |  |  |  | close | 2023-06-20
|  | 泰衡诺工厂 | 2023-06-10 | IQC | 38000024 | 贴皮电池盖组件_X6716_印象绿_V1_ZY_GK_N |  | X6716 | 量产 | 结构件 | 贴皮件 | 贴皮电池盖组件 | 直发料 |  |  | 兆奕 |  | 廖诗龙 | 1200 | 80 | 4 | 5.00% | 划伤2pcs,裂纹1pcs,凸点1pcs | C | 返工进行中 |  | 卢琪文 | 1. LOGO划伤：操作员在清洁LOGO脏污时，无尘布未及时更换，导致无尘布上残留硬物，在擦拭过程中造成划伤； 2. 装饰件裂纹：从现场实际情况判断，造成装饰件裂纹的原因有两个： ①全检间隙的检验员在检验间隙时，用力方式不对，导致在手掰过程中造成裂纹 ②来料时就已存在裂纹不良，检验员在检验过程中未发现 3. 装饰件凸点：供应商来料不良。 | 返工进行中 | 1. LOGO划伤：操作员在清洁LOGO脏污时，无尘布未及时更换，导致无尘布上残留硬物，在擦拭过程中造成划伤； 2. 装饰件裂纹：从现场实际情况判断，造成装饰件裂纹的原因有两个： ①全检间隙的检验员在检验间隙时，用力方式不对，导致在手掰过程中造成裂纹 ②来料时就已存在裂纹不良，检验员在检验过程中未发现 3. 装饰件凸点：供应商来料不良。 | 1.LOGO划伤：制作LOGO清洁图示，培训清洁人员的清洁技能，定时更换无尘布；在每PCS清洁完后，进行自检； 2.装饰件裂纹：根据客户端发出手掰检验间隙的SOP，内部进行SOP培训，并现场对操作人员进行考核，纠正错误操作措施； 3.装饰件凸点：反馈供应商，增加来料抽检不良比例；上线过程中，一检、二检针对此类不良，加大检验力度；OQC在抽检过程中，重点关注此类不良。 |  |  |  | 1. 在LOGO清洁区域，制作清洁图示；（图1） 2. 针对此次异常，制作不良看板，并对所有涉及到的工作人员进行培训，提升大家的品质意识；（图2） 品质对以上改善措施进行监督，未按规定实施的，对其进行通报及考核。（图3 ） |  |  |  | close | 2023-06-20
|  | 泰衡诺工厂 | 2023-06-10 | IQC | 37300193 | 复合板电池盖组件_LH6n_机甲黑_V0_ZYI_GK_N |  | LH6n | 试产MPR | 结构件 | 复合板材 | 复合板电池盖组件 | 直发料 |  |  | 兆奕 |  | 廖诗龙 | 4500 | 315 | 5 | 1.59% | 异色3pcs,划伤2pcs | C | 物料紧急，供应商随线挑选 |  | 李华新 | 异色：UV转印过程中，机台上尘点粘在板材上面，带入镀膜腔体内，镀膜后产生异色. 2.划伤： 1）淋涂下片、覆膜放料1人，覆膜不及时导致产品堆积划伤 2）产品堆积在一起导致产品表面摩擦造成的划伤； | 物料紧急，供应商随线挑选 | 异色：UV转印过程中，机台上尘点粘在板材上面，带入镀膜腔体内，镀膜后产生异色. 2.划伤： 1）淋涂下片、覆膜放料1人，覆膜不及时导致产品堆积划伤 2）产品堆积在一起导致产品表面摩擦造成的划伤； | .异色：对车间环境进行按时清洁清扫，保持工作台面干净，无尘等级每周测试一次，保证车间无尘等级达到千级； 2.划伤： 1）淋涂线体放版每5版中间控一版不放，防止覆膜不及时出现堆积； 2）CNC成型使用吸塑盘转序 |  |  |  | 制作不良看板，现场宣导品质意识； 2、检包新员工由老员工一对一培训考核后上岗再进行作业。 |  |  |  | close | 2023-06-20
|  | 泰衡诺工厂 | 2023-06-10 | IQC | 38100679 |  |  | X6833 | 量产 |  |  |  | 直发料 |  |  | 欣冠 |  | 廖诗龙 | 12600 | 315 | 4 | 1.27% | 喇叭骨位断裂、螺钉孔位钢片拉高 | B | 已退货 |  | 王又良 | 产生原因是，模具断针修模回来的刚开始的调机品。 流出原因是调机品技术员放现场未及时隔离处理好，作业员未检出流出。 | 已退货 | 产生原因是，模具断针修模回来的刚开始的调机品。 流出原因是调机品技术员放现场未及时隔离处理好，作业员未检出流出。 | 支架缺胶骨位 产生原因是，模具断针修模回来的刚开始的调机品。 流出原因是调机品技术员放现场未及时隔离处理好，作业员未检出流出。 对策， 1.各段库存重新排查输出，返工产品打点外箱标识好。 2.提供不良品挂现场班早会宣导。 3.注塑现场调机品技术员及时清理报废，责任到人。 4.作业员，QC监督技术员清理调理品。 |  |  |  | 1， 提供不良品培训考核后定人定岗，重点跟进。 2， 库存品及时排查隔离返工，打点标识外箱发货。 |  |  |  | close | 2023-06-20
|  | 朵唯工厂 | 2023-06-10 | 产线 | 21204882 |  |  | PR651H | 量产 |  |  |  | 中央仓调料 |  |  | 欣冠 |  | 杨松 |  | 400 | 12 | 3.00% | 天线偏位导致耦合LTE-DIV-B7不过（正常范围15-26db,不良品实测为：7-14db） | B | 线前单体2.9K物料厂商驻厂跟线全检天线偏位满足生产。（朵唯在库3530pcs已隔离，待全检）。前端中央仓库存：待调拨朵唯4080pcs（下周一），待检区6000pcs。 |  | 王又良 | 产生原因：经排查此老项目对天线贴合位置要求很高，间隔几个月下单作业员未培训到位导致未按前期贴合要求作业。 流出原因： 1，现场作业员未能识别此异常，后工序贴好泡棉盖住了全检员看不出来导致流出。 2，IPQC&OQC同样未重点检验此贴合天线要求，未检出此异常导致流出。 | 线前单体2.9K物料厂商驻厂跟线全检天线偏位满足生产。（朵唯在库3530pcs已隔离，待全检）。前端中央仓库存：待调拨朵唯4080pcs（下周一），待检区6000pcs。 | 产生原因：经排查此老项目对天线贴合位置要求很高，间隔几个月下单作业员未培训到位导致未按前期贴合要求作业。 流出原因： 1，现场作业员未能识别此异常，后工序贴好泡棉盖住了全检员看不出来导致流出。 2，IPQC&OQC同样未重点检验此贴合天线要求，未检出此异常导致流出。 | 1， 及时排查处理各段库存（朵唯、中央仓及内部），返工产品单体打点，外箱标识好。 2， 提供不良实物培训后挂在组装现场宣导，后面生产时管控。 3，此项目天线贴合要求培训后定人定岗，重点跟进。 4，IPQC和OQC稽核现场纳入重点管控。 |  |  |  | 1，提供此专项天线贴标准要求（天线贴合规范已再次下发）培训现场作业员、QC人员。----宋家来 兰红华 2，库存品及时排查隔离返工，打点标识外箱发货。----兰红华 宋家来 3，专项开线前培训考核合格上岗。---刘银叶 兰红华 4， IPQC和OQC稽核现场纳入重点管控。 |  |  |  | close | 2023-06-20
|  | 中央仓 | 2023-06-10 | IQC | 37600190 |  |  | BF7 | 量产 |  |  |  | 直发料 |  |  | 精而美 |  | 何建波 | 15000 | 315 | 8 | 2.54% | 卡托磕伤×8 | C | 6月12日返工15000，不良298，不良率1.99% |  | 王又良 | 1、新增的套圈机未安装卡料报警装置，震动盘导轨长时间震动，导致导轨有轻微偏移迹象，卡托无法正常推送到套圈机滑道上，导致卡托头部碰到金属硬物造成碰伤。�2、物料卡主无法正常运行，操作员用列子将产品拨正，使其正常运转，未将堵塞的产品取出确认。 3、二次检验整盘端起检验，产品在吸塑盒中头部碰伤难以发现，导致流出 | 6月12日返工15000，不良298，不良率1.99% | 1、新增的套圈机未安装卡料报警装置，震动盘导轨长时间震动，导致导轨有轻微偏移迹象，卡托无法正常推送到套圈机滑道上，导致卡托头部碰到金属硬物造成碰伤。�2、物料卡主无法正常运行，操作员用列子将产品拨正，使其正常运转，未将堵塞的产品取出确认。 3、二次检验整盘端起检验，产品在吸塑盒中头部碰伤难以发现，导致流出 | a.振动盘导轨增加卡料报警装置，整栋盘在上料过程出现卡料，机器自动报警亮红灯，同时振动盘停止上料； b. 清楚堵塞物料时，将堵塞物料用列子取出放入不良回收盒，不可与正常物料混淆； c.套圈二次检验增加卡托头部检验，将整盘物料旋转，卡帽头部正对检验员45°倾斜检验 |  |  |  | 1.各工序增加关键质量管控点，防止再发生 2.精而美所有卡托产品平行展开 3.内部连续验证三批，无相同异常才能结案 |  |  |  | close | 2023-06-20
|  | 泰衡诺工厂 | 2023-06-10 | IQC | 38100773 | 面壳组件_X6716_黑色_V1_HK_N |  | X6716 | 量产 | 结构件 | 注塑件 | 面壳组件 | 直发料 |  |  | 惠科 |  | 廖诗龙 | 5600 | 200 | 4 | 2.00% | 卡扣断裂3pcs,灯罩划伤1pcs | B | 供应商已返工完成，挑选5600pcs,不良数16pcs |  | 卢琪文 | 1.披锋段作业员使用气动打磨器打磨电池仓骨位合模线，导致骨位上的柱子打缺、断柱； 2.披锋作业指导书未明确规定不同区域作业工具要求导致作业工具使用不统一； 3.作业员在操作过程按压不当使用，镊子刮到闪光灯表面。（改善前图片） | 供应商已返工完成，挑选5600pcs,不良数16pcs | 1.披锋段作业员使用气动打磨器打磨电池仓骨位合模线，导致骨位上的柱子打缺、断柱； 2.披锋作业指导书未明确规定不同区域作业工具要求导致作业工具使用不统一； 3.作业员在操作过程按压不当使用，镊子刮到闪光灯表面。（改善前图片） | 1.在模具开模时应评估合模线位置对披锋加工的影响，模具TO后评估合模线披锋加工的风险点，同时固化不同区域披锋作业工具。 2.产品异常部位结构立即导入CCD仪器检验程序，并针对此异常做仪器陷阱测试； 3.后续产品立项后前期研发阶段仔细评估，确保产品细微薄弱结构部位均导入CCD仪器检验 4.培训作业手法，夹取闪光灯定位柱边缘（非外观面），贴合后用拇指指按压后在冷压，不能直接用镊子按压，品质点检稽核。（改善后图片） 5.QC按AQL每批抽检数量增加20PCS，并按0收1退管控。 |  |  |  | 制作不良履历悬挂现场，针对不良现象对现场人员培训检验方法。 |  |  |  | close | 2023-06-20
|  | 中央仓 | 2023-06-10 | IQC | 38100698 |  |  | X6835 | 量产 |  |  |  | 直发料 |  |  | 广正 |  | 何建波 | 5000 | 200 | 5 | 2.50% | 中框多辅料×1.泡棉偏位×1.爬墙×1. 堵孔×1.粘异物×1 | C | 6月12日返工5000，不良34，不良率0.68% |  | 甘海波 | 根本原因/失效分析 1、作业员在贴天线时未按模印位置贴合，天线靠下贴导致堵孔。 2.贴铜箔时未靠扣位贴，铜箔朝边沿贴合偏位 3.密封泡棉自动机台不稳定，密封泡棉偏左位置导致偏位，多辅料 4.流水线上有异物粘到产品上 流出原因 1，现场作业员未能识别此异常，人员操作问题导致流出 2，IPQC&OQC同样未重点检验铜箔和泡棉，未检出此异常导致流出 | 6月12日返工5000，不良34，不良率0.68% | 根本原因/失效分析 1、作业员在贴天线时未按模印位置贴合，天线靠下贴导致堵孔。 2.贴铜箔时未靠扣位贴，铜箔朝边沿贴合偏位 3.密封泡棉自动机台不稳定，密封泡棉偏左位置导致偏位，多辅料 4.流水线上有异物粘到产品上 流出原因 1，现场作业员未能识别此异常，人员操作问题导致流出 2，IPQC&OQC同样未重点检验铜箔和泡棉，未检出此异常导致流出 | 1.作业员在贴天线时对胶件上模印位置贴合 2.技术员跟进机台异常，密封泡棉尽量调整在中间位置，两侧间隙平均 3.拉头拉尾两端毛巾每2小时清洗一次，保持流水线上干净 |  |  |  | 1.培训员工正确贴天线手法，监督各岗位的执行情况 2.技术员及时跟进调整自动辅料机台，对自动辅料机台调整跟进 3.品质标准和全检漏失纠正和培训，对全体全检QC进行培训落地 |  |  |  | close | 2023-06-20
|  | 泰衡诺工厂 | 2023-06-10 | 产线 | 38100644 | 中框组件_X6711_星际蓝_V0_HK_N |  | X6711 | 量产 | 结构件 | 注塑件 | 中框组件 | 直发料 |  |  | 惠科 |  | 汪自庆 | 2000 | 2000 | 214 | 10.70% | 异色集中一个点 发白 | C | 6/20工厂异常工时及物损，200台整机拆解费用已处理完毕。 1.38100564/38100644单体已经挑选，削掉多余定位柱返工完成。 2.三合一10Kpcs供应商跟线挑选 3.标准部已经签样，限量3K。 4.工厂异常工时及物损，200台整机待确认。 6.19SQM分析报告已提交，但原因分析只写了结构逻辑，没有分析为什么实际与设计尺寸有偏 差，6.20与SQM确认 |  | 卢琪文 | 根本原因： 1.排查中框及面壳关联尺寸符合标准公差范围内，面壳与中框设计预留间隙0.05mm，因中框定位柱尺寸走上限0.03+中框内长尺寸走下限0.03+深度尺寸偏下限0.08，导致面壳与中框公差累积超出设计间隙0.05上限0.04mm干涉，造成定位柱与面壳处顶鼓包发白。 2.中框边缘到天线贴合面深度3D数0.4，实测偏小0.05-0.08mm，（与结构样尺寸一致）组装面壳后内部干涉到定位柱造成顶白。 流出原因： 1.天线定位柱高度、边缘到天线贴合面深度无CPK/FAI尺寸管控，没有及时发现尺寸差异。 | 6/20工厂异常工时及物损，200台整机拆解费用已处理完毕。 1.38100564/38100644单体已经挑选，削掉多余定位柱返工完成。 2.三合一10Kpcs供应商跟线挑选 3.标准部已经签样，限量3K。 4.工厂异常工时及物损，200台整机待确认。 6.19SQM分析报告已提交，但原因分析只写了结构逻辑，没有分析为什么实际与设计尺寸有偏 差，6.20与SQM确认 | 根本原因： 1.排查中框及面壳关联尺寸符合标准公差范围内，面壳与中框设计预留间隙0.05mm，因中框定位柱尺寸走上限0.03+中框内长尺寸走下限0.03+深度尺寸偏下限0.08，导致面壳与中框公差累积超出设计间隙0.05上限0.04mm干涉，造成定位柱与面壳处顶鼓包发白。 2.中框边缘到天线贴合面深度3D数0.4，实测偏小0.05-0.08mm，（与结构样尺寸一致）组装面壳后内部干涉到定位柱造成顶白。 流出原因： 1.天线定位柱高度、边缘到天线贴合面深度无CPK/FAI尺寸管控，没有及时发现尺寸差异。 | 根本原因： 1.排查中框及面壳关联尺寸符合标准公差范围内，面壳与中框设计预留间隙0.05mm，因中框定位柱尺寸走上限0.03+中框内长尺寸走下限0.03+深度尺寸偏下限0.08，导致面壳与中框公差累积超出设计间隙0.05上限0.04mm干涉，造成定位柱与面壳处顶鼓包发白。 2.中框边缘到天线贴合面深度3D数0.4，实测偏小0.05-0.08mm，（与结构样尺寸一致）组装面壳后内部干涉到定位柱造成顶白。 流出原因： 1.天线定位柱高度、边缘到天线贴合面深度无CPK/FAI尺寸管控，没有及时发现尺寸差异。 |  |  |  | 根本原因对策： 1.中框模具修模处理：将中框天线定位柱原0.15mm高度降至下限，深度做到要求范围内（标准0.4mm），修模后在项目号HK后面打点标识，修模后物料外箱标识“改善品”。 ----- 责任人：代旭华/周杨杨 2023.6.12 流出原因对策 2.针对内部2D增加天线定位柱高度及天线贴合面深度尺寸管控，修模及改模时后进行测量监控。 -----责任人：唐双 2023.6.12 |  |  |  | close | 2023-06-21
|  | 泰衡诺工厂 | 2023-06-09 | IQC | 38200553 | 天地盒_CK6n_一体式纸托&amp;TR |  | CK6n | 量产 | 包材 | 销售包装组件 | 天地盒 | 直发料 |  |  | 丽德宝 |  | 瞿国锋 | 5000 | 200 | 200 | 100.00% | 与样品不一致，无纸质内托 | B | 6/14：【100%不良，退货供应商返工，再次发货THN工厂依然是100%漏内托的不良品】 1.无纸质内托无法使用，6/9需求，拉通计划SQM退货供应商重新增加内托. 2.库存47PCS确认5月份来料同样无卡托退货。 3.已出12K到孟加拉市场，由孟加拉立德宝生产内托按临时SOP装在盒子里面，6/14全部完成 |  | 丁海明 | 1.传音研发同一个邮件通知供应商包含2个可拆解物料（非套料），供应商工程理解物料为套料； 2、丽德宝工程做BOM资料时按套料做货，2个料号分开，产线按资料袋中的工程单和结构样组装生产，资料袋信息错误，导致大货批量性错误，产前会传递信息错误； 3. 首次生产，品质提出与客签样不符，但与资料袋一致（内部签样+BOM资料），工程现场确认，通知产线按资料袋正常生产。 | 6/14：【100%不良，退货供应商返工，再次发货THN工厂依然是100%漏内托的不良品】 1.无纸质内托无法使用，6/9需求，拉通计划SQM退货供应商重新增加内托. 2.库存47PCS确认5月份来料同样无卡托退货。 3.已出12K到孟加拉市场，由孟加拉立德宝生产内托按临时SOP装在盒子里面，6/14全部完成 | 1.传音研发同一个邮件通知供应商包含2个可拆解物料（非套料），供应商工程理解物料为套料； 2、丽德宝工程做BOM资料时按套料做货，2个料号分开，产线按资料袋中的工程单和结构样组装生产，资料袋信息错误，导致大货批量性错误，产前会传递信息错误； 3. 首次生产，品质提出与客签样不符，但与资料袋一致（内部签样+BOM资料），工程现场确认，通知产线按资料袋正常生产。 | 1. 后续新款，首单生产要拿客签样及样品承认书核对，一切以客签样及样品承认书为准； 2. 内部重新梳理资料袋作业指导书：工程单制作前，需与客户签的样品承认书信息进行核对，客签样与内部样核对后续改为工程，跟单、品质、三方签字确认。 |  |  |  | 1.已和传音研发沟通，后续打样需按套料发邮件，非套料物料要分开邮件发送，避免让供应商误解； 2.工程收到研发打样通知需与研发确认好样品信息：图纸、BOM、 承认书等信息； 3.后续新款，首单生产要拿客签样及样品承认书核对，一切以客签样及样品承认书为准； 4. 内部重新梳理资料袋作业指导书：工程单制作前，需与客户签的样品承认书信息进行核对，资料袋及与样品签样核后续改为品质、工程，业务三方签字确认。 |  |  |  | close | 2023-06-20
|  | 中央仓 | 2023-06-09 | IQC | 25101750 | 充电器_TECNO_欧规_U450TEA_CE_MRX_CY |  | 通用 | 量产 | 安规器件 | 充电器 | USB充电器 | 直发料 |  |  | 辰阳 |  | 周丽娅 | 240 | 32 | 1 | 3.12% | 镭雕字符错面1pcs | B | 中央仓库存及在途到料共计34840已全部完成返工，未再发现丝印反面，泰衡诺5013 PCS,朵唯24695PCS，供应商库存19810PCS已全部完成排查，无丝印反面 |  | 肖思婷 | 1、充电器镭雕LOGO（产品信息）工站，员工作业时未按照工艺方向。工站通过USB口定位防呆，反向插不到位，差异点在镭雕上线位置；2、排查产品QCP过程管控，所有产品CCD100%检验，检测范围为镭雕错/漏/残缺等，减少员工放入产品偏差报警，未监控镭雕精准位置 | 中央仓库存及在途到料共计34840已全部完成返工，未再发现丝印反面，泰衡诺5013 PCS,朵唯24695PCS，供应商库存19810PCS已全部完成排查，无丝印反面 | 1、充电器镭雕LOGO（产品信息）工站，员工作业时未按照工艺方向。工站通过USB口定位防呆，反向插不到位，差异点在镭雕上线位置；2、排查产品QCP过程管控，所有产品CCD100%检验，检测范围为镭雕错/漏/残缺等，减少员工放入产品偏差报警，未监控镭雕精准位置 | 1、外观检验和镭雕岗位人员手法统一：英规以假PIN为参照物统一朝上、欧规项目以USB胶芯为参照物统一朝上，制作看版比对。 2、CCD设备检测区域优化:将CCD设备检测镭雕丝印区域优化管控，超出设定区域，设备自动报警拦截。 |  |  |  | CCD设备检测区域优化:将CCD设备检测镭雕丝印区域优化管控，超出设定区域，设备自动报警拦截。 |  |  |  | close | 2023-06-20
|  | 创维工厂 | 2023-06-09 | IQC | 37300164 | 复合板电池盖组件_P683L_原力黑_V0_JPC_GK_N |  | P683L | 量产 | 结构件 | 复合板材 | 复合板电池盖组件 | 中央仓调料 |  |  | 精品城 |  | 李高胜 | 1985 | 125 | 3 | 2.40% | 供应商: 精品诚 来料方式: 央仓调拨 型号：P683L 品名: 电池盖 料号：37300164 、批次：230530 来料数量 1985 抽检数量: 125 不良数量：3 不良率：2.4% 不良现象: 颗粒*3 | C | 6/9 异常已反馈给SQM，通知厂商6/9过来挑选处理，共挑选1985pc，发现20pcs不良，不良率1.01% |  | 王又良 | 发生原因：外纹理转印尘点造成的胶水空缺，形成黑点 流出原因：厂商内部未发现此不良导致流出 | 6/9 异常已反馈给SQM，通知厂商6/9过来挑选处理，共挑选1985pc，发现20pcs不良，不良率1.01% | 发生原因：外纹理转印尘点造成的胶水空缺，形成黑点 流出原因：厂商内部未发现此不良导致流出 | 改善措施：1）转印车间每1H都需要对地面洒水、保持车间清洁，避免尘点发生； 流出原因改善措施：多角度对产品进行检验，防止不良流出 |  |  |  | 更新不良履历 |  |  |  | close | 2023-06-20
|  | 重庆工厂 | 2023-06-09 | 产线 | 38101042 |  |  | X669 | 量产 |  |  |  | 中央仓调料 |  |  | 广正 |  | 付先进 |  | 853 | 21 | 2.46% | 面壳五金件侧键位置多合金，导致手感差，集中五金模穴M2-2 | B | 1、产线未投产物料安排供应商临时挑选， 2、各段库存：重庆工厂面壳单体：34143pcs，三合一：27600pcs.中央仓无库存. 3、此物料不涉及SKD. 6/10处理进度：三合一返工27600pcs，检出不良：153pcs，不良率：0.55% 6/12处理进度：单体面壳返工34143pcs已返工完成，未检出钢片多合金不良，6/10日返工出不良三合一已安排拆解，待拆解完成后单体面壳退料 |  | 甘海波 | 1.注塑段在生产时没有分钢片模穴号生产，5月4号反馈异常时库存14W集中分选处理，挑选时挑漏，导致出现按键卡槽位压模不良现象； 2.不良率低，品质人员检验未抽检到，导致不良品流入客户端； | 1、产线未投产物料安排供应商临时挑选， 2、各段库存：重庆工厂面壳单体：34143pcs，三合一：27600pcs.中央仓无库存. 3、此物料不涉及SKD. 6/10处理进度：三合一返工27600pcs，检出不良：153pcs，不良率：0.55% 6/12处理进度：单体面壳返工34143pcs已返工完成，未检出钢片多合金不良，6/10日返工出不良三合一已安排拆解，待拆解完成后单体面壳退料 | 1.注塑段在生产时没有分钢片模穴号生产，5月4号反馈异常时库存14W集中分选处理，挑选时挑漏，导致出现按键卡槽位压模不良现象； 2.不良率低，品质人员检验未抽检到，导致不良品流入客户端； | 1. 所有物料集中挑选时，固定人员返工处理；---谢文 2.批量异常返结构性不良单体打点，避免遗漏----谢文 3.针对结构性不良批量返工需安排人员二次全检，-----谢文 | [7 empty] | close | 2023-06-20
|  | 中央仓 | 2023-06-09 | IQC | 17201657 | 摄像头_FF_8M_GC8034_A_B_4P_B_TXD_V1.0 |  | 通用 | 量产 | 摄像头 | 摄像头模组 | COB模组 | 直发料 |  |  | 同兴达 |  | 何建波 | 6000 | 200 | 2 | 1.00% | CAM黑影1pc, 白点1pc | B | 退料6/12：【可移动黑影，测试程序自动判定OK ？】 拉标准部和SQM 确认下，不良品供应商端是否测试NG，包括程序的合理性。 |  | 姚文龙 | 1.显微镜外观确认，1# 2#模组正反面和侧面除模组表面部分可移动Particle外，无明显异常 2.使用TXD OQC工装不良复判，1# &2# 功能测试OK 3.导出BMP 和RAW 图确认OK； 4.定频振动+跑马振动激发测试后， 不良未复现；侧击+跌落测试激发测试后，不良未复现 5.白点Pixcel 确认：2# 模组白点属实， 与客户端描述现象一致，Pixcel分布确认为非连续固定Pixel，如不是连续2个通道的PIXEl， 芯片的供应商是允许的 ，整机有DPN补偿功能，整机测试会亮点消失 。 6.用客户端手机进行黑影和白点不良验证， 在手机端测试OK， 现象不能复现 7.拆解模组确认，在IR上表面和LENS面未发现异物 | 退料6/12：【可移动黑影，测试程序自动判定OK ？】 拉标准部和SQM 确认下，不良品供应商端是否测试NG，包括程序的合理性。 | 1.显微镜外观确认，1# 2#模组正反面和侧面除模组表面部分可移动Particle外，无明显异常 2.使用TXD OQC工装不良复判，1# &2# 功能测试OK 3.导出BMP 和RAW 图确认OK； 4.定频振动+跑马振动激发测试后， 不良未复现；侧击+跌落测试激发测试后，不良未复现 5.白点Pixcel 确认：2# 模组白点属实， 与客户端描述现象一致，Pixcel分布确认为非连续固定Pixel，如不是连续2个通道的PIXEl， 芯片的供应商是允许的 ，整机有DPN补偿功能，整机测试会亮点消失 。 6.用客户端手机进行黑影和白点不良验证， 在手机端测试OK， 现象不能复现 7.拆解模组确认，在IR上表面和LENS面未发现异物 | 白点现象工装可复现，但整机有DPN补偿功能。手机测试OK , 请客户端接受工装测试画面该现象 |  |  |  | 客诉模组复测Pass，激发测试未复现，我司内部将继续分析排查其他可疑风险 |  |  |  | close | 2023-06-20
|  | 泰衡诺工厂 | 2023-06-09 | IQC | 38000049 |  |  | X6833 | 量产 |  |  |  | 直发料 |  |  | 欣冠 |  | 廖诗龙 | 900 | 80 | 2 | 2.50% | 披风卷边2pcs | B | 供应商已返工完成，挑选900pcs,不良数3pcs |  | 王又良 | 1， 经排查是注塑自动放五金机械手（1模4穴）有晃动未放到位，注塑成型拉膜导致孔位披锋 | 供应商已返工完成，挑选900pcs,不良数3pcs | 1， 经排查是注塑自动放五金机械手（1模4穴）有晃动未放到位，注塑成型拉膜导致孔位披锋 | 1， 及时排查处理各段库存，返工产品单体打点，外箱标识好。 2， 提供不良实物培训后挂在组装现场宣导，后面生产时管控。 3， 临时改用手工放五金确认放到位后注塑。 4， IPQC和OQC稽核现场纳入重点管控 |  |  |  | 1， 提供不良品培训考核后定人定岗，重点跟进。 2， 库存品及时排查隔离返工，打点标识外箱发货。 模具优化：前模增加弹块预压，模具孔位镶针头部加大R角。 |  |  |  | close | 2023-06-20
|  | 泰衡诺工厂 | 2023-06-09 | IQC | 37500085 |  |  | CK9 | 量产 |  |  |  | 直发料 |  |  | 恩浩 |  | 廖诗龙 | 8000 | 200 | 8 | 4.00% | 侧键TPEE间隙 | B | 6/27 正常无间隙物料实验室测试拉拔力＞20N，符合图纸标准； 6/26 异常批次安排供应商返工挑选间隙间隙不良数53pcs，同批次已安排送测实验室测试拉拔力； |  | 汤立明 | 点胶时，针头积胶，点胶在铝键槽内，保压后TPEE轻微回弹，导致导电基浮高、间隙。 同步排查铝件键帽槽深无异常。 全检人员检验侧面时竖着看个别间隙不良目视比较难看出，导致不良流出 | 6/27 正常无间隙物料实验室测试拉拔力＞20N，符合图纸标准； 6/26 异常批次安排供应商返工挑选间隙间隙不良数53pcs，同批次已安排送测实验室测试拉拔力； | 点胶时，针头积胶，点胶在铝键槽内，保压后TPEE轻微回弹，导致导电基浮高、间隙。 同步排查铝件键帽槽深无异常。 全检人员检验侧面时竖着看个别间隙不良目视比较难看出，导致不良流出 | 1、调整点胶位置，由铝键槽内点胶，更改为在TPEE上点胶，目视可直接看到胶水，防止针头积胶。 2、固化工艺参数；点胶量：TPEE上60%-80%，点胶时间：6.37秒+/-0.05秒，点胶点数：32点，压合压力30Mpa，压合时间：15-20秒。胶水型号：601 点胶针孔：0.5mm 3、组装时只要有停顿必须重新擦拭针头 1、整条检验将侧面整个外翻检验，同时增加放大镜检验预计7月1日完成 |  |  |  | 1、制作不良履历给生产、品质相关人员传阅签字，后续生产重点关注。 2、购买显微镜进行检测避免有漏检风险 3、研发新工艺采用模内注塑工艺，目前内部已验证OK ，到客户测试结果OK后可在新项目中导入使用，新工艺可彻底避免此问题 |  |  |  | close | 2023-07-03
|  | 泰衡诺工厂 | 2023-06-08 | 产线 | 38101381 | 中框组件_X678B_变幻金_V1_XG_GK_N |  | X6833B | 量产 | 结构件 | 注塑件 | 中框组件 | 直发料 |  |  | 欣冠 |  | 汪自庆 | 1200 | 1200 | 9 | 0.75% | 闪光灯FPC断，造成闪光灯不亮 | B | 6/20跟进SQM的报告回复，关闭此异常 目前全检FPC处是否有折痕，有折痕的都当不良品 将挑选出的不良品，拿样品回供应商进行治具有效性确认（确认供应商的治具有效性） 1、供应商还未回复报告，6.9跟进SQM报告回复 2、跟进不良品返回供应商分析确认点亮夹具是否可以拦截，确认可能拦截 2、6.9针对库存CKD的进行排查，确认数量，并提供数据给QPA，及QPM---工厂数据已提供，待SQM提交供应商的出货批次（KD6日出过货，工厂8日出现此异） 从6.11开始已连续一周没有再发现些异常，持续跟进 |  | 王又良 | 产品生产工艺流程：FPC来料---组装保压---灯检--辅料全检1，复测拿回来的FPC断裂产品做灯检性能测试，故障复现测试NG。2，辅料来料排查：全检2000pcs（现场组长/IPQC一起）未检出不良；排除来料断的可能3，工艺排查：全检闪光灯工位，在全检辅料前一个工位，现场跟进全检600pcs，未发现不良，用不良品测试能拦截，排除拉线此工序失效；风险工位排查：1.辅料FPC断裂位置，反复测试预折50次，未出现断裂现象，排除作业员作业撕断不良；2.现场模拟作业员用镊子夹试50次，未出现断裂现象；可排除作业员作业撕断不良；3，排查压合闪光灯工位，上下模软胶泡棉防护，压合后检灯无异常4，排查返修工位有一简易保压治具，为未有防护的电木，与闪光灯金手指硬碰硬有造成压裂不良（未做避空） ，现场验证使用此治具保压有压断FPC不良。综合以上排查验证：返修工位治具会有把FPC压断裂，锁定此为不良原因 | 6/20跟进SQM的报告回复，关闭此异常 目前全检FPC处是否有折痕，有折痕的都当不良品 将挑选出的不良品，拿样品回供应商进行治具有效性确认（确认供应商的治具有效性） 1、供应商还未回复报告，6.9跟进SQM报告回复 2、跟进不良品返回供应商分析确认点亮夹具是否可以拦截，确认可能拦截 2、6.9针对库存CKD的进行排查，确认数量，并提供数据给QPA，及QPM---工厂数据已提供，待SQM提交供应商的出货批次（KD6日出过货，工厂8日出现此异） 从6.11开始已连续一周没有再发现些异常，持续跟进 | 产品生产工艺流程：FPC来料---组装保压---灯检--辅料全检1，复测拿回来的FPC断裂产品做灯检性能测试，故障复现测试NG。2，辅料来料排查：全检2000pcs（现场组长/IPQC一起）未检出不良；排除来料断的可能3，工艺排查：全检闪光灯工位，在全检辅料前一个工位，现场跟进全检600pcs，未发现不良，用不良品测试能拦截，排除拉线此工序失效；风险工位排查：1.辅料FPC断裂位置，反复测试预折50次，未出现断裂现象，排除作业员作业撕断不良；2.现场模拟作业员用镊子夹试50次，未出现断裂现象；可排除作业员作业撕断不良；3，排查压合闪光灯工位，上下模软胶泡棉防护，压合后检灯无异常4，排查返修工位有一简易保压治具，为未有防护的电木，与闪光灯金手指硬碰硬有造成压裂不良（未做避空） ，现场验证使用此治具保压有压断FPC不良。综合以上排查验证：返修工位治具会有把FPC压断裂，锁定此为不良原因 | 1，库存品隔离全检返工，单体打点，外箱标识好。 2，及时修正修理位治具增加软胶泡棉垫防护，并确认。---已完成 高树 3. 提供不良品现场培训宣导作业员&全检员识别。 4，QC重点跟进对策持续落实到位。 |  |  |  | 1，重新培训现场：流程上规范要求返修品集中流拉（过检验测试工位）处理。-----宋家来 2，QC监督稽核工装夹治具点检&使用情况。---兰红华 3，防呆测试工位SOP固化要求，重点针对返修品纳入SOP范围，点检管控起来。 |  |  |  | close | 2023-06-20
|  | 中央仓 | 2023-06-08 | IQC | 38101041 | 面壳组件_X669_黑色_V1_HK_N |  | X669 | 量产 | 结构件 | 注塑件 | 面壳组件 | 直发料 |  |  | 惠科 |  | 何建波 | 4000 | 200 | 6 | 3.00% | 面壳无麦克胶套1pc（可能影响整机音频），遮光麦拉起翘5pcs（可能影响整机装配PS值不过） | C | 已开退料单，已退料 |  | 卢琪文 | 根本原因/失效分析 1.麦拉贴合后机台未压合到位，人员未进行二次按压 2.硅胶套未贴好到辅料槽位內，压合工序不在贴硅胶套后面，各工序间拿物料时擦到物料盒边沿使硅胶套脱落. 3.员工生产时镊子不小心碰到产品侧边使产品划伤 流出原因 1.CCD检测不到侧边辅料，产线不良漏失，总检拦截不彻底； 2.外观检检验台光线影响，检验有盲区 | 已开退料单，已退料 | 根本原因/失效分析 1.麦拉贴合后机台未压合到位，人员未进行二次按压 2.硅胶套未贴好到辅料槽位內，压合工序不在贴硅胶套后面，各工序间拿物料时擦到物料盒边沿使硅胶套脱落. 3.员工生产时镊子不小心碰到产品侧边使产品划伤 流出原因 1.CCD检测不到侧边辅料，产线不良漏失，总检拦截不彻底； 2.外观检检验台光线影响，检验有盲区 | 1. 技术员调整麦拉压合机台，用压敏纸验证机台是否压合到位，人员在机台后二次压合。 2. 硅胶套人员贴合时贴合到物料槽位內，调整压合工序位置到贴硅胶套后面，压合后后续工序拿放产品硅胶套不易脱落。 培训宣导员工拿放产品时轻拿轻放，，贴完辅料镊子不可碰撞产品侧边 |  |  |  | 1．CCD检测不到的辅料，安排1人打包前100%二次全检 2. 总检检验产品时每条边对着灯光及背着灯光检验 3.外观检，辅料检，自动线抽检，统计检验日报表，组长通过报表，每天班前会检讨TOP5，制定改善目标，跟进次日完成效果； 4.品质主导每周一次进行总检培训，每周一次GRR考核，通过考核成绩确认是否可上岗 |  |  |  | close | 2023-06-20
|  | 1264工厂（KD仓） | 2023-06-08 | IQC | 37300246 |  |  | LH7N | 量产 |  |  |  | 直发料 |  |  | 锦瑞 |  | 甄晓宁 | 4320 | 315 | 6 | 1.90% | 毛丝1pcs；掉漆1pcs；缺口4pcs | C | 返工4320pcs，不良5pcs |  | 杨圣杰 | 毛丝：转印工序来料板材边缘毛丝未清理干静，撕膜静电吸附到有效区域，转印后形成毛丝不良 掉漆、缺口：自动贴膜机台定位柱上的铁氟龙破损，产品未放到位贴合时，产品边缘与定位柱硬物接触导致产品碰伤掉漆不良 | 返工4320pcs，不良5pcs | 毛丝：转印工序来料板材边缘毛丝未清理干静，撕膜静电吸附到有效区域，转印后形成毛丝不良 掉漆、缺口：自动贴膜机台定位柱上的铁氟龙破损，产品未放到位贴合时，产品边缘与定位柱硬物接触导致产品碰伤掉漆不良 | 毛丝：1.产品盖底完成后清洗一遍再转料到正面转印， 1． 周转物料用拉伸膜四周全部包裹方式打包，杜绝物料周转粘附毛丝颗粒； 掉漆、缺口：1.开机前先做机台点检确认，机台正常运转，铁氟龙无破损才能正常生产。 2.作业员每贴20pcs自检1片，发现异常及时停机报修技术员，改善好后才能生产。 | [7 empty] | close | 2023-06-20
|  | 中央仓 | 2023-06-08 | IQC | 38101169 | 面壳组件_X6516_黑色_V1_XG_方案1 |  | X6516 | 量产 | 结构件 | 注塑件 | 面壳组件 | 直发料 |  |  | 欣冠 |  | 何建波 | 5000 | 315 | 7 | 2.22% | 面壳的听筒装饰件起翘×7 | C | 已开退料单，退料流程中 |  | 王又良 | 根本原因 查不良听筒网起翘是作业未贴到位偏位挤压过段时间反弹导致有起翘不良 流出原因 1，作业员&全检员漏检导致流出。 2，QC未抽检到导致流出 | 已开退料单，退料流程中 | 根本原因 查不良听筒网起翘是作业未贴到位偏位挤压过段时间反弹导致有起翘不良 流出原因 1，作业员&全检员漏检导致流出。 2，QC未抽检到导致流出 | 1， 及时排查处理各段库存，并标识好。 2， 提供不良实物培训后挂在现场宣导，后面生产时管控。 3， 及时重新培训贴听筒网工位作业员手法并自检，不良集中处理。 4， IPQC&OQC重点跟进此异常 |  |  |  | 1， 此工位设立重点岗位，并培训后定人定岗作业。 2， 提供良品、不良品挂现场宣导现场作业员，重点管控此异常。 3， 拉长&技术员针对客诉问题点，做陷井测试，确保员工检出率。 4， 拉线不良集中返修并全检下拉。 IPQC/OQC重点点检对策是否落实到位，纳入点检管控 |  |  |  | close | 2023-06-20
|  | 泰衡诺工厂 | 2023-06-07 | IQC | 37300212 | 复合板电池盖组件_LH6n_琥珀金_V0_ZYI_GK_N |  | LH6n | 试产MPR | 结构件 | 复合板材 | 复合板电池盖组件 | 直发料 |  |  | 兆奕 |  | 廖诗龙 | 4500 | 315 | 13 | 4.13% | 电池盖色差 | C | 驻场返工，已挑选不良53pcs |  | 李华新 | 1.样色样梯度窄，满足不了量产； 2.电子枪折射率影响，同一块伞上下排颜色有差异，最下面一排同版物料上有伞差阴阳色； 3.来料抽检时每批次对比颜色的数量过少只为2版，因此IQC抽检未发现。 4.检包全检员及OQC成品出货时，抽检比对颜色板数量太少，只在刚开始首批检验时对比颜色限度OK，就没有在过程中持续比对，因此未发现色差问题。 | 驻场返工，已挑选不良53pcs | 1.样色样梯度窄，满足不了量产； 2.电子枪折射率影响，同一块伞上下排颜色有差异，最下面一排同版物料上有伞差阴阳色； 3.来料抽检时每批次对比颜色的数量过少只为2版，因此IQC抽检未发现。 4.检包全检员及OQC成品出货时，抽检比对颜色板数量太少，只在刚开始首批检验时对比颜色限度OK，就没有在过程中持续比对，因此未发现色差问题。 | 一.镀膜： ①调整挡板位置，整体往上移动位置，调整最下面一排位置避免同版物料阴阳色； ②调色按照中限色板调试，生产时镀膜每炉陪镀片刷底色对比印刷半成品板，对色如发现接近极限，下炉颜色必须调机； ③大货全检出货，避免色差物料流出。 镀膜责任人：史振中、赵玉荣 完成日期：6/8 二.制程（IQC、印刷）: 1.针对镀膜来料板材颜色对比: ①IQC、印刷必须对每批来料确认颜色，比对项目、工艺、QE签字的样板 ，由之前颜色比对2版增加到每批次从抽检的来料里面抽三个炉号的物料3版比对颜色板，到印刷盖底油墨后再确认比对颜色，产品外观颜色必须在颜色限度范围内，如发现颜色有差异，立即通知到品工及汇报给上级领导知晓，同时立即开出品质异常单给相关单位责任人回复处理对策。 三.检包/OQC: ①检包/OQC立即召集全检员培训宣导，并依公司质量管理措施及相关奖罚制度，给检包负责人向敏及OQC负责人敖显会进行扣分处罚。（如下图）。 ②针对检包送给OQC抽检的每批次产品（约200PCS为一批次）都要比对颜色。 检包/OQC责任人：王艳/敖显会 完成日期：6/8 |  |  |  | 1.重新对IQC检验员及SQE培训指导，并把颜色板悬挂在检验台上方监控对比。颜色首件比对增加到每批次，从之前抽检的每批次1版增加到每批次抽取3个不同炉号产品(共3版）盖底后比对颜色板。并QE修改增加到SIP中.(如下图）。 责任人：王卉/刘乾坤 完成日期：6/8 3.检包/OQC首件/全检过程中要重点监控颜色，发现颜色偏差立即通知IQC及品工确认。色差不良标示区分隔离或报废，不良品出货，如影响计划出货立即知会到采购，并由采购通知客户知晓。 责任人：向敏/敖显会 完成日期：6/8 4.颜色色差不良实物摆放到不良看板上作培训教材。（如下图）。 责任人：向敏/敖显会 完成日期：6/8 |  |  |  | close | 2023-06-20
|  | 1264工厂（KD仓） | 2023-06-07 | IQC | 38100486 | 面壳组件_KI5k_黑色_V0_ZY |  | KI5K | 量产 | 结构件 | 注塑件 | 面壳组件 | 直发料 |  |  | 知音 |  | 甄晓宁 | 11437 | 500 | 8 | 1.60% | 钢片断裂：2pcs喇叭泡棉破损：1pcs碰缺：2pcs划伤：2pcs擦伤：1pcs | C | 供应商返工完成，不良24pcs，不良率0.21% 同步此批物料做可靠性落锤测试 |  | 杨圣杰 | 划伤、碰伤、擦伤： 1. 人员：作业员作业过程中，因作业员操作失误，导致产品碰撞划到异物，造成三伤。 辅料破损： 1.产品辅料贴合后，作业员排废时挫到辅料，造成辅料破损。 钢片裂纹： 1.复现排查压合热熔治具，确认治具压力无法造成钢片裂纹状态。 2.模具注塑时因模具内有固定限位柱，如未放置到限位柱上，会导致钢片掉落。无法造成钢片裂纹 3. 1.压铸生产过程中拉模，导致钢片变形，精冲后导致裂纹产生。 3.2.压铸方框位置出模不顺。 3.3.压铸喷雾位置未对应骨位位置进行喷雾，导致拉模暗裂。 | 供应商返工完成，不良24pcs，不良率0.21% 同步此批物料做可靠性落锤测试 | 划伤、碰伤、擦伤： 1. 人员：作业员作业过程中，因作业员操作失误，导致产品碰撞划到异物，造成三伤。 辅料破损： 1.产品辅料贴合后，作业员排废时挫到辅料，造成辅料破损。 钢片裂纹： 1.复现排查压合热熔治具，确认治具压力无法造成钢片裂纹状态。 2.模具注塑时因模具内有固定限位柱，如未放置到限位柱上，会导致钢片掉落。无法造成钢片裂纹 3. 1.压铸生产过程中拉模，导致钢片变形，精冲后导致裂纹产生。 3.2.压铸方框位置出模不顺。 3.3.压铸喷雾位置未对应骨位位置进行喷雾，导致拉模暗裂。 | 三伤：1.产线上线前对作业员进行作业流程进行规范宣导，预防作业员作业时因不清楚作业规范造成不良产生。 2.产线IPQC对产线三伤问题进行重点管控，巡检时对产线作业员的作业方法进行监督反馈。 辅料破损：1.规范作业员作业手法，产线组长对作业员作业手法进行监督，发现问题及时纠正。 钢片裂纹：1.压铸增加变形度进行管控，按照≤0.5-0.7mm进行管控，精冲后增加一道全检进行拦截变形导致的裂纹不良。 2.重新对箭头位置排渣口进行省模。 3.压铸模调整喷雾位置，针对压铸模具拉裂位置增加喷雾，预防拉裂。 | [7 empty] | close | 2023-06-20
|  | 中央仓 | 2023-06-07 | IQC | 37300974 |  |  | X669 | 量产 |  |  |  | 直发料 |  |  | 惠科 |  | 何建波 | 9860 | 200 | 5 | 2.50% | 中框喷漆毛丝×2，颗粒×3 | C | 6月8日返工9860，不良102，不良率1.03% |  | 卢琪文 | 根本原因 1.车间洁净度超标，产品放置架子上落灰，导致产品喷涂后表面颗粒； 2.素材来料BP面毛边大(图1)打砂物料喷涂前未清理干净，操作员除尘不到位，导致喷涂后产品表面颗粒毛丝 流出原因 1.拉速快，产品放置密集，全检员检验速度和拉速不匹配，产品周边面未未检验全面，导致漏失。 2.检验人员凭记忆检验判断缺陷，看外观限度频率少，对不良造成误判，外观检验方法不一致导致有缺陷不能发现或漏检 | 6月8日返工9860，不良102，不良率1.03% | 根本原因 1.车间洁净度超标，产品放置架子上落灰，导致产品喷涂后表面颗粒； 2.素材来料BP面毛边大(图1)打砂物料喷涂前未清理干净，操作员除尘不到位，导致喷涂后产品表面颗粒毛丝 流出原因 1.拉速快，产品放置密集，全检员检验速度和拉速不匹配，产品周边面未未检验全面，导致漏失。 2.检验人员凭记忆检验判断缺陷，看外观限度频率少，对不良造成误判，外观检验方法不一致导致有缺陷不能发现或漏检 | 1.车间进行洒水由两小时/次改成一个小时/次，确保车间洁净度并进行点检； 2.上线前先用静电风枪除尘一次，在用无尘布进行擦拭两遍； 素材毛边大注塑修模改善，降低素材打砂，提升良率； 3.放慢拉速随线检验产品调整为暂放架子车上。在根据检验人员放慢检验 |  |  |  | 1.制作不良履历悬挂现场，针对不良现象对现场人员培训检验方法 2.每班外观检验前，要求各检验员对客签外观限度查看一遍，增强记忆力。 3.检验员存在极限判定或者模棱两可的先挑出，由复判人员和QE或者主管复判，降低误判 |  |  |  | close | 2023-06-20
|  | 中央仓 | 2023-06-07 | IQC | 17401807 | Incell_6.82_HD+_H_INX_a-Si_黑色 |  | 通用 | 量产 | 屏幕 | 全贴合组件 | Incell | 直发料 |  |  | 同兴达 |  | 何建波 | 5940 | 200 | 7 | 3.50% | QTH的摄像头孔溢墨6pcs，摄像头孔不圆1p | C | 6月7日返工5940，不良32，不良率0.54% |  | 李贵余 | 1、不良品在灯光下检验明显可见孔不圆不良现象，TXD外观确认与客户反馈一致； 2、拆解背光，确认圆孔二道胶点胶异常，圆孔位置有胶溢出，贴合后胶溢出孔边缘导致孔不圆现象； 3、MES确认产品为直行品，不良时间集中6月6号上午10：-10：30，外观漏检人员集中为工号G27206（王慧文）； 4、针对外观漏检人员集中为复判人员工号G27206，现场回溯确认为复判人员当时取4pcs不良品给到品质确认，其中品质确认到1pcs现象轻微，要求复判人员参照，复判OK后的产品在集中给再到品质确认，实际复判人员理解错误，将产品全部判定OK，并未再次给到品质确认，导致流出 | 6月7日返工5940，不良32，不良率0.54% | 1、不良品在灯光下检验明显可见孔不圆不良现象，TXD外观确认与客户反馈一致； 2、拆解背光，确认圆孔二道胶点胶异常，圆孔位置有胶溢出，贴合后胶溢出孔边缘导致孔不圆现象； 3、MES确认产品为直行品，不良时间集中6月6号上午10：-10：30，外观漏检人员集中为工号G27206（王慧文）； 4、针对外观漏检人员集中为复判人员工号G27206，现场回溯确认为复判人员当时取4pcs不良品给到品质确认，其中品质确认到1pcs现象轻微，要求复判人员参照，复判OK后的产品在集中给再到品质确认，实际复判人员理解错误，将产品全部判定OK，并未再次给到品质确认，导致流出 | 1.内部培训要求孔溢胶、孔不圆不良按有无管控； 2 .不良已反馈设备工程师排查加严管控改善 |  |  |  | 1.取实物对外观检验人员实物培训，并取不良品每天进行流片测试，防止人员漏检，漏检不良超标对人员进行调岗处理； 2.针对此异常流出至客户端，对相关责任人及责任管理负激励处罚 |  |  |  | close | 2023-06-20
|  | 中央仓 | 2023-06-07 | IQC | 37300157 | 复合板装饰件_LH7n_黑色_V0_RO_GK |  | LH7n | 量产 | 结构件 | 复合板材 | 复合板装饰件 | 直发料 |  |  | 锐欧 |  | 何建波 | 3600 | 200 | 4 | 2.00% | 装饰件凹印×4 | C | 6月8日返工3600，不良94，不良率2.61% |  | 仉天宇 | 根本原因 现场询问全检工序人员：代码R68人员全检过程中发现视窗有脏污不良，就使用无尘布蘸取酒精进行清洁，蘸取酒精量无法把控，清洁后酒精没有完全挥发就覆膜，导致视窗有模印不良； 此不良属于潜在性不良，擦拭完全检时没有视窗模印不良，存放一段时间后导致不良发生，不良现象客还原。 综上：全检工序为产生视窗模印的高风险工序 流出原因 1，全检时候使用无尘布蘸酒精清洁产品时酒精残留，撕开保护膜后清洗剂完全挥发，认为视窗OK为直接覆膜。 此不良属于潜在性不良，擦拭完全检时没有视窗模印不良，存放一段时间后导致不良发生，导致不良品流出。 2，二次外观全检主要针对贴保护膜后产生的外观不良进行全检，贴膜后无法检验视窗，导致不良流出 | 6月8日返工3600，不良94，不良率2.61% | 根本原因 现场询问全检工序人员：代码R68人员全检过程中发现视窗有脏污不良，就使用无尘布蘸取酒精进行清洁，蘸取酒精量无法把控，清洁后酒精没有完全挥发就覆膜，导致视窗有模印不良； 此不良属于潜在性不良，擦拭完全检时没有视窗模印不良，存放一段时间后导致不良发生，不良现象客还原。 综上：全检工序为产生视窗模印的高风险工序 流出原因 1，全检时候使用无尘布蘸酒精清洁产品时酒精残留，撕开保护膜后清洗剂完全挥发，认为视窗OK为直接覆膜。 此不良属于潜在性不良，擦拭完全检时没有视窗模印不良，存放一段时间后导致不良发生，导致不良品流出。 2，二次外观全检主要针对贴保护膜后产生的外观不良进行全检，贴膜后无法检验视窗，导致不良流出 | 1，开会要求全检人员发现脏污时候把脏污产品摆膜后，物料员集中统一到擦拭工序进行二次返擦，不可人工自行清洁。 2，关键控制点标准化：各工序增加品质关键管控点，每个岗位达到对作业前，作业中，作业后的质量要求有识别和控制能力，IPQC稽核落地状况 3，口头培训+实物培训擦拭工序IPQC发现清洗剂残留开具《制程异常通知单》并停线改善 |  |  |  | 1.各工序增加关键质量管控点，防止再发生 2.锐欧所有带视窗产品平行展开 3.内部连续验证三批，无相同异常才能结案 |  |  |  | close | 2023-06-20
|  | 泰衡诺工厂 | 2023-06-07 | IQC | 38200737 | 天地盒_X6833B_MLBB定制版&amp;256+8&amp;MY |  | X6833B | 量产 | 包材 | 销售包装组件 | 天地盒 | 直发料 |  |  | 绍永福 |  | 瞿国锋 | 3320 | 200 | 8 | 4.00% | 撞角变形 | C | 安排退货 |  | 夏中年 | 1.此款彩盒包装方式为用牛皮纸打包，每包36个，打包人员需封三次口，在翻转时四角有接触到桌面，导致压皱角。 2.皱角为个别现象，OQC未抽检到不良品，导致流出 | 安排退货 | 1.此款彩盒包装方式为用牛皮纸打包，每包36个，打包人员需封三次口，在翻转时四角有接触到桌面，导致压皱角。 2.皱角为个别现象，OQC未抽检到不良品，导致流出 | 1.检验站位备粘尘膜，规定检验员工，每小时用手抓取白膜滚筒，去除手上的残屑及皮肤屑； 2.所有检验岗位人员手套做标记，防止反戴手套，可减少皮肤屑； 3.半成品芯片朝下放置，减少落尘污染芯片； 4.禁止手指触碰弹夹盖及弹夹内壁，可减少皮肤屑掉落到弹夹内； 5.标准化人员检验手法，禁止手横跨产品上方，可减少已检验产品二次污染； 6.增加胶水上机台前清洁/粘尘胶管，可减少胶管表面碎屑； 7.人员进入三更后先佩戴手套再穿戴无尘服，可减少皮肤屑掉落在衣服上风险； 8.车间制程Particle收集器确认改善效果； 9.MFG安排组长对沾尘进行监控，QC随机监控抽查； 10.设备清洁按照计划进行保养，ME每月5号前负责将计划发出PE/QC监控确认； 11.开班清洁效果MFG持续改善，PE/QC/MFG组长随机抽检确认，确认结果每天输出； 12.导入AA盛泰POG检测算法，Check确认可检出。 | [7 empty] | close | 2023-06-20
|  | 泰衡诺工厂 | 2023-06-07 | 产线 | 38101832 |  |  | X678B | 量产 |  |  |  | 直发料 |  |  | 欣冠 |  | 汪自庆 | 960 | 960 | 23 | 2.40% | 光距感孔披锋、尺寸偏小（标准：0.8,实测0.58）模穴1-1 导致PS测试NG，目前返工夹治供应商已提供，验证OK，先小批量验证一批，库存12400退供就应商进行返工，返工后标识出货到THN | B | 已持续一周无异常，改善物料已上线OK 不良品返工上线OK，返工方案有效，产线无异常 6.20跟进SQM报告提交，跟进关闭此异常 |  | 王又良 | 1，排查现场的M1-1、M1-2面壳灯孔尺寸，实物孔披锋尺寸偏小（3D标准0.8，测数实物0.55--0.58)2，排查模具此碰穿位易磨损，长时间生产会有磨损长披锋不良导致孔小。 | 已持续一周无异常，改善物料已上线OK 不良品返工上线OK，返工方案有效，产线无异常 6.20跟进SQM报告提交，跟进关闭此异常 | 1，排查现场的M1-1、M1-2面壳灯孔尺寸，实物孔披锋尺寸偏小（3D标准0.8，测数实物0.55--0.58)2，排查模具此碰穿位易磨损，长时间生产会有磨损长披锋不良导致孔小。 | 1，库存品隔离安排加工，返工品单体打点，外箱标识发货。----已执行2，模具安排更换镶件修模，修模后测数OK，修模后在版本边打点区分，注塑新生产修模后产品外箱标识到下工序----已执行3，培训现场作业员、QC识别此不良。4，现场点检保养模具此位置纳入管控范围。 |  |  |  | 1，生产依产量对模具易损件备好镶件。 2，现场每2小时点检一次此磨损件。 3，IPQC现场巡检更新SIP送测灯孔二次元尺寸测量管控。 |  |  |  | close | 2023-06-20
|  | 1264工厂（KD仓） | 2023-06-06 | IQC | 25101755 | 充电器_Infinix_印规_U100XIA_白色_直充_XMW_BJD |  | 通用 | 量产 | 安规器件 | 充电器 | USB充电器 | 直发料 |  |  | 百俊达 |  | 甄晓宁 | 10044 | 3 | 1 | 33.33% | 跌落3pcs其中1pcs测试负载功能无输出，整机适配不充电（异常批次20230524） ） | B | 6/12，不良批次7K供应商端全检无异常； 加测3pcs测试OK，经确认此批物料不影响计划，不良批次【数量？】安排退货处理； 重庆工厂和1264库存无异常批次，其他批次各跌落5pcs未发现异常 6.8日，重庆工厂和1264工厂每个批次增加5pcs跌落功能无异常，拆解焊接无异常 |  | 肖思婷 | 1.现场拆解分析保险丝引脚假焊跌落后失效导致不充电， 2.此款设计保险丝与五金共焊盘，过炉时五金焊盘在前，绕线电阻在后，过波峰时有拖锡，导致假焊 3.AOI有识别，执锡人员漏补焊，外观人员漏检出，导致不良品流出。 | 6/12，不良批次7K供应商端全检无异常； 加测3pcs测试OK，经确认此批物料不影响计划，不良批次【数量？】安排退货处理； 重庆工厂和1264库存无异常批次，其他批次各跌落5pcs未发现异常 6.8日，重庆工厂和1264工厂每个批次增加5pcs跌落功能无异常，拆解焊接无异常 | 1.现场拆解分析保险丝引脚假焊跌落后失效导致不充电， 2.此款设计保险丝与五金共焊盘，过炉时五金焊盘在前，绕线电阻在后，过波峰时有拖锡，导致假焊 3.AOI有识别，执锡人员漏补焊，外观人员漏检出，导致不良品流出。 | 1.规范SOP投板下机方向 ，将五金触片引脚在前，绕线电阻引脚在后过炉，避免拖锡情况再发生。； 2.1，在SOP加元件脚空焊警示图片，培训执锡人员与外检Q检出能力。 | [7 empty] | close | 2023-06-20
|  | 中央仓 | 2023-06-06 | IQC | 37600195 | 钢片注塑卡托_LH7n_机甲黑_V0_HL |  | LH7n | 量产 | 结构件 | 卡托 | 钢片注塑卡托 | 直发料 |  |  | 环力 |  | 何建波 | 6780 | 200 | 5 | 2.50% | 卡托划伤×5 | C | 6月7日返工6780，不良88，不良率1.3% |  | 王又良 | 根本原因 LH7n卡托表面属于电镀亮面产品，此批使用自动套胶圈，门板划到振动盘边缘，导致门板划伤产生 流出原因 检验员检验外观时直视门板正面，未将门板转动（0~45º）检验卡托，导致门板边缘划伤流出 | 6月7日返工6780，不良88，不良率1.3% | 根本原因 LH7n卡托表面属于电镀亮面产品，此批使用自动套胶圈，门板划到振动盘边缘，导致门板划伤产生 流出原因 检验员检验外观时直视门板正面，未将门板转动（0~45º）检验卡托，导致门板边缘划伤流出 | 现将LH7n卡托，取消“振动盘套胶圈”改为“人工放料套胶圈”，避空门板，预防卡托门板表面划伤振动盘，控制门板划伤产生 |  |  |  | 1.培训所有的检验人员，检验门板需将门板旋转（0-45°）角度检验；同步制作客诉不良看板，重点拦截，预防卡托外观不良流出. 2 .套胶圈工艺：后期所有的电镀亮面卡托产品，取消“振动盘自动套胶圈”，全部采用“人工放料方式套胶圈”，预防门板与自动套胶机设备接触，控制门板外观不良产生 |  |  |  | close | 2023-06-20
|  | 中央仓 | 2023-06-06 | IQC | 38100907 | 中框组件_X6835_宝来紫_V0_XG_N |  | X6835 | 量产 | 结构件 | 注塑件 | 中框组件 | 直发料 |  |  | 欣冠 |  | 何建波 | 3200 | 200 | 5 | 2.50% | 面壳掉漆×3，天线卷边×1，泡棉未贴到位×1 | C | 6月6日返工3200，不良27，不良率0.84% |  | 王又良 | 根本原因 1，掉漆是拆装夹作业不小心碰到导致 2，天线卷边作业员贴偏自我纠正二次作业导致的卷边不良 3，泡棉未贴到位泡棉保压未到位反弹导致的 流出原因 1，作业员&全检员漏检导致流出。 2，QC未抽检到导致流出 | 6月6日返工3200，不良27，不良率0.84% | 根本原因 1，掉漆是拆装夹作业不小心碰到导致 2，天线卷边作业员贴偏自我纠正二次作业导致的卷边不良 3，泡棉未贴到位泡棉保压未到位反弹导致的 流出原因 1，作业员&全检员漏检导致流出。 2，QC未抽检到导致流出 | 1， 及时排查处理各段库存，并处理标识好。 2， 提供不良实物班早会培训组装现场，宣导后面生产时管控。 3， 喷油装拆夹具作业员重新培训作业手法并自检下拉。 4， 现场培训贴天线作业员，贴偏不良集中处理。全检下拉 |  |  |  | 1， 提供不良品培训喷油现场拆夹作业员操作手法，更新不良履历挂现场宣导作业员识别拦截。 2， 组装现场培训贴天线作业员规范要求，贴偏不良集中处理，不良品集中处理下拉并落实责任人跟进。 IPQC针对产线自检不良集中处理做重点检验跟进 |  |  |  | close | 2023-06-20
|  | 泰衡诺工厂 | 2023-06-06 | IQC | 38000049 |  |  | CK9N | 量产 |  |  |  | 直发料 |  |  | 兆奕 |  | 廖诗龙 | 900 | 80 | 3 | 3.75% | 混料3pcs(38000049混38000011），背胶偏位1pcs | B | 供应商返工已完成，挑选900pcs,混料数3pcs,集中分布一盒，驻场反馈为供方制程返工补数混料； 6/9 土耳其订单5K已退货，供应商增加内托后产品今天交付，不影响土耳其KD出货进度。 |  | 卢琪文 | 1、检包全检，CK9n及CK8n在同一排检验桌进行外观检查，检验位置没有分开一定距离，易造成混料（如图1） 2、CCD检验工位不合理，在全检后进行CCD复检，OQC再进行抽检时，存在混料风险（如图） 3、OQC检验处虽有明确标识不允许同时放置两种产品检验标识，但是在相邻位置同时检验两种外观高度相似产品，易造成混料。（如图3） 4、检包后产品在包装出货时，CK8n和CK9n产品在同一包装区域包装，易造成混料（如图4.1-4.2） | 供应商返工已完成，挑选900pcs,混料数3pcs,集中分布一盒，驻场反馈为供方制程返工补数混料； 6/9 土耳其订单5K已退货，供应商增加内托后产品今天交付，不影响土耳其KD出货进度。 | 1、检包全检，CK9n及CK8n在同一排检验桌进行外观检查，检验位置没有分开一定距离，易造成混料（如图1） 2、CCD检验工位不合理，在全检后进行CCD复检，OQC再进行抽检时，存在混料风险（如图） 3、OQC检验处虽有明确标识不允许同时放置两种产品检验标识，但是在相邻位置同时检验两种外观高度相似产品，易造成混料。（如图3） 4、检包后产品在包装出货时，CK8n和CK9n产品在同一包装区域包装，易造成混料（如图4.1-4.2） | 1、检包全检将CK8N和CK9N产品分开一定距离，在不同的空间区域检验，防止混料，已经完成区域规划。图1.1为CK8n检验区，图1.2为CK9n检验区。 2、调整CCD检验工位，将CCD检查工位调整到OQC抽检后进行，防止OQC检查混料。（如图2） 3、将检验OQC抽检CK8n和CK9Nn区域分开，安排在不同区域检验，防止混料，已经完成。图3.1为CK8n OQC抽检区，图3.2为CK9n OQC抽检区。 4、检包后产品在包装出货时，将CK8N和CK9N产品安排在不同区域包装，CK8N安排在打包房内，CK9N安排在打包房外，防止混料，已经完成。（如图4） 5、已制作CK8n/CK9Nn对比看板，放在检验/打包现场，防止混料。（如图5.1-5.2） 6、召集检验人员、OQC、打包人员进行集中培训，说明混料后果严重性及改善措施要求。（如图6） |  |  |  | 已经制定《预防混料管理规范》。 8、对全体品质、生产、开发管理人员进行培训-----责任人：袁柏林 完成日期：6月8日。 9、对全体生产作业员进行培训------责任人：刘先勇 完成日期：6月9~11日 三天。 10、对全体QC人员进行培训-----责任人：龙和兰 完成日期：6月9~10日 。 |  |  |  | close | 2023-06-20
|  | 重庆工厂 | 2023-06-06 | 产线 | 38101042 |  |  | X669 | 量产 |  |  |  | 中央仓调料 |  |  | 广正 |  | 付先进 | 3600 | 2399 | 27 | 1.13% | 卡托插不到位，分析为钢片卡托孔宽度尺寸小 | B | 1、不良物料现场确认属实， 2、单体库存已安排驻厂排查，排查出神飞钢片3600pcs，此部分待供应商用通止规全检卡托孔，三合一挑选出454pcs神飞钢片物料； 3、经排查此物料不涉及SKD， 4、中央仓无库存. 5、广正库存102161pcs，其中23161pcs确认为神飞钢片，其余79K待挑选. 最新进展：已确认通止规可以返工，稳定拦截。不良品通止规插不进去。 6/8 返工进度：三合一库存挑选12250，用通止规全检检出不良375pcs 6/10返工进度：三合一库存挑选26000，用通止规全检检出不良587pcs，三合一已返工完成，总不良962pcs，已安排拆解单体面壳退货.单体面壳返工：27600pcs，返出不良1000pcs待使用通止规复判。单体物料剩余20K在返工 6/12进度：6/10剩余物料20000pcs，已返工完成，总计神飞钢片嫌疑物料7600pcs单体面壳待使用通止规检验. 6/13进度：返工单体嫌疑品神飞钢片6200pcs，检出1000pcs卡托孔插不到位不良品，剩余1400pcs 待返工。不良品部分待挑选完后一并退回广正. |  | 甘海波 | 1.精冲在冲切卡托孔时，精冲模具粘有废料，风枪没有吹干机，在冲切 的时候没有避位到导致模具压到卡托孔横梁，卡托孔变形； 2.精冲作业人员未对精冲模具内的废料清理干净，导致压模； 3.未对卡托孔进行卡托孔通规全检，QC抽检未发现，导致不良品流出； | 1、不良物料现场确认属实， 2、单体库存已安排驻厂排查，排查出神飞钢片3600pcs，此部分待供应商用通止规全检卡托孔，三合一挑选出454pcs神飞钢片物料； 3、经排查此物料不涉及SKD， 4、中央仓无库存. 5、广正库存102161pcs，其中23161pcs确认为神飞钢片，其余79K待挑选. 最新进展：已确认通止规可以返工，稳定拦截。不良品通止规插不进去。 6/8 返工进度：三合一库存挑选12250，用通止规全检检出不良375pcs 6/10返工进度：三合一库存挑选26000，用通止规全检检出不良587pcs，三合一已返工完成，总不良962pcs，已安排拆解单体面壳退货.单体面壳返工：27600pcs，返出不良1000pcs待使用通止规复判。单体物料剩余20K在返工 6/12进度：6/10剩余物料20000pcs，已返工完成，总计神飞钢片嫌疑物料7600pcs单体面壳待使用通止规检验. 6/13进度：返工单体嫌疑品神飞钢片6200pcs，检出1000pcs卡托孔插不到位不良品，剩余1400pcs 待返工。不良品部分待挑选完后一并退回广正. | 1.精冲在冲切卡托孔时，精冲模具粘有废料，风枪没有吹干机，在冲切 的时候没有避位到导致模具压到卡托孔横梁，卡托孔变形； 2.精冲作业人员未对精冲模具内的废料清理干净，导致压模； 3.未对卡托孔进行卡托孔通规全检，QC抽检未发现，导致不良品流出； | 1.制定标准：精冲模具在后续生产中执行一冲一清理的方案，保证模具内的废料清理干净，避免该异常再次发生。 2. 后期生产时，对卡托孔进行通规全检，在未接到取消通知时，持续通规全检生产 3.增加QC的检验频率，从原来的两小时巡检测试检验更改为一小时检验测试一次； |  |  |  | 1.精冲模具一冲一清理，确保模具整洁 2.QC执行每1H检验测量一次 3.卡托孔通规全检 4.制作不良图下发到各个工段以做参照对比 5.广正IQC进料端针对卡托孔加严检验（由原来的AQL S-2 2.5调整至现在的1.5） |  |  |  | close | 2023-06-20
|  | 重庆工厂 | 2023-06-06 | 产线 | 38100804 |  |  | X6515 | 量产 |  |  |  | 中央仓调料 |  |  | 知音 |  | 付先进 | 16182 | 2800 | 71 | 2.54% | 面壳听筒装饰件位置筋骨变形导致听筒装饰件起翘，不良集中在M1-2 | C | 1、产线不良未使用物料已安排驻厂线前挑选，挑选出不良360pcs，集中两箱中批量出现； 2、库存面壳16182pcs已同步安排驻厂全检；已返工出1600嫌疑模号物料。 3、中央仓无库存. 4、此物料为预加工组件不涉及SKD物料. 供应商库存总数150，已排查无异常 6/9最近进度：库存已返工完成，返出不良数：463pcs |  | 杨圣杰 | 根本原因/失效分析 经分析： 1.因原模M1-2穴存在困气不良,生产中频繁调机改善困气,导致模具骨位拉变形. 责任人:汪树林2023.6.9 流出原因 检验人员在巡机抽检时,困气发白误导,没有发现变形异常,导致不良流出. 责任人:陈一敏2023. | 1、产线不良未使用物料已安排驻厂线前挑选，挑选出不良360pcs，集中两箱中批量出现； 2、库存面壳16182pcs已同步安排驻厂全检；已返工出1600嫌疑模号物料。 3、中央仓无库存. 4、此物料为预加工组件不涉及SKD物料. 供应商库存总数150，已排查无异常 6/9最近进度：库存已返工完成，返出不良数：463pcs | 根本原因/失效分析 经分析： 1.因原模M1-2穴存在困气不良,生产中频繁调机改善困气,导致模具骨位拉变形. 责任人:汪树林2023.6.9 流出原因 检验人员在巡机抽检时,困气发白误导,没有发现变形异常,导致不良流出. 责任人:陈一敏2023. | 1. 模具清洗排气槽,减少生产频繁调机导致骨位变形发生. 2.定期检查模具有无异常(每4小时检查一次) 模具每2小时针对面壳所有排气槽进行清洗,排气通畅,规避不良. 3.首件与巡检每两个小时对结构进行位置打点确认.规避检验人员漏检或未发现不良. 责任人:汪树林/李小贝2023.6.9 |  |  |  | 1.客诉不良信息纳入不良履历做重点管控，同步现场全检工位悬挂，警示作业员与全检员重点查看。---责任人：陈一敏/邱小华2023.6.9 |  |  |  | close | 2023-06-20
|  | 朵唯工厂 | 2023-06-06 | IQC | 38100539 |  |  | BF7 | 量产 |  |  |  | 中央仓调料 |  |  | 知音 |  | 杨松 | 14679 | 315 | 315 | 100.00% | M6-1模摄像头下方：桔皮（流平不良）、尾部发黑*315PCS | C | M6-1模冻结隔离，朵唯数量3300pcs, 央仓隔离8670pcs, KD仓6020pcs, 待处理。--- 6.8日已收到供应商签核的限度样品实物。状态同现象一致。 改善报告同步跟进中。 |  | 杨圣杰 | 1.3月15日注塑生产时M6-1电池盖摄像框困气发明显修模改善把摄像框困气发白改善OK导致表面气纹印明显； 2.素材产品进行颜色试喷，当时只对无际黑试喷未对其它颜色试喷验证确认； 流出原因：因IPQC与OQC抽检依据限度样品误判，未能拦截发现导致不良流出。 | M6-1模冻结隔离，朵唯数量3300pcs, 央仓隔离8670pcs, KD仓6020pcs, 待处理。--- 6.8日已收到供应商签核的限度样品实物。状态同现象一致。 改善报告同步跟进中。 | 1.3月15日注塑生产时M6-1电池盖摄像框困气发明显修模改善把摄像框困气发白改善OK导致表面气纹印明显； 2.素材产品进行颜色试喷，当时只对无际黑试喷未对其它颜色试喷验证确认； 流出原因：因IPQC与OQC抽检依据限度样品误判，未能拦截发现导致不良流出。 | 1.模具进行多次修复未能改善表面气纹亮印，已经确认决定M6-1模号封存模具部不排产生产；--- 王军民/谢路明2023.6.10 2.注塑生产素材发现表面外观异常，进行每个颜色试喷确认效果立即执行。---李小贝/王军民 |  |  |  | 1.将不良信息纳入不良履历做重点管控，同步现场全检工位悬挂，警示作业员与全检员重点查看。---责任人：王守义2023.6.10 2.IPQC每次生产制作首件依据SIP进行管控执行。---责任人：李小贝20236.10 |  |  |  | close | 2023-06-20
|  | 海弘工厂 | 2023-06-05 | IQC | 38100752 | 后摄装饰件组件_S665L_黑色_V0_GZ |  | S665L | 量产 | 结构件 | 注塑件 | 注塑小件 | 中央仓调料 |  |  | 广正 |  | 向言成 | 12319 | 315 | 9 | 2.86% | 外观磕伤9PCS | C | 6.6供应商挑选1600PCS，发现23PCS不良，库存处理完成 海弘工厂上线挑选，费用转嫁广正； SQM同步挑选不良样品签样 |  | 甘海波 | 供应商来料不良，装配夹治具未做防护，导致压伤产品 | 6.6供应商挑选1600PCS，发现23PCS不良，库存处理完成 海弘工厂上线挑选，费用转嫁广正； SQM同步挑选不良样品签样 | 供应商来料不良，装配夹治具未做防护，导致压伤产品 | 装配夹治具增加防护避免装配过程中造成碰划伤 |  |  |  | 产线人员进行培训考核，考核OK后上岗 ，同步定人定岗作业 |  |  |  | close | 2023-06-20
|  | 泰衡诺工厂 | 2023-06-05 | IQC | 38000050 |  |  | CK9 | 量产 |  |  |  | 直发料 |  |  | 兆奕 |  | 廖诗龙 | 700 | 80 | 4 | 5.00% | 装饰件分层开胶 | B | 供应商已返工完成挑选8pcs不良，不良率：1.14% |  | 卢琪文 | 1、通过“人机料法环”方式排查得知:检包工序中的保压工段白片会对产品脱胶有影响：保压定位白片大小和厚度不一致，导致有的装不进去翘起，受力不均（图1.1、1.2、1.3、1.4、1.5） 2、前期保压治具是通用的，未进行“专品专用”，都是在一个产品使用后更换白片再进行下一个产品保压，操作人员为了工作效率，并未仔细核对白片是否有差异，直接放置产品，导致白片大小、厚度NG的也进行了保压工作，从而造成不良（图2） | 供应商已返工完成挑选8pcs不良，不良率：1.14% | 1、通过“人机料法环”方式排查得知:检包工序中的保压工段白片会对产品脱胶有影响：保压定位白片大小和厚度不一致，导致有的装不进去翘起，受力不均（图1.1、1.2、1.3、1.4、1.5） 2、前期保压治具是通用的，未进行“专品专用”，都是在一个产品使用后更换白片再进行下一个产品保压，操作人员为了工作效率，并未仔细核对白片是否有差异，直接放置产品，导致白片大小、厚度NG的也进行了保压工作，从而造成不良（图2） | 1. 现场技术人员对所有CK9n的保压白片进行尺寸测量，挑选出尺寸NG的做不良报废，不允许再放置在保压房内：挑选白片共计 2000 pcs，其中尺寸不良：46 pcs（图1.1、1.2） 2. 在与生产、项目开会讨论分析后，针对此类异常，内部对保压治具进行“专品专用”，并将白片直接固定在保压治具上，操作员在操作时，无需在更换白片，从一定程度上降低白片不良对产品脱胶的影响（图2.1、2.2） 3. 在第2项改善措施进行时，同时也要对保压后的产品进行手掰监控（每半小时2PCS),确认产品与装饰件的粘合性（图3） |  |  |  | 1、制作新治具图示，避免混用（图1.1、1.2） 2、培训保压操作人员，在保压过程中，如发现新治具的白片松动、脱落等现象，立即停止使用，并反馈现场生产领班，进行维护 |  |  |  | close | 2023-06-20
|  | 中央仓 | 2023-06-05 | IQC | 27500016 | 卡通箱_380*290*343mm |  | 通用 | 量产 | 包材 | 销售包装组件 | 纸箱 | 直发料 |  |  | 绍永福 |  | 周丽娅 | 2800 | 125 | 19 | 15.20% | 钉子装钉不良 | B | 已完成换货 |  | 夏中年 | 1、钉子装订不良是由于打钉机器，铜钉长度手动调节弹簧松脱，导致卡钉长度的齿轮跳转，打钉后钉子截断尺寸差异，部分钉子长度不够，没有能够穿透纸箱表面，造成装订不良。2、不良发生在纸箱内部，全检在检验时主要注意力集中在检查装订表面，对纸箱里面采用抽检方式检验，没有发现箱内不良，导致不良流出。 | 已完成换货 | 1、钉子装订不良是由于打钉机器，铜钉长度手动调节弹簧松脱，导致卡钉长度的齿轮跳转，打钉后钉子截断尺寸差异，部分钉子长度不够，没有能够穿透纸箱表面，造成装订不良。2、不良发生在纸箱内部，全检在检验时主要注意力集中在检查装订表面，对纸箱里面采用抽检方式检验，没有发现箱内不良，导致不良流出。 | 1、已对装订机器进行更换新弹簧配件，重新调试机器，试做100pcs未发现不良。 2，重新培训宣导机长对机器每日点检制度，重点检查机器各部件及清洁保养，并记录点检表，由PQE进行监督 3，宣导培训OQC检验手法，将不良图片打印张贴在检验区域，提高检验员不良识别能力。 |  |  |  | 1、修改作业指导书，固化作业标准； 2、定期对产线及品质管理一线人员进行培训，提高品质意识。 3，制作不良看板，提高检验人员对不良识别能力。 4，对投诉异常产品加严抽检，由AQL1.0加严到0.65检验，三批无异常再改为1.0 |  |  |  | close | 2023-06-20
|  | 泰衡诺工厂 | 2023-06-05 | IQC | 37300190 |  |  | X6739 | 试产MPR |  |  |  | 直发料 |  |  | 锦瑞 |  | 廖诗龙 | 260 | 32 | 6 | 18.75% | 划伤不良2pcs,异色1pcs,黑点1pcs,皱纹1pcs,灯罩掉漆1pcs | C | 已安排退货 |  | 李和忠 | 1、异色 /异物： 硬化投料时淋涂液未过滤干净，残留淋涂液杂质点及异物导致淋涂过程中产生异色/异物不良； 2、凹印： 转印机台底部有碎屑顶起纹理模具，转印纹理后形成凹印状不良； 3、缺口： 产品油墨面颗粒鼓包导致产品吸附力差，在CNC加工时主轴震刀导致边缘碰缺； 4、压痕： 物料在转印纹理时，转印机压杆粘有异物，经转印滚压后造成板材表面压痕不良； | 已安排退货 | 1、异色 /异物： 硬化投料时淋涂液未过滤干净，残留淋涂液杂质点及异物导致淋涂过程中产生异色/异物不良； 2、凹印： 转印机台底部有碎屑顶起纹理模具，转印纹理后形成凹印状不良； 3、缺口： 产品油墨面颗粒鼓包导致产品吸附力差，在CNC加工时主轴震刀导致边缘碰缺； 4、压痕： 物料在转印纹理时，转印机压杆粘有异物，经转印滚压后造成板材表面压痕不良； | 1、增加过滤器，过滤器个数由2个更改为3个。 2、原使用过滤芯为：0.2微米+0.5微米，更改为：0.1微米+0.1微米； 1、纹理模在装机前，用粘尘布清理机台表面异物、碎屑； 2、纹理模装好后，模具四边用胶纸粘贴密封，防止生产过程中碎屑进入纹理模底部； 1、CNC加工前确认油墨面切割膜是否平整，无鼓包、无气泡等缺陷，在放置机台加工； 2、区分出来的异常物料，安排打磨更换切割膜，确认无鼓包后再加工； 2、CNC加工完成后用风枪将平台残留的碎屑、残渣吹干净在进行下工序加工； 1.转印物料在开机前点检设备周边5S整理并擦拭干净，避免压杆粘有异物造成板材压伤； 2.物料转印过程中，自检员对非转印面同步进行自检，发现正面保护膜存在压痕异常立刻通知机长排查原因改善； 3.增加一人随线全检员； |  |  |  | 1、现场稽查员工作业手法是否按文件要求作业，设备点检，设备表面清理等； 2、更新不良看板横向展开，实物培训宣导； 对外观检验人员进行客户书面标准培训，并进行GRR考核，每班上线前宣导； |  |  |  | close | 2023-06-20
|  | 1264工厂（KD仓） | 2023-06-05 | IQC | 38101034 |  |  | X6832 | 试产MPR |  |  |  | 直发料 |  |  | 惠科 |  | 甄晓宁 | 1646 | 200 | 6 | 3.00% | 水口高4pcs；磕伤1pcs；防尘网异物1pcs | C | 返工挑选，全检1646pcs,水口高10.6%，防尘网异物5，磕伤1，不良率10.9%。 |  | 闵亚军 | 水口高： 模具进胶口偏高，导致塑料在填充过程中集中流向模具顶部，注塑后造成水口高； 2.热熔治具行程不够，未压到水口根部，较高水口未压到位。 压伤：中框冲切加工时未放平整，导致加工时压伤。 防尘网异物：CNC刀具磨损，加工时未均匀切割材料造成毛丝，组装时贴防尘网造成异物产生。 | 返工挑选，全检1646pcs,水口高10.6%，防尘网异物5，磕伤1，不良率10.9%。 | 水口高： 模具进胶口偏高，导致塑料在填充过程中集中流向模具顶部，注塑后造成水口高； 2.热熔治具行程不够，未压到水口根部，较高水口未压到位。 压伤：中框冲切加工时未放平整，导致加工时压伤。 防尘网异物：CNC刀具磨损，加工时未均匀切割材料造成毛丝，组装时贴防尘网造成异物产生。 | 水口高： 进胶点水口高，模具进胶重新用新电极放电，减少进胶点高度，由0.50mm调整到0.40mm； 2.热熔治具行程由100mm调到101mm，加工时压到底。 压伤：培训员工标准作业手法，取放产品时确认平整后再冲切。 防尘网异物：CNC刀具进行寿命管控，组装工序对来料毛丝零收一退。 | [7 empty] | close | 2023-06-20
|  | 重庆工厂 | 2023-06-05 | IQC | 38100804 |  |  | X6515 | 量产 |  |  |  | 中央仓调料 |  |  | 知音 |  | 付先进 | 19920 | 315 | 7 | 2.22% | 面壳三伤不良*5pcs，夹锌粉*2pcs | C | 1.不良驻厂现场确认属实，目前驻厂返工中，此批已返工完成， 2.返工总不良数：78pcs，不良率：78/19920=0.39% |  | 杨圣杰 | 根本原因/失效分析 经分析： 1.返工人员检验电池易拉胶蓝膜时叠抓检验，产品与产品碰撞，造成三伤不良； 责任人：李燕禄/王志先 2023.6.7 2.模具配合超出0配，前后模具擦模五金，成型后面壳出现锌粉，标准误判外观流出 责任人:汪树林/李小呗2023.6.7 流出原因 1.全检员品质标准培训不到位，导致锌粉/异色误判； 2.少许比例不良，IPQC & OQC抽检过程中没有抽检到三伤、锌粉等问题，导致不良流出； | 1.不良驻厂现场确认属实，目前驻厂返工中，此批已返工完成， 2.返工总不良数：78pcs，不良率：78/19920=0.39% | 根本原因/失效分析 经分析： 1.返工人员检验电池易拉胶蓝膜时叠抓检验，产品与产品碰撞，造成三伤不良； 责任人：李燕禄/王志先 2023.6.7 2.模具配合超出0配，前后模具擦模五金，成型后面壳出现锌粉，标准误判外观流出 责任人:汪树林/李小呗2023.6.7 流出原因 1.全检员品质标准培训不到位，导致锌粉/异色误判； 2.少许比例不良，IPQC & OQC抽检过程中没有抽检到三伤、锌粉等问题，导致不良流出； | 1.每日开线对员工进行作业培训，明确禁止作业时违规操作，堆叠产品；厂线拉长，IPQC全程监督厂线员工违规操作现象； 2.夹治具所有包裹防护绒布排查确认，对破损的位置重新包裹； 3.已有条件：每片产品放置在泡棉垫上流拉，相关辅料及冷压贴合治具边角使用缓冲泡棉，布料包裹减少三伤概率； 4.定期检查模具有无异常(每4小时检查一次) 模具每2小时针对进行清洁合金遗留的残留物或料渣. |  |  |  | 1.将不良信息纳入不良履历做重点管控，同步现场全检工位悬挂，警示作业员与全检员重点查看。---责任人：旷娟2023.6.8 |  |  |  | close | 2023-06-20
|  | 1264工厂（KD仓） | 2023-06-05 | 实验室 | 23002023 |  |  | X6815C | 量产 |  |  |  | 直发料 |  |  | 蓝特 |  | 甄晓宁 | 105 | 4 | 4 | 100.00% | 超期复测FPC盐雾24H试验后出现腐蚀点，不良率4/4 来料批次：10.22 | B | 6/12：【1.KD超期物料批次仓库存105pcs已通知计划和仓库安排实物报废； 2.其他工厂超期批次无库存，其他批次样品取样测试OK。 （不良周期码显示为2240，日期为2022年9月份生产） 3.同步安排寄10pcs寄实验室测试膜厚，实测数据OK，但偏下限2.17u‘’。（标准是Au 2~4u''）【风险点：实验室例行测试只按照下限OK/NG判断，偏下限没有预警，同时供应商端请SQM 监控镀层膜厚量产一致性数据】 4、物料超期管理制度更新评审中，带PAD 的FPC 超期6个月保质期后报废处理。】 1.KD超期物料批次仓库存105pcs已通知计划和仓库安排报废； 2.其他工厂超期批次无库存 3.原因跟进，厂商收到实物确认腐蚀点只有一个，标准范围内待确认， 4.同步安排寄10pcs寄实验室测试，镀层测试在标准下限（AU镀层2~4） |  | 占忠卫 | 超期物料，1、不良实物为2240周期，已超过有效期管控6个月； 2、产品在电金后会做封孔处理（封孔是填充金层缝隙，防止外界物质进入镍层腐蚀），如未妥善储存或超过有效期，封孔液效果会逐渐减弱，盐雾后会有腐蚀风险。 | 6/12：【1.KD超期物料批次仓库存105pcs已通知计划和仓库安排实物报废； 2.其他工厂超期批次无库存，其他批次样品取样测试OK。 （不良周期码显示为2240，日期为2022年9月份生产） 3.同步安排寄10pcs寄实验室测试膜厚，实测数据OK，但偏下限2.17u‘’。（标准是Au 2~4u''）【风险点：实验室例行测试只按照下限OK/NG判断，偏下限没有预警，同时供应商端请SQM 监控镀层膜厚量产一致性数据】 4、物料超期管理制度更新评审中，带PAD 的FPC 超期6个月保质期后报废处理。】 1.KD超期物料批次仓库存105pcs已通知计划和仓库安排报废； 2.其他工厂超期批次无库存 3.原因跟进，厂商收到实物确认腐蚀点只有一个，标准范围内待确认， 4.同步安排寄10pcs寄实验室测试，镀层测试在标准下限（AU镀层2~4） | 超期物料，1、不良实物为2240周期，已超过有效期管控6个月； 2、产品在电金后会做封孔处理（封孔是填充金层缝隙，防止外界物质进入镍层腐蚀），如未妥善储存或超过有效期，封孔液效果会逐渐减弱，盐雾后会有腐蚀风险。 | [8 empty] | close | 2023-06-20
|  | 创维工厂 | 2023-06-05 | 产线 | 38101254 | 面壳组件_S665L_黑色_V1_GZ_N |  | S665L | 量产 | 结构件 | 注塑件 | 面壳组件 | 中央仓调料 |  |  | 广正 |  | 李高胜 | 180 | 180 | 5 | 2.78% | 音量键定位置旁多胶，导致FPC组装不到位，不良率5/180=2.78%,批次：230518，塑胶模号：M1-1 | C | 临时方案：嫌疑库存物料安排厂商挑选 6/6问题处理进展 1、工厂嫌疑库存排查： 6/5返工结果 ：三合一共返工10400pcs，共挑出5pcs不良，库存嫌疑物料共返工4868pcs，返出1pcs不良 6/6返工结果：央仓共返工12600pcs，挑出34pcs不良，不良率0.02%；KD仓已返工5976pcs，未发现此不良，6261pcs计划6/7安排挑选；创启工厂库存1618pcs，已返完未发现此不良；创维工厂有在途16000cs需安排供应商6/7在工厂进行挑选，已完成6300pcs挑选，未发现此不良，剩余6/8完成挑选，不影响工厂正常生产； 2、SQM已回复改善报告，原因分析及改善措施已更新，下一步央仓/工厂跟进来料及上线情况，跟进一周。 |  | 甘海波 | 发生原因：五金M2来料有台阶，导致塑胶模具行位未完全封住，有胶流入导致此位置多胶现象影响FPC侧键装配； 流出原因： 全检工位未发现该异常，检验漏失导致异常流出 | 临时方案：嫌疑库存物料安排厂商挑选 6/6问题处理进展 1、工厂嫌疑库存排查： 6/5返工结果 ：三合一共返工10400pcs，共挑出5pcs不良，库存嫌疑物料共返工4868pcs，返出1pcs不良 6/6返工结果：央仓共返工12600pcs，挑出34pcs不良，不良率0.02%；KD仓已返工5976pcs，未发现此不良，6261pcs计划6/7安排挑选；创启工厂库存1618pcs，已返完未发现此不良；创维工厂有在途16000cs需安排供应商6/7在工厂进行挑选，已完成6300pcs挑选，未发现此不良，剩余6/8完成挑选，不影响工厂正常生产； 2、SQM已回复改善报告，原因分析及改善措施已更新，下一步央仓/工厂跟进来料及上线情况，跟进一周。 | 发生原因：五金M2来料有台阶，导致塑胶模具行位未完全封住，有胶流入导致此位置多胶现象影响FPC侧键装配； 流出原因： 全检工位未发现该异常，检验漏失导致异常流出 | 发生原因改善措施：1）压铸每班次定期对斜顶位置披锋进行清理； 2）每5万模次重新对斜顶进行适配校正。 3）斜顶位置更加尺寸管控，压铸首件时进行测量3D尺寸0，增加尺寸管控0±0.05mm 4）注塑配模前后检查，避免此溢胶发生 流出原因改善措施： 注塑/组装后产品增加一人全检工序,外箱同步标示“按键包胶全检OK” |  |  |  | 更新不良履历 |  |  |  | close | 2023-06-20
|  | 中央仓 | 2023-06-05 | IQC | 31800878 |  |  | X6516 | 量产 |  |  |  | 直发料 |  |  | 欣冠 |  | 何建波 | 12200 | 315 | 7 | 2.22% | 电池盖黑点，划伤，起泡 | C | 6月6日返工12200，不良30，不良率0.25% |  | 王又良 | 根本原因 1，黑点、起泡是白色素材混色凹点，喷油盖不住表面导致不良 2，划伤是流拉作业过程碰到治具边角导致的 流出原因 1，注塑、喷油&组装作业员未全检到流出。 2, IPQC&OQC未抽检到此异常导致流出 | 6月6日返工12200，不良30，不良率0.25% | 根本原因 1，黑点、起泡是白色素材混色凹点，喷油盖不住表面导致不良 2，划伤是流拉作业过程碰到治具边角导致的 流出原因 1，注塑、喷油&组装作业员未全检到流出。 2, IPQC&OQC未抽检到此异常导致流出 | 1， 及时排查处理各段库存，并处理标识好。 2， 提供不良实物班早会培训注塑、喷油&组装现场，宣导后面生产时管控。 白色素材黑点脏污做为注塑重点管控，培训作业员全检拦截 |  |  |  | 1， 提供不良品培训组装现场作业员、QC识别此不良，后面纳入管控。 2， 白色素材黑点、脏污异色注塑纳入重点岗位，并定人定岗，重点管控 。 3， 现场安排全检1批标识出货跟进。 4， IPQC&OQC重点跟进此异常纳入管控 5，横向排查类似白色素材喷油产品有无此异常 |  |  |  | close | 2023-06-20
|  | 中央仓 | 2023-06-05 | IQC | 21204882 |  |  | KF6h | 量产 |  |  |  | 直发料 |  |  | 欣冠 |  | 何建波 | 5280 | 315 | 7 | 2.22% | 电池盖泡棉压金手指6pcs（之前朵唯投诉上线异常），金手指起翘1pc | C | 6月6日返工12480（另1批7200），不良2160，不良率17.31% |  | 王又良 | 根本原因/失效分析 1，经排查此老项目对天线贴合位置要求很高，间隔几个月下单作业员未培训到位导致未按前期贴合要求作业 流出原因 1，现场作业员未能识别此异常，后工序贴好泡棉盖住了，全检员看不出来导致流出 2，IPQC&OQC同样未重点检验此贴合天线要求，未检出此异常导致流出 | 6月6日返工12480（另1批7200），不良2160，不良率17.31% | 根本原因/失效分析 1，经排查此老项目对天线贴合位置要求很高，间隔几个月下单作业员未培训到位导致未按前期贴合要求作业 流出原因 1，现场作业员未能识别此异常，后工序贴好泡棉盖住了，全检员看不出来导致流出 2，IPQC&OQC同样未重点检验此贴合天线要求，未检出此异常导致流出 | 1， 及时排查处理各段库存（朵唯、中央仓及内部），返工产品单体打点，外箱标识好。 2， 提供不良实物培训后挂在组装现场宣导，后面生产时管控。 3，此项目天线贴合要求培训后定人定岗，重点跟进。 4，IPQC和OQC稽核现场纳入重点管控 |  |  |  | 1，提供此专项天线贴标准要求（天线贴合规范已再次下发）培训现场作业员、QC人员。 2，库存品及时排查隔离返工，打点标识外箱发货。 3，专项开线前培训考核合格上岗。 4， IPQC和OQC稽核现场纳入重点管控 5，横向排查类似电池盖有无此异常，排查纳入管控。 6，前期开发评估优化天线规范，设计到最简易化便于现场管控 |  |  |  | close | 2023-06-20
|  | 中央仓 | 2023-06-05 | IQC | 38101041 | 面壳组件_X669_黑色_V1_HK_N |  | X669 | 量产 | 结构件 | 注塑件 | 面壳组件 | 直发料 |  |  | 惠科 |  | 何建波 | 15000 | 315 | 7 | 2.22% | 面壳无麦克胶套1pc，无取针孔泡棉1pc，铁粉1pc，磕伤4pcs | C | 6月6日返工15000，不良174，不良率1.16% |  | 卢琪文 | 根本原因 1.卡针孔泡棉贴合后未按压，流拉过程中脱落； 2.硅胶套贴合人员未将辅料贴至辅料贴合槽位内未粘稳，后一工序拿起产品作业时，产品与泡棉盒子摩擦掉落； 3.外观：自动线贴合设备频繁故障，产品出现相撞，不良集中头部，上料方向 流出原因 1.侧边辅料CCD无法识别拦截，产线不良漏失，总检拦截不彻底； 2.外观检检验台光线影响，不够光亮，检验有盲区 | 6月6日返工15000，不良174，不良率1.16% | 根本原因 1.卡针孔泡棉贴合后未按压，流拉过程中脱落； 2.硅胶套贴合人员未将辅料贴至辅料贴合槽位内未粘稳，后一工序拿起产品作业时，产品与泡棉盒子摩擦掉落； 3.外观：自动线贴合设备频繁故障，产品出现相撞，不良集中头部，上料方向 流出原因 1.侧边辅料CCD无法识别拦截，产线不良漏失，总检拦截不彻底； 2.外观检检验台光线影响，不够光亮，检验有盲区 | 1. 卡针孔增加机台压合，员工贴合手法纠正必须贴合后手指按压后方可流入下一工位； 2. 将硅胶套贴合工位调整到压合机前一工位，保证贴合完后马上压合； 自动线设备已调试���并固定技术全程跟进一条自动线 |  |  |  | 1． CCD检测不到的辅料，安排1人打包前100%复检； 2． 外观检由之前的2人看4条边，调整至4人每人各看一条边； 3． 外观检验区域增加双排灯管，品质按照明标准点检。 4． 产线每周一次做精品验证，全检1000pcs良品分段验证，统计不良数据，不良位置占比，内部跟进各段不良降低并改善；。 外协厂来料惠科IQC加严I级抽检，漏件按0收1退执行 |  |  |  | close | 2023-06-20
|  | 中央仓 | 2023-06-05 | IQC | 38101168 | 中框组件_LH7n_机甲黑_V0_GZ_GK_N |  | LH7n | 量产 | 结构件 | 注塑件 | 中框组件 | 直发料 |  |  | 广正 |  | 何建波 | 10250 | 315 | 6 | 1.90% | 中框孔内溢胶×1.泡棉破损×1. 天线爬墙×1. 脱离定位住×1.压伤×1. 天线夹毛丝×1 | C | 6月5日返工数量4000，不良品：72，；6月6日返工：6250，不良51；不良率1.2% |  | 甘海波 | 根本原因 1.保压治具破损、未保压到位； 2.作业员贴合天线时、R角(顺尾)未顺向刮压 3.喇叭网来料大小边、导致贴合后堵孔溢胶 流出原因 检验员未检验出来导致流出 | 6月5日返工数量4000，不良品：72，；6月6日返工：6250，不良51；不良率1.2% | 根本原因 1.保压治具破损、未保压到位； 2.作业员贴合天线时、R角(顺尾)未顺向刮压 3.喇叭网来料大小边、导致贴合后堵孔溢胶 流出原因 检验员未检验出来导致流出 | 1. 天线保压治具破裂、导致天线未保压到位，制作新治具，及时点检 2.增加喇叭网尺寸管控位置，大小边及喇叭网孔同步列入管控范畴 3.SOP升级，将喇叭网溢胶、堵孔、天线偏位 列入重点检验 |  |  |  | 1.升级LH7N中框天线贴合SOP 2.更新不良案例履历表，对员工进行培训考核 3.类似项目全部展开 |  |  |  | close | 2023-06-20
|  | 中央仓 | 2023-06-05 | IQC | 38100697 |  |  | X6835 | 量产 |  |  |  | 直发料 |  |  | 广正 |  | 何建波 | 5000 | 200 | 4 | 2.00% | 中框天线夹毛丝×1，灯罩划伤×2，鼓包×1 | C | 6月7日返工5000，不良27，不良率0.54% |  | 甘海波 | 根本原因 1.素材上粘附异物，涂装在喷涂过程中清洁不到位，喷涂后出现鼓包现象产生 2.产品单体上有异物，未进行清洁，在贴合时粘附在天线背胶上，导致天线粘异物现象产生 3.注塑事冲切水口时碰到表面，导致划伤 流出原因 1.全检时视觉疲劳没发现导致不良品流出 2.灯罩为透明，检验时强光下不易发现，导致异常流出 | 6月7日返工5000，不良27，不良率0.54% | 根本原因 1.素材上粘附异物，涂装在喷涂过程中清洁不到位，喷涂后出现鼓包现象产生 2.产品单体上有异物，未进行清洁，在贴合时粘附在天线背胶上，导致天线粘异物现象产生 3.注塑事冲切水口时碰到表面，导致划伤 流出原因 1.全检时视觉疲劳没发现导致不良品流出 2.灯罩为透明，检验时强光下不易发现，导致异常流出 | 异物改善措施 1. 改变擦拭方式由上线擦拭改为装夹后擦拭，保证擦拭效果，不漏擦拭； 2. 所有机型都导入装夹后擦拭，修改SOP形成标准化 毛丝改善措施 1.每款产品首件时就必须调好静电枪位置，上线前需要再次确认，制定责任制、监督制 2.导入设备点检表 鼓包、异色点改善措施 1. 转线由原来一人增加至两人相互协作，预防作业时产生碰撞 2. 转线台面贴蓝色粘尘贴预防落尘 反弹 3. 对全检员、技术员进行培训 闪光灯划伤、泡棉夹异物改善措施 1.由现场组长拿不良实物对相关人员进行教育培训，制程检验及出货检验重点管控； 2.就上述客户反馈不良制作客诉不良客诉履历表悬挂各工序重点岗位工作台面，对客诉问题点及后工序反馈问题点重点检验； 3.前三批使用镜检，确保问题点彻底关闭； 4、组装现场增加离子风机 |  |  |  | 1.修改擦拭SOP形成标准化-已完成 2.静电除尘责任制、监督制，导入设备点检表—已完成 3.转线增加到2人作业，台面贴粘尘贴—已完成 4.全检漏失纠正和培训，对全体全检QC进行培训落地 |  |  |  | close | 2023-06-20
|  | 中央仓 | 2023-06-05 | IQC | 38100796 | 中框组件_S665L_秘境白_V0_GZ_N |  | S665L | 量产 | 结构件 | 注塑件 | 中框组件 | 直发料 |  |  | 广正 |  | 何建波 | 10000 | 200 | 5 | 2.50% | 中框掉漆×5 | C | 6月5日返工7000，不良36，不良率1.34% |  | 甘海波 | 根本原因 1、自动辅料机台治具上有异物导致产品造成压伤 ； 2、压合机台防护熔布坏，作业员拿放产品时碰到治具边沿导致产品磕伤 流出原因 1、全检时视觉疲劳没发现导致不良品流出 | 6月5日返工7000，不良36，不良率1.34% | 根本原因 1、自动辅料机台治具上有异物导致产品造成压伤 ； 2、压合机台防护熔布坏，作业员拿放产品时碰到治具边沿导致产品磕伤 流出原因 1、全检时视觉疲劳没发现导致不良品流出 | 1、 每隔两小时技术员清理一次治具上异物 2、开会宣导员工不可把垃圾放置于流水线上 3、熔布损坏的及时更换新绒布。 4、 宣导员工作业时不可碰到治具边沿，轻拿轻放 |  |  |  | 1.对全体员工宣导产品轻拿轻放，不可碰到治具边沿，垃圾不可放置在流水线上，监督各岗位的执行情况 2.纠正员工错误操作手法，一对一培训受教，使其员工手法操作正确 3.品质标准和全检漏失纠正和培训，对全体全检QC进行培训落地 |  |  |  | close | 2023-06-20
|  | 中央仓 | 2023-06-05 | IQC | 38100752 | 后摄装饰件组件_S665L_黑色_V0_GZ |  | S665L | 量产 | 结构件 | 注塑件 | 注塑小件 | 直发料 |  |  | 广正 |  | 何建波 | 10560 | 315 | 8 | 2.54% | 装饰件漏灯罩1pc，磕伤6pcs，划伤1pc | C | 库存物料返工18000，不良248，不良月1.38%0560，不良32；返工后二次抽检500，不良9，安排退料; |  | 甘海波 | 根本原因 1、生产现场未做已检和未检验及不良区域标识； 2、装灯罩人员作业时将未装灯产品下拉，第二工序人员并未做检验提醒；——主因 3.人员作业过程排查： ①.作业员作业时有佩戴指套，未佩戴手饰(如手表/戒指)、指甲未超过指尖产品不易造成划伤（判定OK）； ②.现场夹治具防护未做齐全（判定OK）； ③.作业员在拿取产品检验时有两个叠在一起导致产品三伤（主因NG） 流出原因 1、全检员关键岗位未固定，人员未定人、定岗检验，导致检验检出率偏低，不良流入客户端 | 库存物料返工18000，不良248，不良月1.38%0560，不良32；返工后二次抽检500，不良9，安排退料; | 根本原因 1、生产现场未做已检和未检验及不良区域标识； 2、装灯罩人员作业时将未装灯产品下拉，第二工序人员并未做检验提醒；——主因 3.人员作业过程排查： ①.作业员作业时有佩戴指套，未佩戴手饰(如手表/戒指)、指甲未超过指尖产品不易造成划伤（判定OK）； ②.现场夹治具防护未做齐全（判定OK）； ③.作业员在拿取产品检验时有两个叠在一起导致产品三伤（主因NG） 流出原因 1、全检员关键岗位未固定，人员未定人、定岗检验，导致检验检出率偏低，不良流入客户端 | 1. 全检岗位物料标识改善，全检工位增加标识并培训全检标准 2. 夹治具防护改善，增加点检表事项，进行夹治具点检 3.装饰件项目全部展开 |  |  |  | 1.岗位标识全部按照模块化展开 2.夹治具防护上线点检 3.产线人员进行培训考核，考核OK后上岗 ，同步定人定岗作业 4.由现场组长拿不良实物对相关人员进行教育培训，制程检验及出货检验重点管控 |  |  |  | close | 2023-06-20
|  | 泰衡诺工厂 | 2023-06-05 | IQC | 38000011 |  |  | CK8 | 量产 |  |  |  | 直发料 |  |  | 兆奕 |  | 廖诗龙 | 2500 | 125 | 3 | 2.40% | 装饰件间隙≥0.2mm，划伤1pcs | B | 物料紧急供应商使用0.2mm塞规随线返工，随线挑选2500pcs,不良数：32pcs，不良率：1.28%； |  | 卢琪文 | 间隙：二道检及OQC在进行检验时，都是先用塞规进行检测后再用手掰对其检测是否脱胶，手掰后会导致间隙增大 | 物料紧急供应商使用0.2mm塞规随线返工，随线挑选2500pcs,不良数：32pcs，不良率：1.28%； | 间隙：二道检及OQC在进行检验时，都是先用塞规进行检测后再用手掰对其检测是否脱胶，手掰后会导致间隙增大 | 1. 二道检及OQC在进行检验时，由原来的先塞规检验后手掰更改为先手掰检验是否脱胶后再用塞规检验间隙 2. 一道镭雕增加菲林比对，QC每30min对其进行一次比对检验 3. 二道镭雕增加GONOGO检具实配，QC每30min对其进行一次实配测试；作业员每10pcs进行1pcs实配比对 4. 所有工段（冲切、镭雕、CNC、检包及OQC每两小时的测试必须要有数据记录，便于后续查询 |  |  |  | 制作不良看板，现场宣导品质意识； 2、检包新员工由老员工一对一培训考核后上岗再进行作业。 3、定期进行实物考核，考核不合格者不允许上岗检验 4、三次考核不合格者进行换岗 |  |  |  | close | 2023-06-20
|  | 泰衡诺工厂 | 2023-06-05 | IQC | 38200564 | 天地盒_X6833B_OP |  | X6833B | 量产 | 包材 | 销售包装组件 | 天地盒 | 直发料 |  |  | 绍永福 |  | 瞿国锋 | 10000 | 200 | 14 | 7.00% | 撞角变形 | C | 供应商10000返工完毕，不良125pcs |  | 夏中年 | 1.此款彩盒包装方式为用牛皮纸打包，每包36个，打包人员需封三次口，在翻转时四角有接触到桌面，导致压皱角。 2.皱角为个别现象，OQC未抽检到不良品，导致流出 | 供应商10000返工完毕，不良125pcs | 1.此款彩盒包装方式为用牛皮纸打包，每包36个，打包人员需封三次口，在翻转时四角有接触到桌面，导致压皱角。 2.皱角为个别现象，OQC未抽检到不良品，导致流出 | 1、皱角不良为人的因素所致，已现场对作业人员培训，由原来翻动式封胶带，改为平移式封胶带，防止撞角； 2、封包完成后，双手抱起货品摆板，轻拿轻放防止碰撞 3.OQC成品检验，对整包四角的8个彩盒重点检验，防止不良流出。 | [7 empty] | close | 2023-06-20
|  | 重庆工厂 | 2023-06-05 | IQC | 37300121 |  |  | X669 | 量产 |  |  |  | 中央仓调料 |  |  | 聚龙 |  | 吴夏芳 | 7873 | 200 | 24 | 12.00% | 掉漆*24 | B | 1.供应商返工人手不足，NG物料待返工，重庆工厂待返工物料增加返工人员需求已向SQM提出。2.央仓物料3W待返工，央仓无返工条件，央仓待返工物料待给出处理方案。3.不良品挑出退来料。4.返工SOP待SQM输出,临时对着灯光透光返工。 最新进展：1.报告围堵措施不合理，报告回复装机后不可见，已要求重新更新回复。2.底部掉漆装机后不可见，标准部已签样，表面掉漆无签样。3.改善报告围堵措施已更新，表面掉漆限度样没签下来前供应商返工后上线。 |  | 甘海波 | 主要真因是产品B面周边无倒角，在制程过程中周边利角边碰伤导致掉漆不良，经排查具体风险点有以下四个工段。 1. CNC采用PCD刀具（此刀具特性为硬性材质，耐磨，寿命长，但对比同类刀具刀面锋利度不够，C产品阻力大，容易造成产品崩边掉漆 CNC喷码处操作方式有擦伤不良，（拿产品及下料处重叠擦伤）。 3.组装摄像孔组件时产品放入治具时，B面朝下，按压时产品边缘易碰到治具边缘台阶位，易压伤。 4.组装大背胶时 成品放入治具时很紧，需要用力按压，取产品时需用力取，易压伤。 | 1.供应商返工人手不足，NG物料待返工，重庆工厂待返工物料增加返工人员需求已向SQM提出。2.央仓物料3W待返工，央仓无返工条件，央仓待返工物料待给出处理方案。3.不良品挑出退来料。4.返工SOP待SQM输出,临时对着灯光透光返工。 最新进展：1.报告围堵措施不合理，报告回复装机后不可见，已要求重新更新回复。2.底部掉漆装机后不可见，标准部已签样，表面掉漆无签样。3.改善报告围堵措施已更新，表面掉漆限度样没签下来前供应商返工后上线。 | 主要真因是产品B面周边无倒角，在制程过程中周边利角边碰伤导致掉漆不良，经排查具体风险点有以下四个工段。 1. CNC采用PCD刀具（此刀具特性为硬性材质，耐磨，寿命长，但对比同类刀具刀面锋利度不够，C产品阻力大，容易造成产品崩边掉漆 CNC喷码处操作方式有擦伤不良，（拿产品及下料处重叠擦伤）。 3.组装摄像孔组件时产品放入治具时，B面朝下，按压时产品边缘易碰到治具边缘台阶位，易压伤。 4.组装大背胶时 成品放入治具时很紧，需要用力按压，取产品时需用力取，易压伤。 | 1、CNC更换成钨钢螺旋刀生产（此刀具特性锋利，切削力强，C产品阻力小，不易造成崩边） 2、产品开粗加大预留量（由单边2MM改为单边4MM） 3.CNC喷码按单片放取产品，不可堆叠； 4.将大背胶治具边缘加大间隙，使产品拿取边缘不会碰伤； |  |  |  | 制作不良看板和不良履历表对所有OQC和检验员进行培训。 |  |  |  | close | 2023-06-20
|  | 朵唯工厂 | 2023-06-04 | IQC | 38200413 | 天地盒_KI8_一体式纸托&amp;CZ |  | KI8 | 量产 | 包材 | 销售包装组件 | 天地盒 | 直发料 |  |  | 裕同 |  | 杨松 | 1481 | 200 | 8 | 4.00% | 废料未排*7PCS、内托破损*1PCS | C | SQM安排厂商全检中，6.5日已完成。不良84pcs. |  | 夏中年 | 破损:人工折内托时手法不到位,未完全按照SOP手法进行作业,导致啤线位置出现轻微破损; 内托漏排废:因订单较小,啤机刀模未装自动清废针,啤机后使用人工除废;因孔位较小,距离较近,人工除废不到位导致漏除废; 流出原因：内托清废后无专人全检,预折内托工序及组装全检人员未打开内托上层, 检验内托下层位置是否有此未除废干净,导致不良流出至客户端 。 | SQM安排厂商全检中，6.5日已完成。不良84pcs. | 破损:人工折内托时手法不到位,未完全按照SOP手法进行作业,导致啤线位置出现轻微破损; 内托漏排废:因订单较小,啤机刀模未装自动清废针,啤机后使用人工除废;因孔位较小,距离较近,人工除废不到位导致漏除废; 流出原因：内托清废后无专人全检,预折内托工序及组装全检人员未打开内托上层, 检验内托下层位置是否有此未除废干净,导致不良流出至客户端 。 | 1，工程现场指导作业手法,改善此不良，2，刀模装入自动清废针,啤机后自动清废,防止人为清废漏失; 3，在预折内托工序增加一人全检确认是否有漏除废情况,发现问题及时对物料进行处理,防止批量不良流出;同步工程与研发端确认装卡针位置形状是否可优化； |  |  |  | 1.与PMC/啤机主管共同开会决议,后续无论订单大小均使用自动啤机加自动清废,并在预折内托工位增加专人全检确认是否有漏清废,避免批量不良产生及流出; 2.因取卡针孔位较小,距离较近,清废难度大,工程与研发端沟通确认是否可优化孔位大小及形状; 3.组装内托人员重点确认是否有孔位漏排废物料,如有不良整批物料退回前工序,并通知责任主管检讨改善。 4.QC抽检时需打开上内托确认下层内托是否有漏排废情况,执行0收1退原则. |  |  |  | close | 2023-06-20
|  | 泰衡诺工厂 | 2023-06-04 | 产线 | 17201842 | COB模组_AF_108M_S5KHM6SX03-FGX9_A_6_BG_B |  | X678B | 量产 | 摄像头 | 摄像头模组 | COB模组 | 直发料 |  |  | 盛泰 |  | 瞿国锋 | 500 | 50 | 1 | 2.00% | OBA发现移动黑影 | B | 1.整机500返工，无不良 2.库存无5/27批次，为5/31及6月共3批次，每批敲击抽测500，无不良 |  | 李海波 | 1. MES查询，客诉模组测试Pass物料;； 2. 外观确认，模组正面，背面，连接器无异常； 3. 模组QC机台复测POG测试NG，厂内可拦截； 4. 模组拆解IR上有异物，异物大小为0.210mm； 5.成分分析为头皮屑； 6.分析结论: 不良模组可移动Particle经过运输震动到感光区，造成POG不良，厂内测试软件可拦截， 产生原因：主要为COB生产过程中人为因素影响导致； 流出原因：为AA前期POG检测算法无法检出导致不良流出 | 1.整机500返工，无不良 2.库存无5/27批次，为5/31及6月共3批次，每批敲击抽测500，无不良 | 1. MES查询，客诉模组测试Pass物料;； 2. 外观确认，模组正面，背面，连接器无异常； 3. 模组QC机台复测POG测试NG，厂内可拦截； 4. 模组拆解IR上有异物，异物大小为0.210mm； 5.成分分析为头皮屑； 6.分析结论: 不良模组可移动Particle经过运输震动到感光区，造成POG不良，厂内测试软件可拦截， 产生原因：主要为COB生产过程中人为因素影响导致； 流出原因：为AA前期POG检测算法无法检出导致不良流出 | 1.检验站位备粘尘膜，规定检验员工，每小时用手抓取白膜滚筒，去除手上的残屑及皮肤屑； 2.所有检验岗位人员手套做标记，防止反戴手套，可减少皮肤屑； 3.半成品芯片朝下放置，减少落尘污染芯片； 4.禁止手指触碰弹夹盖及弹夹内壁，可减少皮肤屑掉落到弹夹内； 5.标准化人员检验手法，禁止手横跨产品上方，可减少已检验产品二次污染； 6.增加胶水上机台前清洁/粘尘胶管，可减少胶管表面碎屑； 7.人员进入三更后先佩戴手套再穿戴无尘服，可减少皮肤屑掉落在衣服上风险； 8.车间制程Particle收集器确认改善效果； 9.MFG安排组长对沾尘进行监控，QC随机监控抽查； 10.设备清洁按照计划进行保养，ME每月5号前负责将计划发出PE/QC监控确认； 11.开班清洁效果MFG持续改善，PE/QC/MFG组长随机抽检确认，确认结果每天输出； 12.导入AA盛泰POG检测算法，Check确认可检出。 | [7 empty] | close | 2023-06-20
|  | 中央仓 | 2023-06-03 | IQC | 38500293 |  |  | KI8 | 量产 |  |  |  | 直发料 |  |  | 深圳易涟 |  | 周丽娅 | 1200 | 80 | 8 | 10.00% | 护膜难撕×5pcs（撕手柄贴偏下）、漏手撕柄×3pcs | B | 已完成换货 |  | 夏中年 | 1、此产品手撕位需在模切后进行离线使用自动贴标机进行粘贴手撕标，自动贴标在将保护膜吸入转送带时因传送带的运转易出现走位情况，手撕标贴入保护膜时手撕贴位置过低过高的现象产生，手撕位过低导致手撕标不易带起保护膜的现象。2、手撕标掉标—通过对退回不良进行核实，发现手撕标脱落的标粘至下张产品表面，说明手撕标在贴示装袋后手撕出现脱落，手撕标经过贴标机贴示后经过滚轮实施预压使手撕标粘至护膜表面，经对设备滚轮进行核实，发现上下滚轮固定轴较松，从而出现预压过松，无法紧固的贴示在护膜表面。3、因防止手撕标在护膜表面粘不紧，要求员工由贴标机贴好手撕标后再通过人工按压的方式进行施压使手撕标粘紧在 护膜表面，由于尚未粘紧员工在按压时采取1整包方式进行按压，由于数量较多出现挪动导致手撕标下移难以撕起护膜。 | 已完成换货 | 1、此产品手撕位需在模切后进行离线使用自动贴标机进行粘贴手撕标，自动贴标在将保护膜吸入转送带时因传送带的运转易出现走位情况，手撕标贴入保护膜时手撕贴位置过低过高的现象产生，手撕位过低导致手撕标不易带起保护膜的现象。2、手撕标掉标—通过对退回不良进行核实，发现手撕标脱落的标粘至下张产品表面，说明手撕标在贴示装袋后手撕出现脱落，手撕标经过贴标机贴示后经过滚轮实施预压使手撕标粘至护膜表面，经对设备滚轮进行核实，发现上下滚轮固定轴较松，从而出现预压过松，无法紧固的贴示在护膜表面。3、因防止手撕标在护膜表面粘不紧，要求员工由贴标机贴好手撕标后再通过人工按压的方式进行施压使手撕标粘紧在 护膜表面，由于尚未粘紧员工在按压时采取1整包方式进行按压，由于数量较多出现挪动导致手撕标下移难以撕起护膜。 | 1、填写《设备维修单》申请对贴标的维修及调试，确保贴标设备的稳定性；经与设备厂沟通，计划在6月9日下厂进行维修，维修时增加将压辊进行调试，增加压轮张力，未能维修期间需贴手撕标的物料全部使用人工贴标，满足交付。2、规范按压流程及方式方法，按压手撕标由原来装袋后按压，调整至机贴后包装前进行按压，数量由整包调整为每10个重叠按压。 3、整理近年来手撕标异常的履历，早会对贴标开机人员及检验人员实施会议宣导。4、修订此物料的《内部物料标准书》备注说明手撕标粘贴标准及贴标高或低存在问题点。5、此问题已在5月底内部进行培训宣导质量标准及要求，但检验人员任未按标准执行，属于严重违规，编制内部处理单并进行全厂通报。 |  |  |  | 1、修订文件供作业员及检验作为作业及检验依据。2、计划6月9日下厂进行维修，维修时增加将压辊进行调试，增加压轮张力 |  |  |  | close | 2023-06-20
|  | 中央仓 | 2023-06-03 | IQC | 23308370 | 护膜_LH7n_两层 |  | LH7n | 量产 | 结构件 | 模切件 | 护膜 | 直发料 |  |  | 深圳易涟 |  | 周丽娅 | 16000 | 315 | 315 | 100.00% | 结构与样品不一致 | B | 已完成换货 |  | 夏中年 | 1、对不良物料进行长宽尺寸测量，经测量长宽尺寸符合图纸尺寸要求； 长度标准：160.41mm-0.2mm，实测160.257mm，宽度标准：68.41mm-0.2mm，实测68.313mm,排除贴错标签出货及用错刀模生产。 2、根据标识进行追随，此物料模切日期为2023年5月19日，作业员为梁，检验日期为2023年5月31日，调取5月19日首件报告，该产品在20：30首件测试合格开始生产，查询首件报告，摄像头孔符合要求。 3、查询刀模，23308370刀模摄像头位置为活动孔，经了解，此产品摄像头孔边缘刀锋易不利出现白边，制作成可更换的活动孔时可节省更换刀模的费用，5月19日梁为夜班开机师傅，具询问，当时夜班中途试贴发现有气泡，判定为摄像头孔刀锋不利，便进行更换。更换活动孔后未仔细进行核对导致不良产生。 、此产品5月19日模切后因无交付需求，模切后直接放至与待检区， 与白班交接时未向检验人员进行说明，导致巡检人员对夜班该物料未进行检验，因夜班刚开始生产为合格品，生产一段时间后换孔导致不良发生，检验时抽取到换孔前物料进行核对，导致不良流出。 | 已完成换货 | 1、对不良物料进行长宽尺寸测量，经测量长宽尺寸符合图纸尺寸要求； 长度标准：160.41mm-0.2mm，实测160.257mm，宽度标准：68.41mm-0.2mm，实测68.313mm,排除贴错标签出货及用错刀模生产。 2、根据标识进行追随，此物料模切日期为2023年5月19日，作业员为梁，检验日期为2023年5月31日，调取5月19日首件报告，该产品在20：30首件测试合格开始生产，查询首件报告，摄像头孔符合要求。 3、查询刀模，23308370刀模摄像头位置为活动孔，经了解，此产品摄像头孔边缘刀锋易不利出现白边，制作成可更换的活动孔时可节省更换刀模的费用，5月19日梁为夜班开机师傅，具询问，当时夜班中途试贴发现有气泡，判定为摄像头孔刀锋不利，便进行更换。更换活动孔后未仔细进行核对导致不良产生。 、此产品5月19日模切后因无交付需求，模切后直接放至与待检区， 与白班交接时未向检验人员进行说明，导致巡检人员对夜班该物料未进行检验，因夜班刚开始生产为合格品，生产一段时间后换孔导致不良发生，检验时抽取到换孔前物料进行核对，导致不良流出。 | 1、将取回不良物料总计16000pcs进行返工重检，共计挑出良品8800pcs,已重新入库处理，余下7200pcs为换孔后模切物料，已进行报废处理。2、调整刀模结构，由原来制作活动孔刀模，改为固定孔刀模，刀模材质改为镜面刀，增加刀锋寿命，固定孔刀模由摄像头孔与外形刀连在一起，无法进行更换，当刀锋不利贴示出现气泡时直接报废处理。并对所有类似活动孔刀模进行排查更换、报废。3、制作夜班交接表，由夜班机长填写当班的生产报告，由巡检人员隔天上班根据夜班生产报表生产记录对产品实施全面抽检，确保所有物料抽检合格后再转入全检工序。 4、制作两层膜相似物料对比效果，供各工序检验依据清单图纸直接 能识别出料号； |  |  |  | 1、制作成一体式刀模，杜绝换孔造成的风险。 2、制作夜班质量交接状态，防止批量不良流入下道工序； |  |  |  | close | 2023-06-20
|  | 中央仓 | 2023-06-03 | IQC | 38100698 |  |  | X6835 | 量产 |  |  |  | 直发料 |  |  | 广正 |  | 何建波 | 4621 | 200 | 4 | 2.00% | 中框掉漆×2，压伤×1，划伤×1 | C |  |  | 甘海波 | 根本原因 1、自动辅料机台治具上有异物导致产品造成划伤 2、拉线生产不均衡，拉线产品忽快忽慢导致自动辅料机卡机，导致产品压伤 3、X6835中框BP面来料牙边，披锋，经组装工序生产造成牙边，披锋震掉导致掉漆 流出原因 1.OQC漏检，导致不良流出。 |  | 根本原因 1、自动辅料机台治具上有异物导致产品造成划伤 2、拉线生产不均衡，拉线产品忽快忽慢导致自动辅料机卡机，导致产品压伤 3、X6835中框BP面来料牙边，披锋，经组装工序生产造成牙边，披锋震掉导致掉漆 流出原因 1.OQC漏检，导致不良流出。 | 1、组长开会宣导员工不可以把垃圾放流水线上，易沾到治具上造成划伤，技术员每隔2小时用酒精擦拭辅料自动机台治具，清理治具上异物 2、在辅料机台进料口平面加一挡条，只能一个产品进料避免因拉线速度快慢同时进两个产品的卡机，改善产品卡机造成的压伤等 3、反馈前工序改善产品BP面牙边，披锋；培训外观总检，FQC先看BP面四周再检验其它位置 |  |  |  | 1.对辅料机台进料口增加挡条，及时清理治具上异物 2.纠正员工错误操作手法，一对一培训，使其员工手法操作正确 3.品质标准和全检漏失纠正和培训，对全体全检QC进行培训落地 |  |  |  | close | 2023-06-20
|  | 中央仓 | 2023-06-03 | IQC | 38100697 |  |  | X6835 | 量产 |  |  |  | 直发料 |  |  | 广正 |  | 何建波 | 5000 | 200 | 4 | 2.00% | 中框模印×3，粘泡棉×1 | C | 6月5日返工5000，不良104，不良率2.08% |  | 甘海波 | 颗粒/毛丝 1. 喷涂上线时线速快，擦拭不到位，漏擦拭导致颗粒毛丝； 2.静电除尘枪位置没调整好，除尘效果不佳，导致颗粒毛丝增多； 3.转线过程中落尘，形成颗粒毛丝 异色点 1.底漆转线过程中产品与夹具之间碰撞划痕，喷涂中漆没遮盖住形成异色点 闪光灯划伤 1.注塑事冲切水口时碰到表面，导致划伤 | 6月5日返工5000，不良104，不良率2.08% | 颗粒/毛丝 1. 喷涂上线时线速快，擦拭不到位，漏擦拭导致颗粒毛丝； 2.静电除尘枪位置没调整好，除尘效果不佳，导致颗粒毛丝增多； 3.转线过程中落尘，形成颗粒毛丝 异色点 1.底漆转线过程中产品与夹具之间碰撞划痕，喷涂中漆没遮盖住形成异色点 闪光灯划伤 1.注塑事冲切水口时碰到表面，导致划伤 | 颗粒/毛丝/异色改善措施 1. 改变擦拭方式由上线擦拭改为装夹后擦拭，保证擦拭效果，不漏擦拭； 2. 所有机型都导入装夹后擦拭，修改SOP形成标准化 1.每款产品首件时就必须调好静电枪位置，上线前需要再次确认，责任制，监督制 2.导入设备点检表；3.转线增加到2人作业，台面贴粘尘贴 闪光灯划伤改善措施 1.由现场组长拿不良实物对相关人员进行教育培训，制程检验及出货检验重点管控； 2.就上述客户反馈不良制作客诉不良客诉履历表悬挂各工序重点岗位工作台面，对客诉问题点及后工序反馈问题点重点检验； 3.前三批使用镜检，确保问题点彻底关闭 |  |  |  | 1.修改擦拭SOP形成标准化 2.静电除尘责任制，监督制，导入设备点检表 3.转线增加到2人作业，台面贴粘尘贴 4.全检人员，技术人员培训加强品质意识，增加镭雕后全检 |  |  |  | close | 2023-06-20
|  | 1264工厂（KD仓） | 2023-06-03 | IQC | 37300244 |  |  | LH7N | 量产 |  |  |  | 直发料 |  |  | 锦瑞 |  | 甄晓宁 | 6120 | 315 | 6 | 1.90% | LH7N电池盖抽检发现无保护膜x4pcs，划伤x2pcs | C | 待6月5日返工，全检6120pcs发现9pcs不良，不良率0.12%， |  | 彭松树 | 漏保护膜：1、产品在品质抽检时发现有脏污不良，退回产线返工，产线撕膜返工擦拭后，未及时重新加贴保护膜，就正常送检，导致产品无膜出货； 划伤：1、贴膜机台定位治具未清洁，底座上有杂质硬物，贴膜过程中导致产品压伤/划伤； | 待6月5日返工，全检6120pcs发现9pcs不良，不良率0.12%， | 漏保护膜：1、产品在品质抽检时发现有脏污不良，退回产线返工，产线撕膜返工擦拭后，未及时重新加贴保护膜，就正常送检，导致产品无膜出货； 划伤：1、贴膜机台定位治具未清洁，底座上有杂质硬物，贴膜过程中导致产品压伤/划伤； | 漏保护膜：1、增加返工后物料全检流程，品质抽检NG后返工物料，生产必须全检后再次送品质抽检，此流程新增至SOP/SIP 划伤：1.培训要求作业员在开启机台前，先使用无尘布条擦伤底座上的杂质，避免与产品接触后划伤； | [7 empty] | close | 2023-06-20
|  | 重庆工厂 | 2023-06-03 | IQC | 37300121 |  |  | X669 | 量产 |  |  |  | 中央仓调料 |  |  | 聚龙 |  | 吴夏芳 | 15976 | 315 | 15 | 4.76% | 掉漆*14 颗粒*1 | B | 1.供应商返工人手不足，NG物料待返工，重庆工厂待返工物料增加返工人员需求已向SQM提出。2.央仓物料3W待返工，央仓无返工条件，央仓待返工物料待给出处理方案。3.不良品挑出退来料。4.返工SOP待SQM输出,临时对着灯光透光返工。 最新进展：1.报告围堵措施不合理，报告回复装机后不可见，已要求重新更新回复。2.底部掉漆装机后不可见，标准部已签样，表面掉漆无签样。3.改善报告围堵措施已更新，表面掉漆限度样没签下来前供应商返工后上线。 |  | 甘海波 | 主要真因是产品B面周边无倒角，在制程过程中周边利角边碰伤导致掉漆不良，经排查具体风险点有以下四个工段。 1. CNC采用PCD刀具（此刀具特性为硬性材质，耐磨，寿命长，但对比同类刀具刀面锋利度不够，C产品阻力大，容易造成产品崩边掉漆 CNC喷码处操作方式有擦伤不良，（拿产品及下料处重叠擦伤）。 3.组装摄像孔组件时产品放入治具时，B面朝下，按压时产品边缘易碰到治具边缘台阶位，易压伤。 4.组装大背胶时 成品放入治具时很紧，需要用力按压，取产品时需用力取，易压伤。 | 1.供应商返工人手不足，NG物料待返工，重庆工厂待返工物料增加返工人员需求已向SQM提出。2.央仓物料3W待返工，央仓无返工条件，央仓待返工物料待给出处理方案。3.不良品挑出退来料。4.返工SOP待SQM输出,临时对着灯光透光返工。 最新进展：1.报告围堵措施不合理，报告回复装机后不可见，已要求重新更新回复。2.底部掉漆装机后不可见，标准部已签样，表面掉漆无签样。3.改善报告围堵措施已更新，表面掉漆限度样没签下来前供应商返工后上线。 | 主要真因是产品B面周边无倒角，在制程过程中周边利角边碰伤导致掉漆不良，经排查具体风险点有以下四个工段。 1. CNC采用PCD刀具（此刀具特性为硬性材质，耐磨，寿命长，但对比同类刀具刀面锋利度不够，C产品阻力大，容易造成产品崩边掉漆 CNC喷码处操作方式有擦伤不良，（拿产品及下料处重叠擦伤）。 3.组装摄像孔组件时产品放入治具时，B面朝下，按压时产品边缘易碰到治具边缘台阶位，易压伤。 4.组装大背胶时 成品放入治具时很紧，需要用力按压，取产品时需用力取，易压伤。 | 1、CNC更换成钨钢螺旋刀生产（此刀具特性锋利，切削力强，C产品阻力小，不易造成崩边） 2、产品开粗加大预留量（由单边2MM改为单边4MM） 3.CNC喷码按单片放取产品，不可堆叠； 4.将大背胶治具边缘加大间隙，使产品拿取边缘不会碰伤； |  |  |  | 制作不良看板和不良履历表对所有OQC和检验员进行培训。 |  |  |  | close | 2023-06-20
|  | 创维工厂 | 2023-06-03 | 产线 | 38100796 | 中框组件_S665L_秘境白_V0_GZ_N |  | S665L | 量产 | 结构件 | 注塑件 | 中框组件 | 中央仓调料 |  |  | 广正 |  | 李高胜 | 1200 | 1200 | 10 | 0.83% | 天线偏位，导致耦合测试不良，不良率10/1200=0.83%,不良集中4/14批次 | C | 临时方案：嫌疑库存物料安排挑选 6/6 问题处理进展： 1） 工厂/央仓嫌疑库存已完成19250pcs，已挑选7pcs不良，外箱已做标识跟进，6/6工厂上线未反馈此类问题，持续跟进工厂生产状况； 2）6/5寄回不良品在厂商端进行复陷，网分治具无法拦截，同步改善报告SQM已回复，央仓/工厂跟进厂商来料状况 |  | 甘海波 | 发生原因分析： 组装员工在贴合时手法不当，员工贴合后未做手工按压，天线缝隙大，保压工序作业时将天线刮偏； 流出原因： 1）厂商内部检查未发现此类不良 2）网分治具无法拦截（偏位折弯的区域无线路） | 临时方案：嫌疑库存物料安排挑选 6/6 问题处理进展： 1） 工厂/央仓嫌疑库存已完成19250pcs，已挑选7pcs不良，外箱已做标识跟进，6/6工厂上线未反馈此类问题，持续跟进工厂生产状况； 2）6/5寄回不良品在厂商端进行复陷，网分治具无法拦截，同步改善报告SQM已回复，央仓/工厂跟进厂商来料状况 | 发生原因分析： 组装员工在贴合时手法不当，员工贴合后未做手工按压，天线缝隙大，保压工序作业时将天线刮偏； 流出原因： 1）厂商内部检查未发现此类不良 2）网分治具无法拦截（偏位折弯的区域无线路） | 发生原因改善措施 1、针对类似贴合天线时需界定贴合需进行按压，更新在SOP内容中，计划6/6完成； 流出原因改善措施： 天线贴合人员及全检工序人员定岗，关键岗位管理。 |  |  |  | 1、S665L中框SOP升级 ，《GZOI-SP-01-001作业指导书》 ； 2、更新失败案例履历表 ，《GZFM-ISO-0410失败案例履历表》 。 |  |  |  | close | 2023-06-20
|  | 朵唯工厂 | 2023-06-02 | IQC | 37300244 |  |  | LH7n | 量产 |  |  |  | 中央仓调料 |  |  | 锦瑞 |  | 杨松 | 2880 | 125 | 4 | 3.20% | 纹理不良*4 | C | SQM安排厂商全检中，6.3日已完成。不良18pcs. |  | 彭松树 | 1. 产品排版为1出8每张，纹路转印生产过程中胶水用量未给足够，胶水转印后未能完全覆盖有效区，导致部分区域纹理缺失，2.检验员检验漏失导致转下工序。 | SQM安排厂商全检中，6.3日已完成。不良18pcs. | 1. 产品排版为1出8每张，纹路转印生产过程中胶水用量未给足够，胶水转印后未能完全覆盖有效区，导致部分区域纹理缺失，2.检验员检验漏失导致转下工序。 | 1、每班生产前使用调机品对胶水下胶量进行调试，保证转印后胶水能完全覆盖，减少缺胶比例， 2.对生产检验员进行培训，发现有单穴缺胶产品进行报废处理 |  |  |  | 1. 设立专项稽核人员，稽核各制程生产/品质有无严格按要求作业； -责任人 ：钟艳红 2. 制定新进人员技能提升教育训练计划，定期对员工进行培训； |  |  |  | close | 2023-06-20
|  | 中央仓 | 2023-06-02 | IQC | 17201669 |  |  | 通用 | 量产 |  |  |  | 直发料 |  |  | 世嘉 |  | 何建波 | 10000 | 200 | 2 | 1.00% | CAM短装2pcs | B | 供应商返工确认短装2pcs，不良率0.02% |  | 崔杰 | 根本原因 根据系统时间查询仓库监控视频，确认存在有1盘产品只有98pcs，短装2pcs的现象 流出原因 此项目为EOL旧项目，钢片未镭射二维码未导入MES系统，仓库人员在作业时将98pcs尾数盘当成100pcs的整数盘包装出货 | 供应商返工确认短装2pcs，不良率0.02% | 根本原因 根据系统时间查询仓库监控视频，确认存在有1盘产品只有98pcs，短装2pcs的现象 流出原因 此项目为EOL旧项目，钢片未镭射二维码未导入MES系统，仓库人员在作业时将98pcs尾数盘当成100pcs的整数盘包装出货 | 1.新项目开始导入二维码镭射，使用MES系统进行下工单镭射单体二维码，单体二维码可进行MES系统绑定（17201853已导入） 2.持续优化《错漏混MES系统》；3.导入MES系统可以反查每1pcs产品的出货记录（出货时间、出货盘码、出货扎码、出货箱码） |  |  |  | 1.制定质量警示函，将此不良现象打印对比图进行粘贴悬挂车间/仓库，后续每周品管/生产主管进行1次错漏混稽查 2.优化MES系统，可以根据出货箱码/扎码/盘码查询到此批产品里面的所有产品明细 3.将此混料异常不良列为公司重要改善专题进行改善，持续优化《错漏混MES系统》/《MES系统》，持续跟进3个月仓库错漏混检查，验证改善效果 |  |  |  | close | 2023-06-20
|  | 泰衡诺工厂 | 2023-06-02 | IQC | 37300197 |  |  | X6739 | 量产 |  |  |  | 直发料 |  |  | 锦瑞 |  | 廖诗龙 | 366 | 50 | 4 | 8.00% | 1pcs异物1pcs压痕2pcs凹印 | C | 供方挑选已完成，不良品：42pcs |  | 李和忠 | 1、异色 /异物： 硬化投料时淋涂液未过滤干净，残留淋涂液杂质点及异物导致淋涂过程中产生异色/异物不良； 2、凹印： 转印机台底部有碎屑顶起纹理模具，转印纹理后形成凹印状不良； 3、缺口： 产品油墨面颗粒鼓包导致产品吸附力差，在CNC加工时主轴震刀导致边缘碰缺； 4、压痕： 物料在转印纹理时，转印机压杆粘有异物，经转印滚压后造成板材表面压痕不良； | 供方挑选已完成，不良品：42pcs | 1、异色 /异物： 硬化投料时淋涂液未过滤干净，残留淋涂液杂质点及异物导致淋涂过程中产生异色/异物不良； 2、凹印： 转印机台底部有碎屑顶起纹理模具，转印纹理后形成凹印状不良； 3、缺口： 产品油墨面颗粒鼓包导致产品吸附力差，在CNC加工时主轴震刀导致边缘碰缺； 4、压痕： 物料在转印纹理时，转印机压杆粘有异物，经转印滚压后造成板材表面压痕不良； | 1、增加过滤器，过滤器个数由2个更改为3个。 2、原使用过滤芯为：0.2微米+0.5微米，更改为：0.1微米+0.1微米； 1、纹理模在装机前，用粘尘布清理机台表面异物、碎屑； 2、纹理模装好后，模具四边用胶纸粘贴密封，防止生产过程中碎屑进入纹理模底部； 1、CNC加工前确认油墨面切割膜是否平整，无鼓包、无气泡等缺陷，在放置机台加工； 2、区分出来的异常物料，安排打磨更换切割膜，确认无鼓包后再加工； 2、CNC加工完成后用风枪将平台残留的碎屑、残渣吹干净在进行下工序加工； 1.转印物料在开机前点检设备周边5S整理并擦拭干净，避免压杆粘有异物造成板材压伤； 2.物料转印过程中，自检员对非转印面同步进行自检，发现正面保护膜存在压痕异常立刻通知机长排查原因改善； 3.增加一人随线全检员； |  |  |  | 1、现场稽查员工作业手法是否按文件要求作业，设备点检，设备表面清理等； 2、更新不良看板横向展开，实物培训宣导； 对外观检验人员进行客户书面标准培训，并进行GRR考核，每班上线前宣导； |  |  |  | close | 2023-06-20
|  | 泰衡诺工厂 | 2023-06-02 | IQC | 37300190 |  |  | X6739 | 量产 |  |  |  | 直发料 |  |  | 锦瑞 |  | 廖诗龙 | 500 | 50 | 5 | 10.00% | 缺口1pcs、1pcs异色、2pcs凹点 | C | 物料紧急，供应商随线挑选 |  | 李和忠 | 1、异色 /异物： 硬化投料时淋涂液未过滤干净，残留淋涂液杂质点及异物导致淋涂过程中产生异色/异物不良； 2、凹印： 转印机台底部有碎屑顶起纹理模具，转印纹理后形成凹印状不良； 3、缺口： 产品油墨面颗粒鼓包导致产品吸附力差，在CNC加工时主轴震刀导致边缘碰缺； 4、压痕： 物料在转印纹理时，转印机压杆粘有异物，经转印滚压后造成板材表面压痕不良； | 物料紧急，供应商随线挑选 | 1、异色 /异物： 硬化投料时淋涂液未过滤干净，残留淋涂液杂质点及异物导致淋涂过程中产生异色/异物不良； 2、凹印： 转印机台底部有碎屑顶起纹理模具，转印纹理后形成凹印状不良； 3、缺口： 产品油墨面颗粒鼓包导致产品吸附力差，在CNC加工时主轴震刀导致边缘碰缺； 4、压痕： 物料在转印纹理时，转印机压杆粘有异物，经转印滚压后造成板材表面压痕不良； | 1、增加过滤器，过滤器个数由2个更改为3个。 2、原使用过滤芯为：0.2微米+0.5微米，更改为：0.1微米+0.1微米； 1、纹理模在装机前，用粘尘布清理机台表面异物、碎屑； 2、纹理模装好后，模具四边用胶纸粘贴密封，防止生产过程中碎屑进入纹理模底部； 1、CNC加工前确认油墨面切割膜是否平整，无鼓包、无气泡等缺陷，在放置机台加工； 2、区分出来的异常物料，安排打磨更换切割膜，确认无鼓包后再加工； 2、CNC加工完成后用风枪将平台残留的碎屑、残渣吹干净在进行下工序加工； 1.转印物料在开机前点检设备周边5S整理并擦拭干净，避免压杆粘有异物造成板材压伤； 2.物料转印过程中，自检员对非转印面同步进行自检，发现正面保护膜存在压痕异常立刻通知机长排查原因改善； 3.增加一人随线全检员； |  |  |  | 1、现场稽查员工作业手法是否按文件要求作业，设备点检，设备表面清理等； 2、更新不良看板横向展开，实物培训宣导； 对外观检验人员进行客户书面标准培训，并进行GRR考核，每班上线前宣导； |  |  |  | close | 2023-06-20
|  | 泰衡诺工厂 | 2023-06-02 | IQC | 37300190 |  |  | X6739 | 量产 |  |  |  | 直发料 |  |  | 锦瑞 |  | 廖诗龙 | 240 | 32 | 6 | 18.75% | 6pcs凹印 | C | 供方挑选已完成，不良品：56pcs |  | 李和忠 | 1、异色 /异物： 硬化投料时淋涂液未过滤干净，残留淋涂液杂质点及异物导致淋涂过程中产生异色/异物不良； 2、凹印： 转印机台底部有碎屑顶起纹理模具，转印纹理后形成凹印状不良； 3、缺口： 产品油墨面颗粒鼓包导致产品吸附力差，在CNC加工时主轴震刀导致边缘碰缺； 4、压痕： 物料在转印纹理时，转印机压杆粘有异物，经转印滚压后造成板材表面压痕不良； | 供方挑选已完成，不良品：56pcs | 1、异色 /异物： 硬化投料时淋涂液未过滤干净，残留淋涂液杂质点及异物导致淋涂过程中产生异色/异物不良； 2、凹印： 转印机台底部有碎屑顶起纹理模具，转印纹理后形成凹印状不良； 3、缺口： 产品油墨面颗粒鼓包导致产品吸附力差，在CNC加工时主轴震刀导致边缘碰缺； 4、压痕： 物料在转印纹理时，转印机压杆粘有异物，经转印滚压后造成板材表面压痕不良； | 1、增加过滤器，过滤器个数由2个更改为3个。 2、原使用过滤芯为：0.2微米+0.5微米，更改为：0.1微米+0.1微米； 1、纹理模在装机前，用粘尘布清理机台表面异物、碎屑； 2、纹理模装好后，模具四边用胶纸粘贴密封，防止生产过程中碎屑进入纹理模底部； 1、CNC加工前确认油墨面切割膜是否平整，无鼓包、无气泡等缺陷，在放置机台加工； 2、区分出来的异常物料，安排打磨更换切割膜，确认无鼓包后再加工； 2、CNC加工完成后用风枪将平台残留的碎屑、残渣吹干净在进行下工序加工； 1.转印物料在开机前点检设备周边5S整理并擦拭干净，避免压杆粘有异物造成板材压伤； 2.物料转印过程中，自检员对非转印面同步进行自检，发现正面保护膜存在压痕异常立刻通知机长排查原因改善； 3.增加一人随线全检员； |  |  |  | 1、现场稽查员工作业手法是否按文件要求作业，设备点检，设备表面清理等； 2、更新不良看板横向展开，实物培训宣导； 对外观检验人员进行客户书面标准培训，并进行GRR考核，每班上线前宣导； |  |  |  | close | 2023-06-20
|  | 泰衡诺工厂 | 2023-06-02 | IQC | 37300198 |  |  | X6739 | 量产 |  |  |  | 直发料 |  |  | 锦瑞 |  | 廖诗龙 | 360 | 80 | 3 | 3.75% | 异色点1pcs,1pcs擦伤，1pcs气泡 | C | 物料紧急，供应商随线挑选 |  | 李和忠 | 1、异色点 ： 镀膜炉内残渣、粉尘沉淀在镀膜炉底部未清理干净，镀膜过程粉尘掉落在镀层内造成异色点不良； 2、划伤/异色线： 1.板材转印纹理后，在覆膜过程中覆膜机压滚轴杆粘有碎屑，覆膜时划伤产品； 2.镀膜后物料，膜层有划伤盖后形成异色线； 3、气泡： 转印机滴胶管堵塞，在滴胶时气压不稳，导致在滴胶过程中产生气泡不良； 4、擦伤： 产品层叠检验后，未放置在吸塑盘内摆放导致产品相互摩擦造成擦伤； | 物料紧急，供应商随线挑选 | 1、异色点 ： 镀膜炉内残渣、粉尘沉淀在镀膜炉底部未清理干净，镀膜过程粉尘掉落在镀层内造成异色点不良； 2、划伤/异色线： 1.板材转印纹理后，在覆膜过程中覆膜机压滚轴杆粘有碎屑，覆膜时划伤产品； 2.镀膜后物料，膜层有划伤盖后形成异色线； 3、气泡： 转印机滴胶管堵塞，在滴胶时气压不稳，导致在滴胶过程中产生气泡不良； 4、擦伤： 产品层叠检验后，未放置在吸塑盘内摆放导致产品相互摩擦造成擦伤； | 1、物料在覆膜前，操作人员对覆膜机周边进行5S整理，过程检验发现划伤等不良，及时调整覆膜机并清洁； 2、覆膜机上增加除尘胶棒，每张产品在覆膜前都进行了除尘清洁，避免异色等不良产生； 3.除尘胶棒每两小时进行一次清洁。 1、转印机在调试胶量时同步确认胶管是否有堵孔或出胶不均现象； 2、机台周边做好5S整理、清洁并每2H点检记录； 1、物料排废后要求操作员单穴产品排放在吸塑盘内，不可层叠； 2、产线检验人员检验后良品放置吸塑盘内； |  |  |  | 1、现场稽查员工作业手法是否按文件要求作业，设备点检，设备表面清理等； 2、更新不良看板横向展开，实物培训宣导； 对外观检验人员进行客户书面标准培训，并进行GRR考核，每班上线前宣导； 更新生产SIP按文件要求进行标准作业，杜绝类似问题再次产生； |  |  |  | close | 2023-06-20
|  | 泰衡诺工厂 | 2023-06-02 | IQC | 37300190 |  |  | X6739 | 量产 |  |  |  | 直发料 |  |  | 锦瑞 |  | 廖诗龙 | 356 | 80 | 3 | 3.75% | 异色线2pcs,1pcs划伤 | C | 供方挑选已完成，不良品：9pcs |  | 李和忠 | 1、异色点 ： 镀膜炉内残渣、粉尘沉淀在镀膜炉底部未清理干净，镀膜过程粉尘掉落在镀层内造成异色点不良； 2、划伤/异色线： 1.板材转印纹理后，在覆膜过程中覆膜机压滚轴杆粘有碎屑，覆膜时划伤产品； 2.镀膜后物料，膜层有划伤盖后形成异色线； 3、气泡： 转印机滴胶管堵塞，在滴胶时气压不稳，导致在滴胶过程中产生气泡不良； 4、擦伤： 产品层叠检验后，未放置在吸塑盘内摆放导致产品相互摩擦造成擦伤； | 供方挑选已完成，不良品：9pcs | 1、异色点 ： 镀膜炉内残渣、粉尘沉淀在镀膜炉底部未清理干净，镀膜过程粉尘掉落在镀层内造成异色点不良； 2、划伤/异色线： 1.板材转印纹理后，在覆膜过程中覆膜机压滚轴杆粘有碎屑，覆膜时划伤产品； 2.镀膜后物料，膜层有划伤盖后形成异色线； 3、气泡： 转印机滴胶管堵塞，在滴胶时气压不稳，导致在滴胶过程中产生气泡不良； 4、擦伤： 产品层叠检验后，未放置在吸塑盘内摆放导致产品相互摩擦造成擦伤； | 1、物料在覆膜前，操作人员对覆膜机周边进行5S整理，过程检验发现划伤等不良，及时调整覆膜机并清洁； 2、覆膜机上增加除尘胶棒，每张产品在覆膜前都进行了除尘清洁，避免异色等不良产生； 3.除尘胶棒每两小时进行一次清洁。 1、转印机在调试胶量时同步确认胶管是否有堵孔或出胶不均现象； 2、机台周边做好5S整理、清洁并每2H点检记录； 1、物料排废后要求操作员单穴产品排放在吸塑盘内，不可层叠； 2、产线检验人员检验后良品放置吸塑盘内； |  |  |  | 1、现场稽查员工作业手法是否按文件要求作业，设备点检，设备表面清理等； 2、更新不良看板横向展开，实物培训宣导； 对外观检验人员进行客户书面标准培训，并进行GRR考核，每班上线前宣导； 更新生产SIP按文件要求进行标准作业，杜绝类似问题再次产生； |  |  |  | close | 2023-06-20
|  | 中央仓 | 2023-06-01 | IQC | 17401800 | Incell_6.78_FHD+_BOE_H_LTPS_黑色 |  | X6833 | 量产 | 屏幕 | 全贴合组件 | Incell | 直发料 |  |  | 同兴达 |  | 何建波 | 8640 | 200 | 5 | 2.50% | QTH的TP凹印5pcs | C | 6/1供应商返工一部分，外箱做好返工标识；调拨需求紧急，未返工的调拨到朵唯，供应商在上线前返工 |  | 李贵余 | 根本原因 1.MES追溯凹印为返修品，检验过程无异常，确认产线外观检验人员漏检导致不良流出； 2.凹印不良现象排查：确认为CG来料不良 流出原因 CG凹印产生因为CG来料不良，人员漏检导致流出 | 6/1供应商返工一部分，外箱做好返工标识；调拨需求紧急，未返工的调拨到朵唯，供应商在上线前返工 | 根本原因 1.MES追溯凹印为返修品，检验过程无异常，确认产线外观检验人员漏检导致不良流出； 2.凹印不良现象排查：确认为CG来料不良 流出原因 CG凹印产生因为CG来料不良，人员漏检导致流出 | 1.凹印不良品给到盖板供应商分析：白片表面未清洁干净，有残留保护油经过钢化后会在表面形成凹印，且与本次客户反馈凹印不良现象基本相符；2.修订钢化前白片超声波清洗作业规范，药水槽由每天更换一次修改为每班更换一次；3.修订品质部钢化品质监测规范，后续钢化备料完成后，进炉前IPQC按照每炉抽检50Pcs确认未钢化产品外观。不良比例超过3%由生产各站检验员进行全检；4.FQC早会宣导和统一培训检验凹印注意事项，同时培训检验手法。 5.FQC一次检验时长有15S增加到18S,并在贴正保膜前增加日光灯专项检验凹印；6.持续跟进客户上线效果 |  |  |  | 1、客退不良实物一对一培训外观检验岗位，提升人员检出率； 2、内部收集同现象不良产品纳入GRR培训考核样品对检验岗位持续进行培训考核； 3、质检部门安排人员每日对检验人员流片测试，对多次测试不合格者调岗处理。 |  |  |  | close | 2023-06-20
|  | 中央仓 | 2023-06-01 | IQC | 38100753 |  |  | S665L | 量产 |  |  |  | 直发料 |  |  | 广正 |  | 何建波 | 10000 | 200 | 6 | 3.00% | 中框压伤×2，喷漆毛丝×2，侧健磕伤×2 | C | 供应商返工10000，检出不良163，不良率1.63% |  | 甘海波 | 根本原因 1、自动辅料机台治具上有异物导致产品造成压伤 2、压合机台防护熔布坏，作业员拿放产品时碰到治具边沿导致产品磕伤 流出原因 1.OQC漏检，导致不良流出。 | 供应商返工10000，检出不良163，不良率1.63% | 根本原因 1、自动辅料机台治具上有异物导致产品造成压伤 2、压合机台防护熔布坏，作业员拿放产品时碰到治具边沿导致产品磕伤 流出原因 1.OQC漏检，导致不良流出。 | 1、组长开会宣导员工不可以把垃圾放流水线上，易沾到治具上造成压伤，技术员每隔2小时用酒精擦拭辅料自动机台治具，清理治具上异物 2、绒布有损坏的及时重新更换，作业员在生产时轻拿轻放，产品不可以碰撞到治具边沿 |  |  |  | 1.对全体员工宣导产品轻拿轻放，不可碰到治具边沿，垃圾不可放置与流水线上，监督各岗位的执行情况 2.纠正员工错误操作手法，一对一培训，使其员工手法操作正确 3.品质标准和全检漏失纠正和培训，对全体全检QC进行培训落地 |  |  |  | close | 2023-06-20
|  | 印尼易方/ARM | 2023-06-01 | 海外KD | 12109919 |  |  | S665L | 量产 |  |  |  | KD |  |  | 创启 |  | 甄晓宁 | 1000 | 1000 | 12 | 1.20% | 拍照模式下摄像头打不开 | C | 生产克服使用，不良退给供应商 1264库存10pcst退货处理 |  | 李建超 | TB连接器假焊引起的摄像头不良 | 生产克服使用，不良退给供应商 1264库存10pcst退货处理 | TB连接器假焊引起的摄像头不良 | 1.加严此供应商来料检验等级从AQL 0.4 加严到0.25.--杜婷婷 5/31 2.生产的前1000pcs增加CCD对此位置的焊接检查，1次/2H CCD抽检50pcs.--桂建斌 6/1 | [7 empty] | close | 2023-06-20
|  | 重庆工厂 | 2023-06-01 | IQC | 37300121 |  |  | X669 | 量产 |  |  |  | 中央仓调料 |  |  | 聚龙 |  | 吴夏芳 | 15809 | 315 | 8 | 2.54% | 掉漆*6 异色*1颗粒*1 | B | 1.供应商返工人手不足，NG物料待返工，重庆工厂待返工物料增加返工人员需求已向SQM提出。2.央仓物料3W待返工，央仓无返工条件，央仓待返工物料待给出处理方案。3.不良品挑出退来料。4.返工SOP待SQM输出,临时对着灯光透光返工。 最新进展：1.报告围堵措施不合理，报告回复装机后不可见，已要求重新更新回复。2.底部掉漆装机后不可见，标准部已签样，表面掉漆无签样。3.改善报告围堵措施已更新，表面掉漆限度样没签下来前供应商返工后上线。 |  | 甘海波 | 主要真因是产品B面周边无倒角，在制程过程中周边利角边碰伤导致掉漆不良，经排查具体风险点有以下四个工段。 1. CNC采用PCD刀具（此刀具特性为硬性材质，耐磨，寿命长，但对比同类刀具刀面锋利度不够，C产品阻力大，容易造成产品崩边掉漆 CNC喷码处操作方式有擦伤不良，（拿产品及下料处重叠擦伤）。 3.组装摄像孔组件时产品放入治具时，B面朝下，按压时产品边缘易碰到治具边缘台阶位，易压伤。 4.组装大背胶时 成品放入治具时很紧，需要用力按压，取产品时需用力取，易压伤。 | 1.供应商返工人手不足，NG物料待返工，重庆工厂待返工物料增加返工人员需求已向SQM提出。2.央仓物料3W待返工，央仓无返工条件，央仓待返工物料待给出处理方案。3.不良品挑出退来料。4.返工SOP待SQM输出,临时对着灯光透光返工。 最新进展：1.报告围堵措施不合理，报告回复装机后不可见，已要求重新更新回复。2.底部掉漆装机后不可见，标准部已签样，表面掉漆无签样。3.改善报告围堵措施已更新，表面掉漆限度样没签下来前供应商返工后上线。 | 主要真因是产品B面周边无倒角，在制程过程中周边利角边碰伤导致掉漆不良，经排查具体风险点有以下四个工段。 1. CNC采用PCD刀具（此刀具特性为硬性材质，耐磨，寿命长，但对比同类刀具刀面锋利度不够，C产品阻力大，容易造成产品崩边掉漆 CNC喷码处操作方式有擦伤不良，（拿产品及下料处重叠擦伤）。 3.组装摄像孔组件时产品放入治具时，B面朝下，按压时产品边缘易碰到治具边缘台阶位，易压伤。 4.组装大背胶时 成品放入治具时很紧，需要用力按压，取产品时需用力取，易压伤。 | 1、CNC更换成钨钢螺旋刀生产（此刀具特性锋利，切削力强，C产品阻力小，不易造成崩边） 2、产品开粗加大预留量（由单边2MM改为单边4MM） 3.CNC喷码按单片放取产品，不可堆叠； 4.将大背胶治具边缘加大间隙，使产品拿取边缘不会碰伤； |  |  |  | 制作不良看板和不良履历表对所有OQC和检验员进行培训。 |  |  |  | close | 2023-06-20
|  | 泰衡诺工厂 | 2023-06-01 | IQC | 19401298 |  |  | CK6 | 量产 |  |  |  | 直发料 |  |  | 东声 |  | 廖诗龙 | 13608 | 318 | 8 | 2.52% | 弹片起翘 | B | 异常批次已安排退货处理 |  | 刘忠 | 1、内核试听时，试听工装探针变形（外八）压到基架，导致基架挡墙破损 2、折弯机台在切除废料动作存在料带的废料掉入基架上方的固定工装把基架压伤，基架挡墙压伤变形，弹角向下硬压，造成基架剐蹭变形 3、外观检验时，sop未要求检验基架挡墙变形，破损不良，导致不良流出 | 异常批次已安排退货处理 | 1、内核试听时，试听工装探针变形（外八）压到基架，导致基架挡墙破损 2、折弯机台在切除废料动作存在料带的废料掉入基架上方的固定工装把基架压伤，基架挡墙压伤变形，弹角向下硬压，造成基架剐蹭变形 3、外观检验时，sop未要求检验基架挡墙变形，破损不良，导致不良流出 | 1、试听工装改用铜柱试听，铜柱试听工装设计上做限位防过压防呆 2、折弯机台增加挡块，使废料不会起翘，并顺利掉落到废料收集的方向 3、外观检验，增加基架挡墙变形、断裂检验项目 |  |  |  | 外观检验，增加基架挡墙变形、断裂检验项目 ，完善SOP |  |  |  | close | 2023-06-20
|  | 泰衡诺工厂 | 2023-06-01 | IQC |  |  |  | X6739 | 试产MPR |  |  |  | 直发料 |  |  | 锦瑞 |  | 廖诗龙 | 810 | 80 | 7 | 8.75% | 划痕3pcs,白点3pcs,凹点1pcs | C | 供应商驻场已返工，不良数26cs |  | 李和忠 | 1、异色 /异物： 硬化投料时淋涂液未过滤干净，残留淋涂液杂质点及异物导致淋涂过程中产生异色/异物不良； 2、凹印： 转印机台底部有碎屑顶起纹理模具，转印纹理后形成凹印状不良； 3、缺口： 产品油墨面颗粒鼓包导致产品吸附力差，在CNC加工时主轴震刀导致边缘碰缺； 4、压痕： 物料在转印纹理时，转印机压杆粘有异物，经转印滚压后造成板材表面压痕不良； | 供应商驻场已返工，不良数26cs | 1、异色 /异物： 硬化投料时淋涂液未过滤干净，残留淋涂液杂质点及异物导致淋涂过程中产生异色/异物不良； 2、凹印： 转印机台底部有碎屑顶起纹理模具，转印纹理后形成凹印状不良； 3、缺口： 产品油墨面颗粒鼓包导致产品吸附力差，在CNC加工时主轴震刀导致边缘碰缺； 4、压痕： 物料在转印纹理时，转印机压杆粘有异物，经转印滚压后造成板材表面压痕不良； | 1、增加过滤器，过滤器个数由2个更改为3个。 2、原使用过滤芯为：0.2微米+0.5微米，更改为：0.1微米+0.1微米； 1、纹理模在装机前，用粘尘布清理机台表面异物、碎屑； 2、纹理模装好后，模具四边用胶纸粘贴密封，防止生产过程中碎屑进入纹理模底部； 1、CNC加工前确认油墨面切割膜是否平整，无鼓包、无气泡等缺陷，在放置机台加工； 2、区分出来的异常物料，安排打磨更换切割膜，确认无鼓包后再加工； 2、CNC加工完成后用风枪将平台残留的碎屑、残渣吹干净在进行下工序加工； 1.转印物料在开机前点检设备周边5S整理并擦拭干净，避免压杆粘有异物造成板材压伤； 2.物料转印过程中，自检员对非转印面同步进行自检，发现正面保护膜存在压痕异常立刻通知机长排查原因改善； 3.增加一人随线全检员； |  |  |  | 1、现场稽查员工作业手法是否按文件要求作业，设备点检，设备表面清理等； 2、更新不良看板横向展开，实物培训宣导； 对外观检验人员进行客户书面标准培训，并进行GRR考核，每班上线前宣导； |  |  |  | close | 2023-06-20
|  | 泰衡诺工厂 | 2023-06-01 | IQC |  |  |  | X6739 | 试产MPR |  |  |  | 直发料 |  |  | 锦瑞 |  | 廖诗龙 | 810 | 80 | 7 | 8.75% | 凹印1pcs、掉漆2pcs,划伤1pcs、毛丝1pcs、黑点1pcs,异色线1pcs | C | 供应商驻场已返工，不良数25pcs |  | 李和忠 | 1、异色点 ： 镀膜炉内残渣、粉尘沉淀在镀膜炉底部未清理干净，镀膜过程粉尘掉落在镀层内造成异色点不良； 2、划伤/异色线： 1.板材转印纹理后，在覆膜过程中覆膜机压滚轴杆粘有碎屑，覆膜时划伤产品； 2.镀膜后物料，膜层有划伤盖后形成异色线； 3、气泡： 转印机滴胶管堵塞，在滴胶时气压不稳，导致在滴胶过程中产生气泡不良； 4、擦伤： 产品层叠检验后，未放置在吸塑盘内摆放导致产品相互摩擦造成擦伤； | 供应商驻场已返工，不良数25pcs | 1、异色点 ： 镀膜炉内残渣、粉尘沉淀在镀膜炉底部未清理干净，镀膜过程粉尘掉落在镀层内造成异色点不良； 2、划伤/异色线： 1.板材转印纹理后，在覆膜过程中覆膜机压滚轴杆粘有碎屑，覆膜时划伤产品； 2.镀膜后物料，膜层有划伤盖后形成异色线； 3、气泡： 转印机滴胶管堵塞，在滴胶时气压不稳，导致在滴胶过程中产生气泡不良； 4、擦伤： 产品层叠检验后，未放置在吸塑盘内摆放导致产品相互摩擦造成擦伤； | 1.每次生产投料前，安排专人将镀膜炉内残渣、异物清理干净，避免镀膜异色点不良。 2.车间环境改善：每天安排专人打扫卫生，每隔二个小时对地面洒水，保持车间湿度。 3.镀膜关门时间控制在5分钟以内；降低镀膜设备敞开时间。 |  |  |  | 1、现场稽查员工作业手法是否按文件要求作业，设备点检，设备表面清理等； 2、更新不良看板横向展开，实物培训宣导； 对外观检验人员进行客户书面标准培训，并进行GRR考核，每班上线前宣导； 更新生产SIP按文件要求进行标准作业，杜绝类似问题再次产生； |  |  |  | close | 2023-06-20
|  | 朵唯工厂 | 2023-06-01 | IQC | 38100596 |  |  | BF7 | 量产 |  |  |  | 中央仓调料 |  |  | 知音 |  | 杨松 | 5731 | 200 | 10 | 5.00% | 撕取炮筒离型膜-小A面有胶残留*10 | C | 厂商驻厂全检中，央仓/KD仓物料同步撕膜确认。央仓数量：21300pcs厂商返工。KD仓数量：12406pcs厂商返工。 目前改善方案进度：离型膜粘性减弱，克重减薄。目前改善品已在做高温存储、高温高湿，预计明天出结果。 |  | 杨圣杰 | 1.该部件保护膜主要为保护产品三伤增加的辅助，保证产品质量； 2.为顺应客户的降本方向，此部件全面导入自动化贴合； 3.自动设备作业弊端，吸盘嘴对保护膜尺寸（硬度）有要求实验厚度达至1.4mm，正常工序流转当日物损低于1%； 4.PE材质保护膜粘性，受高温存储炮筒外观面存留残胶； 流出原因： 1.制程物料周转为48小时PE保护膜贴合无残胶，受天气影响周转1周或168小时高温储存炮筒外观面存留残胶； | 厂商驻厂全检中，央仓/KD仓物料同步撕膜确认。央仓数量：21300pcs厂商返工。KD仓数量：12406pcs厂商返工。 目前改善方案进度：离型膜粘性减弱，克重减薄。目前改善品已在做高温存储、高温高湿，预计明天出结果。 | 1.该部件保护膜主要为保护产品三伤增加的辅助，保证产品质量； 2.为顺应客户的降本方向，此部件全面导入自动化贴合； 3.自动设备作业弊端，吸盘嘴对保护膜尺寸（硬度）有要求实验厚度达至1.4mm，正常工序流转当日物损低于1%； 4.PE材质保护膜粘性，受高温存储炮筒外观面存留残胶； 流出原因： 1.制程物料周转为48小时PE保护膜贴合无残胶，受天气影响周转1周或168小时高温储存炮筒外观面存留残胶； | 1.原始保护膜0.4mm厚度增加蓝色撕手位验证测试高温测试/高温储存测试48HOK；。---王守义/罗玉帆2023.6.3 2.摄像框保护膜验证厚度0.4mm增加蓝色撕手位产线自动化验证无异常，确保立即执行。---龙红梅/李燕禄2023.6.3 |  |  |  | 1.将不良信息纳入不良履历做重点管控，同步现场全检工位悬挂，警示作业员与全检员重点查看。 2.原材料到料送测高温储存测试，表面不接受残胶。 |  |  |  | close | 2023-06-20
|  | 迪明通工厂 | 2023-06-01 | IQC | 37300144 | 复合板电池盖组件_S665L_星夜黑_V0_JL_GK_N |  | S665L | 量产 | 结构件 | 复合板材 | 复合板电池盖组件 | 中央仓调料 |  |  | 聚龙 |  | 袁天放 | 5000 | 200 | 8 | 4.00% | 丝印不良*6，晶点*1，划伤*1 | C | 已全检完成 |  | 甘海波 | 一、划伤： 1、LOGO区域及A面划伤区域为保护膜避空区域，员工在贴合保护膜时，治具上残留的杂质划伤LOGO表面。 二、丝印不良（LOGO肥油）： 1. 擦试网版未擦试干净。 2. 网版粘垃圾。 三、晶点： 1.产品B面覆保护膜流转，转电镀上机后撕开后产生静电。进炉会产品表面会吸灰尘。 2.进炉前10分钟用离子风枪除静电。除完静电随着时间推移产品表面逐渐恢复之前静电状态。镀膜时灰尘掉落形成透光点。 | 已全检完成 | 一、划伤： 1、LOGO区域及A面划伤区域为保护膜避空区域，员工在贴合保护膜时，治具上残留的杂质划伤LOGO表面。 二、丝印不良（LOGO肥油）： 1. 擦试网版未擦试干净。 2. 网版粘垃圾。 三、晶点： 1.产品B面覆保护膜流转，转电镀上机后撕开后产生静电。进炉会产品表面会吸灰尘。 2.进炉前10分钟用离子风枪除静电。除完静电随着时间推移产品表面逐渐恢复之前静电状态。镀膜时灰尘掉落形成透光点。 | 一、划伤： 1. 保护膜贴合工位人员在启动贴合保护膜时，需检查治具上是否存在有杂物，并每作业十五分钟需对治具进行清理。 二、丝印不良（LOGO肥油）： 1.主机手擦完网印3-5保护膜，确认网版是否擦干净，确认OK后才方可生产。 2.离子风机要对产品吹，防止颗粒/毛丝掉在产品表面上。 3.每印刷200张，需对印刷平台进行一次清洁。 4.主机手每30张产品认真自检一次，发现问题及时处理。 三、晶点： 1.素材来料进行抽检来料不良比例，比例偏高通报SQE确认是否生产。 2.进炉前3分钟用离子风枪正面除静电，除尘。每版产品除尘时间需要大于15秒。防止产品表面有静电产生。 二、来料前工段转印段改善： 1.转印机和覆膜机滚轮每小时清洁一次，避免辊压和覆膜时压伤片材。 2.转印上片前撕膜不可对着模具平台，要侧着对准等离子分机撕模，避免保护膜上有颗粒，撕膜将颗粒抖在模具上，员工操作时必须用粘尘贴捆紧袖口。 |  |  |  | 1.将不良信息纳入SIP不良履历做重点管控，同步现场全检工位悬挂，警示作业员与全检员重点查看 2.全检人员按照SOP,作业规范标准培训,提高全检人员的检验能力 |  |  |  | close | 2023-06-20
|  | 重庆工厂 | 2023-05-31 | IQC | 38100804 |  |  | X6515 | 量产 |  |  |  | 中央仓调料 |  |  | 知音 |  | 付先进 | 3994 | 200 | 4 | 2.00% | 面壳三伤不良 | C | 1.不良现象驻厂确认属实，此批物料已安排驻厂返工，已返工2600pcs，剩余1394pcs 6/1已返工完成. |  | 杨圣杰 | 根本原因/失效分析 经分析： 1.新人上岗,在员工作业手法没有熟练状态下，员工操作不过来，产品堆积产生三伤不良； 2.夹治具防护破损，产品拿取中与机台碰擦，造成三伤不良； 流出原因 1.全检员品质标准培训不到位，导致三伤不良误判； 2.少许比例不良，IPQC & OQC抽检过程中没有抽检到三伤不良问题，导致不良流出； | 1.不良现象驻厂确认属实，此批物料已安排驻厂返工，已返工2600pcs，剩余1394pcs 6/1已返工完成. | 根本原因/失效分析 经分析： 1.新人上岗,在员工作业手法没有熟练状态下，员工操作不过来，产品堆积产生三伤不良； 2.夹治具防护破损，产品拿取中与机台碰擦，造成三伤不良； 流出原因 1.全检员品质标准培训不到位，导致三伤不良误判； 2.少许比例不良，IPQC & OQC抽检过程中没有抽检到三伤不良问题，导致不良流出； | 1. 新员工上岗工位，由助拉专门跟进，对堆积产品及时清理以及摆放入吸塑盒内，避免产品磨擦与碰撞； 产品不允许重叠，必须摆放吸塑盒与泡棉盒内，全检员全检必须是一个一个拿取，预防碰撞到； 3. 所有压合治具防护重新排查，对有防护破损的治具进行重新包裹； |  |  |  | 1.客诉不良信息纳入不良履历做重点管控，同步现场全检工位悬挂，警示作业员与全检员重点查看。---责任人：旷娟2023.6.2 |  |  |  | close | 2023-06-20
|  | 泰衡诺工厂 | 2023-05-31 | IQC | 37200013 |  |  | CK6 | 量产 |  |  |  | 直发料 |  |  | 伯恩 |  | 廖诗龙 | 3100 | 200 | 6 | 3.00% | 异色4pcs 尘点1pcs,logo沾污1pcs | C | 供应商驻场已返工，不良数81pcs |  | 杨圣杰 | 1.膜尘点主要是贴合胶片工序产生 ①电镀后胶片覆膜运输丝印，运输过程中空气中脏污白点粘附在保护膜上，撕开保护膜时由于静电吸附问题脏污转移到胶片上，印刷后形成异色 ②电镀机台舱体异物，电镀胶片时转移到膜层内，印刷后形成异色。 ③FQC新进派遣工检验人员， 部分人员针对此款标准和限度样板不熟悉，导致超出签样产品流出 全检无脏污的胶片对制程相关生产工段进行排查，脏污主要产生工序电镀后胶片工序，丝印一层后产生胶片发黑异色 | 供应商驻场已返工，不良数81pcs | 1.膜尘点主要是贴合胶片工序产生 ①电镀后胶片覆膜运输丝印，运输过程中空气中脏污白点粘附在保护膜上，撕开保护膜时由于静电吸附问题脏污转移到胶片上，印刷后形成异色 ②电镀机台舱体异物，电镀胶片时转移到膜层内，印刷后形成异色。 ③FQC新进派遣工检验人员， 部分人员针对此款标准和限度样板不熟悉，导致超出签样产品流出 全检无脏污的胶片对制程相关生产工段进行排查，脏污主要产生工序电镀后胶片工序，丝印一层后产生胶片发黑异色 | ①贴膜生产时要求员工由之前每天上班前清洁一次更改为每2时清洁一次机器滚轮及贴膜底座，并更改现场SOP文件，并对贴合后产品安排人员进行检验，发现有不良及时停机改善，防止批量不良产生； ②贴合过程中如发现滚轮变形、破损及时要求更换，并安排现场IPQC及时对贴合产品抽检确认； ③以上纳入纳入IPQC稽核清单，定期记性排查，白夜班开班需要自查； ④贴膜针对贴合车间洁净度进行改善，分别在每台贴合机上增加安装除湿器，减少空气中尘点，降低贴合不良。 ①镀膜电镀后胶片由覆膜出货更改使用无尘盒，出料给到丝印印刷时周圈使用保护膜维护，放置异物粘附在胶片上。 ②镀膜在开机前要求开机员用吸尘器对机器真空室进行吸尘，并用无尘布对机器进行擦拭，确保真空室干净无异物。 |  |  |  | 贴膜贴合底座和滚轮由之前每天上班前清洁一次更改为每2时清洁一次，并更改SOP文件 电镀后胶片覆保护膜更改使用无尘盒 |  |  |  | close | 2023-06-20
|  | 泰衡诺工厂 | 2023-05-31 | IQC | 38100015 |  |  | AD10 | 量产 |  |  |  | 直发料 |  |  | 纵胜 |  | 汪自庆 | 2000 | 200 | 4 | 2.00% | 电池盖边沿缺口*2，装饰件边沿异色*2 | C | 全检已完成 |  | 杨圣杰 | 1.电池盖边（围骨）沿缺口：a.组装车间新进员工手工修复皮料的间隙和褶皱时，误操作碰到围骨导致压伤2.装饰件边沿异色：a.供应商来料不良，产品在阳极氧化后工序的装夹和转运过程造成边缘磨花；b.IQC抽检漏失导致不良品流入；c.组装全检工位/IPQC/OQC失误没有发现不良物料 | 全检已完成 | 1.电池盖边（围骨）沿缺口：a.组装车间新进员工手工修复皮料的间隙和褶皱时，误操作碰到围骨导致压伤2.装饰件边沿异色：a.供应商来料不良，产品在阳极氧化后工序的装夹和转运过程造成边缘磨花；b.IQC抽检漏失导致不良品流入；c.组装全检工位/IPQC/OQC失误没有发现不良物料 | 1.对新进员工和全检员进程培训；2.严格按照SOP执行；3.组装车间全检工位，不良品类型标示清楚分类摆放；4.IPQC加强首件和巡检管控；5.对装饰件来料异常，SQE辅导供应商改善；IQC加强抽检力度杜绝不良品流入。 |  |  |  | 1..安排SQE对外购件厂商进行辅导稽核，杜绝不良品流出。 |  |  |  | close | 2023-06-20
|  | 泰衡诺工厂 | 2023-05-31 | 实验室 | 38200529 |  |  | X6710 | 量产 |  |  |  | 直发料 |  |  | 绍永福 |  | 瞿国锋 |  | 2 | 2 | 100.00% | 3M胶附着力附着力掉油墨 | A | 1.库存2397pcs冻结待处理2.6/2拉会，友商彩盒用3M 600 型剥离力也有脱落，明显是大的，标准需要重新明确，已解冻生产 |  | 夏中年 | 1.工艺原因造成：油墨上面过哑胶，哑胶上面再过逆向油，由于逆向油在哑胶上面，导致附着力差；2.供应商附着力标准比国标还要严苛 市场部6月1日召集标准部、SQM开会拉通，实验室标准需要修改 | 1.库存2397pcs冻结待处理2.6/2拉会，友商彩盒用3M 600 型剥离力也有脱落，明显是大的，标准需要重新明确，已解冻生产 | 1.工艺原因造成：油墨上面过哑胶，哑胶上面再过逆向油，由于逆向油在哑胶上面，导致附着力差；2.供应商附着力标准比国标还要严苛 市场部6月1日召集标准部、SQM开会拉通，实验室标准需要修改 | [8 empty] | close | 2023-06-20
|  | 泰衡诺工厂 | 2023-05-31 | 产线 | 38101309 |  |  | CK6 | 量产 |  |  |  | 直发料 |  |  | 欣冠 |  | 王家瑜 | 1500 | 1500 | 500 | 33.33% | 裂纹 | A | 7/11: 7.11到料1批次，NG 1批次 裂纹*2；异色*1 7/10：7.8到料2批次，IQC检验NG2批次。 7/7：供应商无法提供库存旧料数据，7/7即日开始供应商外箱、本体标识即为改善品。进行上线跟进。 7/5：油漆Y1优化方案库存旧料数据延迟提供。 跟进验证点胶前后撕膜1200PCS，裂纹不良2PCS，线后颗粒仅1PCS，划伤线前15PCS，线后30CS。 结论：线前撕膜能拦截大部分外观不良，但是划伤不良大量增加，风险较大。 7/3:供应商需提供旧料库存数据，点胶组装2800PCS单独工单验证，确认裂纹及外观不良数据。 6/21：投产Y1验证品2800PCS，不良16PCS，不良率0.57%,旧料先出货消耗。 6/20: Y1油漆优化方案已完成组装验证3K，具体不良待跟进。 6/12：【工厂制程本身造成的裂纹不良率敲定明确】 供应商线前返工挑选 6/3 1.供应商撕膜全检裂纹后再围膜出货 2.工厂端点胶前后与组装前全检裂纹不良，统计不良数据 3.UV油漆验证品验证效果跟进。6/8上线验证5K.交付12000PCS 4.首批撕膜点胶线前全检与组装前后全检验证批5K，QC组装后出现1.1%不良，初步锁定组装环节存在造成裂纹风险岗位，6/7拉通 PE、中试确认排查。 5.6/11 Y1:Y2 两种油漆优化方案 验证数量1600PCS，不良数20PCS，不良率1.25% 6.Y1方案油漆验证品6-19组装上线验证3000PCS |  | 王又良 | 1.擦式脏污工位，取拿产品时力度过大，导致涂层受损产生少比例裂痕； 2.自动化机械手取拿产品，卡托位置受力产生涂层受损产生少比例裂痕 3.骨位尺寸1.0+/-0.05mm，实测0.97-1.02mm之间，胶厚薄不受力 改善对措： 1.对擦式工位作业员取拿产品位置进行调整，避开侧孔位置，同步降低擦式力度，减少受力 2.调机自动设备机械手力度，减小孔位受力 | 7/11: 7.11到料1批次，NG 1批次 裂纹*2；异色*1 7/10：7.8到料2批次，IQC检验NG2批次。 7/7：供应商无法提供库存旧料数据，7/7即日开始供应商外箱、本体标识即为改善品。进行上线跟进。 7/5：油漆Y1优化方案库存旧料数据延迟提供。 跟进验证点胶前后撕膜1200PCS，裂纹不良2PCS，线后颗粒仅1PCS，划伤线前15PCS，线后30CS。 结论：线前撕膜能拦截大部分外观不良，但是划伤不良大量增加，风险较大。 7/3:供应商需提供旧料库存数据，点胶组装2800PCS单独工单验证，确认裂纹及外观不良数据。 6/21：投产Y1验证品2800PCS，不良16PCS，不良率0.57%,旧料先出货消耗。 6/20: Y1油漆优化方案已完成组装验证3K，具体不良待跟进。 6/12：【工厂制程本身造成的裂纹不良率敲定明确】 供应商线前返工挑选 6/3 1.供应商撕膜全检裂纹后再围膜出货 2.工厂端点胶前后与组装前全检裂纹不良，统计不良数据 3.UV油漆验证品验证效果跟进。6/8上线验证5K.交付12000PCS 4.首批撕膜点胶线前全检与组装前后全检验证批5K，QC组装后出现1.1%不良，初步锁定组装环节存在造成裂纹风险岗位，6/7拉通 PE、中试确认排查。 5.6/11 Y1:Y2 两种油漆优化方案 验证数量1600PCS，不良数20PCS，不良率1.25% 6.Y1方案油漆验证品6-19组装上线验证3000PCS | 1.擦式脏污工位，取拿产品时力度过大，导致涂层受损产生少比例裂痕； 2.自动化机械手取拿产品，卡托位置受力产生涂层受损产生少比例裂痕 3.骨位尺寸1.0+/-0.05mm，实测0.97-1.02mm之间，胶厚薄不受力 改善对措： 1.对擦式工位作业员取拿产品位置进行调整，避开侧孔位置，同步降低擦式力度，减少受力 2.调机自动设备机械手力度，减小孔位受力 | [8 empty] | close | 2023-09-02
|  | 重庆工厂 | 2023-05-31 | OBA | 25301437 | 数据线_5020-B_2A_白色橡皮筋_模印_磷铜30u |  | X6516 | 量产 | 安规器件 | 数据线 | 普通数据线 | 直发料 |  |  | 金涞 |  | 曾鹏飞 | 50 | 50 | 1 | 2.00% | 数据线不充电，交叉验证跟随数据线走。数据线外观、micro-usb无明显异常。 | B | 1.库存26382（21582pcs，在途5000）已返工完，1pcs不良。(4/25) 2.迪明通 2/15 454pcs、3.23 89pcs总计543pcs THN 3/31 106pcs KD仓4/27 2箱、5/18 27箱 总计11130pcs，异常相邻批次已返工完，无不良。MQE决策其他工厂库存其他批次可放行。改善报告6/7日提供。 |  | 钟意中 | 产生原因： 1.经对寄回的不良样品用测试机进行确认（图一），测试机正常测试结果为开路不良，1PCS摇摆测试有出现导通（产品断线摇摆后接触）。 2. 再对MICRO端子P针进行CCD检测发现端子的弹高正常，无变形、歪斜、缺P、跪P等不良现象（图二、三），尺寸测量OK；判定非端子P针或尺寸不良造成的测试NG。 3. 再解剖不良样品AM端子观察芯线焊点发现，其中黑色芯线脱焊，测试时显示为开路；黑色芯线焊锡后再次用测试机进行测试确认，显示该样品为良品（图四、五）。 结论：不充电现象为MICRO端子的黑色芯线脱焊导致。 流出原因：根据对生产现场工位调查结果，测试工位人员测试过的良品与测测试不良品存在混状态风险，导致 已测不良品流出所致。 | 1.库存26382（21582pcs，在途5000）已返工完，1pcs不良。(4/25) 2.迪明通 2/15 454pcs、3.23 89pcs总计543pcs THN 3/31 106pcs KD仓4/27 2箱、5/18 27箱 总计11130pcs，异常相邻批次已返工完，无不良。MQE决策其他工厂库存其他批次可放行。改善报告6/7日提供。 | 产生原因： 1.经对寄回的不良样品用测试机进行确认（图一），测试机正常测试结果为开路不良，1PCS摇摆测试有出现导通（产品断线摇摆后接触）。 2. 再对MICRO端子P针进行CCD检测发现端子的弹高正常，无变形、歪斜、缺P、跪P等不良现象（图二、三），尺寸测量OK；判定非端子P针或尺寸不良造成的测试NG。 3. 再解剖不良样品AM端子观察芯线焊点发现，其中黑色芯线脱焊，测试时显示为开路；黑色芯线焊锡后再次用测试机进行测试确认，显示该样品为良品（图四、五）。 结论：不充电现象为MICRO端子的黑色芯线脱焊导致。 流出原因：根据对生产现场工位调查结果，测试工位人员测试过的良品与测测试不良品存在混状态风险，导致 已测不良品流出所致。 | 1. 焊检岗位增加用放大镜检查（图一）纳入SOP，杜绝流入下一工站； 2. 电测工位测试后将不良品，放置在不良品架上（图二），从区域状态进行防呆隔离； 3.AM 自动焊线前摆线人员增加线芯摆放为检测，避免焊线偏移脱焊； |  |  |  | 1. 早会对焊检人员进行宣导，落实焊检SOP执行，保证焊锡识别的有效性。 2. IPQC在巡检时针对上述放大镜检查项目重点巡查监督，跟进改善实施效果。 3. 建立客诉履历表，对相关岗位人员进行再教育训练，避免问题再发生。 4. OQC在成品抽检时针对电测部分采用加严抽检方式持续追踪三批进行效果确认。 |  |  |  | close | 2023-06-20
|  | 泰衡诺工厂 | 2023-05-31 | IQC | 38000025 | 贴皮电池盖组件_X6711_落日金_V0_ZY_GK_N |  | X6711 | 量产 | 结构件 | 贴皮件 | 贴皮电池盖组件 | 直发料 |  |  | 兆奕 |  | 廖诗龙 | 1400 | 125 | 8 | 6.40% | 刀纹5pcs,沾污1pcs,掉皮1pcs,LOGO不良1pcs | C | 供应商驻场已返工，不良数94pcs |  | 卢琪文 | .异色：UV转印过程中，机台上尘点粘在板材上面，带入镀膜腔体内，镀膜后产生异色. 2.裂纹：产品在拔料与组装过程中折到产品表面，导致硬化层开裂； 3.缺口：板材加工时油墨面有颗粒杂质，导致多铣造成缺口 出货检验： 1. 检验员品质意识过低，未能及时检验出产品不良 2. OQC在抽检时，比例过低，未能达到抽检目的 | 供应商驻场已返工，不良数94pcs | .异色：UV转印过程中，机台上尘点粘在板材上面，带入镀膜腔体内，镀膜后产生异色. 2.裂纹：产品在拔料与组装过程中折到产品表面，导致硬化层开裂； 3.缺口：板材加工时油墨面有颗粒杂质，导致多铣造成缺口 出货检验： 1. 检验员品质意识过低，未能及时检验出产品不良 2. OQC在抽检时，比例过低，未能达到抽检目的 | 1. 对车间环境进行按时清洁清扫，保持工作台面干净，无尘等级每周测试一次，保证车间无尘等级达到千级； 2. 油墨面保护膜由雾面膜切换为平纹膜，降低保护膜粘性，使拔料轻松。 3.板材加工时必须将加工台面与板材表面使用气枪清理干净； 出货检验： 1.针对此次异常，内部专门建立培训考核机制，定期对所有检验员及OQC进行培训，增强检验员及OQC的品质意识，提高工作能力 |  |  |  | 、制作不良看板，现场宣导品质意识； 2、检包新员工由老员工一对一培训考核后上岗再进行作业。 出货加工： 1.定期进行实物考核，考核不合格者不允许上岗检验 2.三次考核不合格者进行换岗 |  |  |  | close | 2023-06-20
|  | 朵唯工厂 | 2023-05-30 | IQC | 25002046 | 聚合物_BL 49NT_4900mAh_CB |  | BF7 | 量产 | 安规器件 | 锂离子电池 | 聚合物锂离子电池 | 中央仓调料 |  |  | 风华 |  | 杨松 | 53917 | 500 | 7 | 1.40% | 表面划痕*7 | C | SQM安排厂商全检完，不良177pcs, 央仓全检排查10000pcs, 不良4pcs. KD仓全检8685pcs,不良7pcs. |  | 张攀峰 | 产生原因：头部贴胶： 机械手自动定位到电池治具中，当定位气缸模组推动电池时，治具平台的铁氟龙与电池有接触，铁氟龙有磨损，有风险导致电池面划伤。 流出原因：电池目检： 产品扫码打包前有100%外观目检，现场标准文件定义硬划伤不可接受，不存在标准漏失或模糊，因此判定外观人员检验手法角度不当导致划伤误判或质量意识薄弱导致不良品流出。 | SQM安排厂商全检完，不良177pcs, 央仓全检排查10000pcs, 不良4pcs. KD仓全检8685pcs,不良7pcs. | 产生原因：头部贴胶： 机械手自动定位到电池治具中，当定位气缸模组推动电池时，治具平台的铁氟龙与电池有接触，铁氟龙有磨损，有风险导致电池面划伤。 流出原因：电池目检： 产品扫码打包前有100%外观目检，现场标准文件定义硬划伤不可接受，不存在标准漏失或模糊，因此判定外观人员检验手法角度不当导致划伤误判或质量意识薄弱导致不良品流出。 | 1，将自动线所有设备平台铁氟龙材质更换为透明PET材料，并By班次点检，半月更换。2，立即对生产产线外观人员重新学习传音外观标准文件，并安排考核及放蛇试验，考核OK后再上岗。3，内部处罚： 5月份对生产C拉全线员工各做4分绩效考核，拉长6分绩效考核，助拉/外观人员各5分绩效考核。 | [7 empty] | close | 2023-06-20
|  | 朵唯工厂 | 2023-05-30 | IQC | 38200625 | 书本盒_LH7n_一体式纸托 |  | LH7n | 量产 | 包材 | 销售包装组件 | 书本盒 | 直发料 |  |  | 立德宝 |  | 杨松 | 3000 | 125 | 7 | 5.60% | 脏污（胶水印）*7 | C | SQM安排厂商全检,5.31日已处理完，不良66pcs， 全检不良比例：2.2%， |  | 丁海明 | 1,面纸过胶后上有胶水残留，经过流水线后粘到灰尘导致脏污, 2,操作员手上、流水线输送带粘附胶水没有及时清理，导致面纸表面粘有胶水. 流出原因：全检时重点看正面外观，侧面检验不仔细导致流出 。 | SQM安排厂商全检,5.31日已处理完，不良66pcs， 全检不良比例：2.2%， | 1,面纸过胶后上有胶水残留，经过流水线后粘到灰尘导致脏污, 2,操作员手上、流水线输送带粘附胶水没有及时清理，导致面纸表面粘有胶水. 流出原因：全检时重点看正面外观，侧面检验不仔细导致流出 。 | 1.要求操作员及时更换手套，当手上有胶水时及时清理干净； 2.流水线输送带每4H清洁一次，地板每4H拖一次，保持地板、输送带干净; 3.拿不良图片给全检及QC宣导培训检验手法（侧面不良），并定期做陷阱测试; 4.后续出货连续3批粘贴“改善后”标签做区分； |  |  |  | 1.拿不良图片给全检及QC宣导培训检验手法（侧面不良），并定期做陷阱测试;； 2.流水线输送带每4H清洁一次，地板每4H拖一次，保持地板、输送带干净。 3、针对原因给出预防措施同步完善到质量管理体系和流程体系中，稽核监督，按制度执行； |  |  |  | close | 2023-06-20
|  | 泰衡诺工厂 | 2023-05-30 | IQC | 37200040 | 玻璃摄像头镜片_X6711_黑色_0.5_副摄_V0 |  | X6711 | 量产 | 结构件 | 玻璃件 | 玻璃摄像头镜片 | 直发料 |  |  | 西偌帕斯 |  | 廖诗龙 | 12000 | 315 | 10 | 3.17% | 色差 | C | 已安排退货处理 |  | 仉天宇 | 机台维护后，还没那么稳定，镀出来波长偏长，透过OK，380-420nm波段反射偏高，颜色有些偏紫。 | 已安排退货处理 | 机台维护后，还没那么稳定，镀出来波长偏长，透过OK，380-420nm波段反射偏高，颜色有些偏紫。 | 1、机台维护后先做一炉测试，稳定后再生产； 2.后面统一管控按色板中线管控（偏绿色） 1、复制颜色限度样，检验人员全检时比对限度样检验。 2、OQC抽检:OQC出货抽检时加严（AQL 0.4）检验，增加取样条数，提升取样覆盖率。发现有异常的，退上工序执行200%返检；发现不良，退回上工序二次返检； |  |  |  | 不良品打印照片与实物，张贴培训警示。 对检验员周期培训并签到 IPQC及各领班主管对检验员进行摸底抽检，进行稽查考核，与绩效挂钩 |  |  |  | close | 2023-06-20
|  | 中央仓 | 2023-05-30 | IQC | 38100908 |  |  | X6835 | 量产 |  |  |  | 直发料 |  |  | 广正 |  | 何建波 | 5000 | 200 | 4 | 2.00% | 中框灯罩划伤×1，掉漆×1，喷漆毛丝×1，异色×1 | C | 5/30 返工3500，不良37；5/31返工1500，不良47，不良率1.68% |  | 甘海波 | 颗粒/毛丝 1. 喷涂上线时线速快，擦拭不到位，漏擦拭导致颗粒毛丝； 2.静电除尘枪位置没调整好，除尘效果不佳，导致颗粒毛丝增多； 3.转线过程中落尘，形成颗粒毛丝 异色点 1.底漆转线过程中产品与夹具之间碰撞划痕，喷涂中漆没遮盖住形成异色点 闪光灯划伤 1.注塑事冲切水口时碰到表面，导致划伤 | 5/30 返工3500，不良37；5/31返工1500，不良47，不良率1.68% | 颗粒/毛丝 1. 喷涂上线时线速快，擦拭不到位，漏擦拭导致颗粒毛丝； 2.静电除尘枪位置没调整好，除尘效果不佳，导致颗粒毛丝增多； 3.转线过程中落尘，形成颗粒毛丝 异色点 1.底漆转线过程中产品与夹具之间碰撞划痕，喷涂中漆没遮盖住形成异色点 闪光灯划伤 1.注塑事冲切水口时碰到表面，导致划伤 | 颗粒/毛丝/异色改善措施 1. 改变擦拭方式由上线擦拭改为装夹后擦拭，保证擦拭效果，不漏擦拭； 2. 所有机型都导入装夹后擦拭，修改SOP形成标准化 1.每款产品首件时就必须调好静电枪位置，上线前需要再次确认，责任制，监督制 2.导入设备点检表；3.转线增加到2人作业，台面贴粘尘贴 闪光灯划伤改善措施 1.由现场组长拿不良实物对相关人员进行教育培训，制程检验及出货检验重点管控； 2.就上述客户反馈不良制作客诉不良客诉履历表悬挂各工序重点岗位工作台面，对客诉问题点及后工序反馈问题点重点检验； 3.前三批使用镜检，确保问题点彻底关闭 |  |  |  | 1.修改擦拭SOP形成标准化 2.静电除尘责任制，监督制，导入设备点检表 3.转线增加到2人作业，台面贴粘尘贴 4.全检人员，技术人员培训加强品质意识，增加镭雕后全检 |  |  |  | close | 2023-06-20
|  | 中央仓 | 2023-05-30 | IQC | 37600221 |  |  | S665L | 量产 |  |  |  | 直发料 |  |  | 杰永 |  | 何建波 | 500 | 80 | 80 | 100.00% | 卡托色差超颜色限度样80 | C |  |  | 王又良 | 根本原因 排查此批物料生产情况，此款由于是试产物料插线体空闲时间做的，前面一款货线体是5米/分钟线速，做此款物料时没有更改线速，此款产品线速为每分钟6米/分钟线速。导致中漆喷涂膜厚稍微厚了导致有色差 流出原因 1.此批物料为试产项目直接打包装出货，没有经过IPQC对比颜色导致不良流出。 2.色差不良OQC出货时只抽检结构没有对颜色做检验导致不良流出 |  | 根本原因 排查此批物料生产情况，此款由于是试产物料插线体空闲时间做的，前面一款货线体是5米/分钟线速，做此款物料时没有更改线速，此款产品线速为每分钟6米/分钟线速。导致中漆喷涂膜厚稍微厚了导致有色差 流出原因 1.此批物料为试产项目直接打包装出货，没有经过IPQC对比颜色导致不良流出。 2.色差不良OQC出货时只抽检结构没有对颜色做检验导致不良流出 | 1、针对试产物料色差改善：后续生产试产时要按照试产线体参数执行，换线按正常符合本项目工艺线体做货。现场品质人员及生产主管点检好参数后才可生产下款物料，杜绝这种色差情况再次发生。 2．内部召集品质及生产人员（IPQC/OQC/组长)对色差客诉进行宣导培训，确保后续内部试产物料按正常检验流程按要求执行。 3.此次试产物料项目没按流程操作对责任人大过处罚500元 |  |  |  | 对现场项目人员及班组长IPQC OQC FQC做培训，试产物料及量产物料只要是出货到客户段需按照流程操作，不可跨越流程操作出货 |  |  |  | close | 2023-06-20
|  | 重庆工厂 | 2023-05-30 | 实验室 | 17401808 | Incell_6.82_HD+_H_BOE_a-Si_黑色 |  | X6835B | 量产 | 屏幕 | 全贴合组件 | Incell | 直发料 |  |  | 京东方 |  | 曾鹏飞 | 50 | 50 | 15 | 30.00% | 实验室反馈整机在测试前发现整机闪屏1台且不稳定。产线检验50pcs整机，发现15pcs闪屏问题且不稳定。拆解两台屏幕单体点亮未发现有闪屏。 | B | 临时方案： 1、6号前先使用同兴达屏生产，后使用BOE生产，产线闪屏不良品打出。 2、BOE部分冻结，待与销管拉通确认订单紧急程度决策是否返工（6/10之后，软件归档）； 处理进度：1、研发根据5pcs不良品进行验证，6/2释放对策，用于软测、硬测测试及工厂小批量验证——@王广 @梁明阳 6/2 更新进度： 挑选30 pcs 冻结机头(二检已完成的BOE 屏机头）亮屏1H ， 然后升级软件，打开手势功能， 测试初始flicker值并记录，然后静置机器，6/4上午10点分别测试刚亮屏，亮屏5 mins, 亮屏10mins, 亮屏半小时的flicker 值并记录。（30pcs手势打开机头，12pcs闪屏，18pcsOK。然后升级软件，打开手势功能静止12H，UI界面均未发现闪烁现象。） 2、工厂安排机头关闭手势唤醒复现：安排500pcs使用脚本关闭手势唤醒功能后正常装机检验，确认闪屏不良率@桂刚 @刘海军 5/31 （验证500片关闭手势没有闪屏） 3、确认出货机器（恢复出厂设置后）手势唤醒是否默认打开——@桂刚 5/31（出厂的机器手势唤醒默认关闭） 4、研发、供应商继续安排验证，整理验证项——@汪琼 @王广 长期方案： 1、软件修改，通过时序优化增加panel内部残留电荷释放路径——@王广 @梁明阳 6/2已释放。 最新进度： 1.研发6/5日优化新固件再次验证，6/6日验证ok。 2.BOE屏幕单机头冻结：3626pcs，三合一冻结：3546pcs。预计6/19软件归档后升级TP固件版本处理。 |  | 汪琼 | 在手势唤醒 模式下存在TP 噪声，引入不同极性的DC残留，进而导致像素发生不同方向或不同程度的极化，且不同源 TP 噪声存在程度差异，因而呈现低灰阶 画面区域闪烁； 最终分析结论：BOE 量产TP固件版本未开启All gate on | 临时方案： 1、6号前先使用同兴达屏生产，后使用BOE生产，产线闪屏不良品打出。 2、BOE部分冻结，待与销管拉通确认订单紧急程度决策是否返工（6/10之后，软件归档）； 处理进度：1、研发根据5pcs不良品进行验证，6/2释放对策，用于软测、硬测测试及工厂小批量验证——@王广 @梁明阳 6/2 更新进度： 挑选30 pcs 冻结机头(二检已完成的BOE 屏机头）亮屏1H ， 然后升级软件，打开手势功能， 测试初始flicker值并记录，然后静置机器，6/4上午10点分别测试刚亮屏，亮屏5 mins, 亮屏10mins, 亮屏半小时的flicker 值并记录。（30pcs手势打开机头，12pcs闪屏，18pcsOK。然后升级软件，打开手势功能静止12H，UI界面均未发现闪烁现象。） 2、工厂安排机头关闭手势唤醒复现：安排500pcs使用脚本关闭手势唤醒功能后正常装机检验，确认闪屏不良率@桂刚 @刘海军 5/31 （验证500片关闭手势没有闪屏） 3、确认出货机器（恢复出厂设置后）手势唤醒是否默认打开——@桂刚 5/31（出厂的机器手势唤醒默认关闭） 4、研发、供应商继续安排验证，整理验证项——@汪琼 @王广 长期方案： 1、软件修改，通过时序优化增加panel内部残留电荷释放路径——@王广 @梁明阳 6/2已释放。 最新进度： 1.研发6/5日优化新固件再次验证，6/6日验证ok。 2.BOE屏幕单机头冻结：3626pcs，三合一冻结：3546pcs。预计6/19软件归档后升级TP固件版本处理。 | 在手势唤醒 模式下存在TP 噪声，引入不同极性的DC残留，进而导致像素发生不同方向或不同程度的极化，且不同源 TP 噪声存在程度差异，因而呈现低灰阶 画面区域闪烁； 最终分析结论：BOE 量产TP固件版本未开启All gate on | all GOA驱动信号直接在VSP（液晶驱动电源）上进行调制 (相当于手势唤醒模式中的信号全程所有闸门处于开启状态）：整机闪烁改善。 |  |  |  | 影像部更新设计选型和风险评估 |  |  |  | close | 2023-06-20
|  | 海弘工厂 | 2023-05-30 | IQC | 38100471 | 面壳组件_BF7_黑色_V0_ZY |  | BF7 | 量产 | 结构件 | 注塑件 | 面壳组件 | 中央仓调料 |  |  | 知音 |  | 向言成 | 600 | 80 | 2 | 2.50% | 划伤2PCS | C | 供应商挑选出6PCS不良 |  | 杨圣杰 | 1、新开辅料冷压治具，背胶贴合治具未做防护措施，员工作业时操作失误，产品与治具磕碰导致外观三伤不良； 2.1、物料产线全检人员及IPQC没有对所有产品进行100%外观全检，导致不良品混入良品流出； 2.2、组装OQC按照AQLⅡ:CRI=0 MAJ=0.25 MIN=0.4抽检标准作业，未发现外观三伤不良，导致不良品流出 | 供应商挑选出6PCS不良 | 1、新开辅料冷压治具，背胶贴合治具未做防护措施，员工作业时操作失误，产品与治具磕碰导致外观三伤不良； 2.1、物料产线全检人员及IPQC没有对所有产品进行100%外观全检，导致不良品混入良品流出； 2.2、组装OQC按照AQLⅡ:CRI=0 MAJ=0.25 MIN=0.4抽检标准作业，未发现外观三伤不良，导致不良品流出 | 1.1、对辅料冷压治具及背胶贴合治具棱角边进行绒布包裹； 1.2、对冷压工位员工进行作业培训，产品必须摆放吸塑盒与UV盒内，必须是一个一个拿取，预防产品与产品之间碰撞到；作业违规产生不良自觉放置红色不良品盒； 2.1、更新SOP在产线尾新增一个全检员工，产品外观检验安排增加一人左右两边检验,规避员工作业不过来及漏检现象； 2.2、每日开线对员工进行作业培训，明确禁止作业时违规操作，漏作业漏检验；产线拉长，IPQC全程监督厂线员工违规操作现象 |  |  |  | 1、将不良信息纳入SIP不良履历作重点管控，同步现场全检工位悬挂警示； 2、生产物料前QC及生产组长对作业员作业方法，作业状态及物料状态进行确认，外观全检段作业员必须安排培训后上岗，并安排对作业人员进行岗位GRR考核,提升全检作业人员检出能力 |  |  |  | close | 2023-06-20
|  | 泰衡诺工厂 | 2023-05-29 | IQC | 38000025 | 贴皮电池盖组件_X6711_落日金_V0_ZY_GK_N |  | X6711 | 量产 | 结构件 | 贴皮件 | 贴皮电池盖组件 | 直发料 |  |  | 兆奕 |  | 廖诗龙 | 1000 | 80 | 4 | 5.00% | 异色2pcs,裂纹1pcs,缺口1pcs | C | 供应商返工已完成，不良数：11pcs |  | 卢琪文 | 装饰件生产： 1.异色：UV转印过程中，机台上尘点粘在板材上面，带入镀膜腔体内，镀膜后产生异色. 2.裂纹：产品在拔料与组装过程中折到产品表面，导致硬化层开裂； 3.缺口：板材加工时油墨面有颗粒杂质，导致多铣造成缺口 出货检验： 1. 检验员品质意识过低，未能及时检验出产品不良 2. OQC在抽检时，比例过低，未能达到抽检目的 | 供应商返工已完成，不良数：11pcs | 装饰件生产： 1.异色：UV转印过程中，机台上尘点粘在板材上面，带入镀膜腔体内，镀膜后产生异色. 2.裂纹：产品在拔料与组装过程中折到产品表面，导致硬化层开裂； 3.缺口：板材加工时油墨面有颗粒杂质，导致多铣造成缺口 出货检验： 1. 检验员品质意识过低，未能及时检验出产品不良 2. OQC在抽检时，比例过低，未能达到抽检目的 | 1. 对车间环境进行按时清洁清扫，保持工作台面干净，无尘等级每周测试一次，保证车间无尘等级达到千级； 2. 油墨面保护膜由雾面膜切换为平纹膜，降低保护膜粘性，使拔料轻松。 3.板材加工时必须将加工台面与板材表面使用气枪清理干净； 出货检验： 1.针对此次异常，内部专门建立培训考核机制，定期对所有检验员及OQC进行培训，增强检验员及OQC的品质意识，提高工作能力 |  |  |  | 1、制作不良看板，现场宣导品质意识； 2、检包新员工由老员工一对一培训考核后上岗再进行作业。 出货加工： 1.定期进行实物考核，考核不合格者不允许上岗检验 2.三次考核不合格者进行换岗 |  |  |  | close | 2023-06-20
|  | 中央仓 | 2023-05-29 | IQC | 38200516 |  |  | S665L | 量产 |  |  |  | 直发料 |  |  | 丽德宝 |  | 周丽娅 | 23760 | 315 | 15 | 4.76% | 废料没排干净 | C | 已完成返工，返工不良率80/23760=0.34% |  | 丁海明 | 1. 吸塑成型冲切时除废，冲切刀模不利，导致机器除废物未掉落； 2. 全检人员一次性检查数量太多，废物掉落吸塑槽中未发现； 3. 全检除废工序没有废料，检出废料在台面，装箱时又掉到箱子中的情况； | 已完成返工，返工不良率80/23760=0.34% | 1. 吸塑成型冲切时除废，冲切刀模不利，导致机器除废物未掉落； 2. 全检人员一次性检查数量太多，废物掉落吸塑槽中未发现； 3. 全检除废工序没有废料，检出废料在台面，装箱时又掉到箱子中的情况； | 1. 冲切刀模寿命管控，避免废料不掉落情况、打包前增设全检工序； 2. 全检一次性数量≤5pcs，重点关注吸塑槽里面是否有掉落； 3. 全检工序设置废料箱，废料装箱处理，时刻保持台面无废料； 4. 将客诉不良图片张贴于检验现场以提示、警醒检验人员（并要求机长，检验人员签字确认）； |  |  |  | 对吸塑供应商进行规定，针对除废不良问题原因，严格管控来料问题，加严检验三批次，无问题正常： 1-产品外包箱统一； 2-不接收同款物料两种包规数量的情况； 3-不接收箱中产品散装、有废料情况； 4-不接收纸箱破烂现象； 5-不接收外箱标签信息错误、扫不出码的现象; 6-来料废料问题加严抽检，AQL按0.4标准管控； |  |  |  | close | 2023-06-20
|  | 泰衡诺工厂 | 2023-05-29 | IQC | 37300115 |  |  | X6711 | 量产 |  |  |  | 直发料 |  |  | 兆奕 |  | 廖诗龙 | 10 | 10 | 2 | 20.00% | 外箱及内盒破损 | C | 供应商更换外箱，已更换完成 |  | 卢琪文 | 确认为快递方运输造成的破损。 | 供应商更换外箱，已更换完成 | 确认为快递方运输造成的破损。 | 由供应商反馈物流商检讨改善； | [7 empty] | close | 2023-06-20
|  | 泰衡诺工厂 | 2023-05-29 | IQC | 37200094 |  |  | X6739 | 试产PIR |  |  |  | 直发料 |  |  | 大唐 |  | 廖诗龙 | 2354 | 125 | 6 | 4.80% | 缺口6pcs | C | 供应商返工已完成，不良数：43pcs |  | 仉天宇 | 缺口： 1、产品在检验完后贴保护膜拼片，在拼片过程中由于是片贴膜，用镊子未夹稳，导致镜片边缘掉漆，崩边形成缺口现象； | 供应商返工已完成，不良数：43pcs | 缺口： 1、产品在检验完后贴保护膜拼片，在拼片过程中由于是片贴膜，用镊子未夹稳，导致镜片边缘掉漆，崩边形成缺口现象； | 缺口： 1.宣导员工拼片时禁止用镊子，全部更换为吸笔操作，减少拼片造成的划伤崩边现象；（图一） 2.培训FQC检验人员手法，尽量少用镊子夹取镜片；确需夹取镜片时，使用胶质镊子（图二），并保持力度适中，胶质镊子材质偏软，可降低崩边风险；试做500PCS，全检无类似掉漆不良； |  |  |  | 6-1；管理制作不良看板，不良品打印照片与实物，张贴培训,新老员工一带一进行培训，对检验员周期培训并签到，IPQC及各领班主管对检验员进行摸底抽检，进行稽查考核，与绩校挂沟 |  |  |  | close | 2023-06-20
|  | 中央仓 | 2023-05-29 | IQC | 38101169 | 面壳组件_X6516_黑色_V1_XG_方案1 |  | X6516 | 量产 | 结构件 | 注塑件 | 面壳组件 | 直发料 |  |  | 欣冠 |  | 何建波 | 4800 | 315 | 8 | 2.54% | 面壳麦克泡棉爬墙1pc，脏污毛丝1pc，多贴辅料1pc，麦克胶套起翘5pcs | C | 返工完成4800，检出不良79pcs，不良率1.65% |  | 王又良 | 根本原因 1，泡棉爬墙是作业员贴偏导致的、脏污毛丝是拉线毛丝粘附在产品上导致的 2，咪胶套起翘是贴偏手工返修保压后反弹导致的（背胶面积小返修粘性偏差） 3，多辅料是机器故障贴二次导致的 流出原因 1，组装后全检员未能检出此异常流出。 2，IPQC&OQC未抽检出此异常导致流出 | 返工完成4800，检出不良79pcs，不良率1.65% | 根本原因 1，泡棉爬墙是作业员贴偏导致的、脏污毛丝是拉线毛丝粘附在产品上导致的 2，咪胶套起翘是贴偏手工返修保压后反弹导致的（背胶面积小返修粘性偏差） 3，多辅料是机器故障贴二次导致的 流出原因 1，组装后全检员未能检出此异常流出。 2，IPQC&OQC未抽检出此异常导致流出 | 1， 及时排查处理各段库存，并标识好出货。 2， 提供不良实物培训后挂在现场宣导，后面生产时管控。 3， 及时清理拉线6S，咪胶套贴合工位定重点岗位重新培训并落实责任人。 4， 贴双层辅料联系自动化设备技术员调试设置拦截功能。 IPQC&OQC重点跟进此异常 |  |  |  | 1， 更新不良履历培训现场作业人员和QC。 2， 规范要求咪胶套贴合工位及返修要求（直接更换新胶套作业），并落实到责任人，IPQC稽核加签确认。 3， 每日班早会现场宣导客诉不良履历，提升员工作业品质意识。 4， 自动化机器设置优化拦截防止二次贴合双层不良（已完成） QC稽核客诉问题点对策是否落实到位，点检管控 |  |  |  | close | 2023-06-20
|  | 中央仓 | 2023-05-29 | IQC | 17201657 | 摄像头_FF_8M_GC8034_A_B_4P_B_TXD_V1.0 |  | KE6 | 量产 | 摄像头 | 摄像头模组 | COB模组 | 直发料 |  |  | 同兴达 |  | 何建波 | 1022 | 80 | 3 | 3.75% | CAM可移动黑影1pc，固定黑影1 ，排扣变形1pc | B |  |  | 姚文龙 | 根本原因 1.将拆解的模组进行成分分析，比对结果确认1# 2#客诉模组成分为 IR 组件 2.旋出lens发现组件螺牙处有碎屑，用粘尘棒可将碎屑粘除，初步判断为螺牙碎屑震动后掉落在镜头02面导致脏污 3. 排扣变形不良属于个别pin压伤，来料不良或者手动复测作业可能性更大，手动成品测试站有一台没有限位定位 槽，手动卡扣对位偏差时会损伤连接器 流出原因 1.可移动黑影，供应商的软件未能拦截，导致不良流出。 |  | 根本原因 1.将拆解的模组进行成分分析，比对结果确认1# 2#客诉模组成分为 IR 组件 2.旋出lens发现组件螺牙处有碎屑，用粘尘棒可将碎屑粘除，初步判断为螺牙碎屑震动后掉落在镜头02面导致脏污 3. 排扣变形不良属于个别pin压伤，来料不良或者手动复测作业可能性更大，手动成品测试站有一台没有限位定位 槽，手动卡扣对位偏差时会损伤连接器 流出原因 1.可移动黑影，供应商的软件未能拦截，导致不良流出。 | 1.逃气孔位置被胶针扎穿，导致镜座碎屑震动到IR下表面；自动点胶作业的z轴正限位为100mm 2.半成品清洗后发现螺牙处有碎屑残留，锁付后会导致碎屑产生；清洗转盘卡槽为斜口 3.测试工装无定位槽，手动卡扣对位偏差按压损伤连接器（横向展开）；增加半自动的限位卡槽 |  |  |  | 1.外观检验意识不强， 需要加强培训教育 2.重新对组测段位，外观检验工序进行加强教育；IPQC 严格执行稽核 3.持续跟踪客户端上线状况，待客户端实际上线后，确认改善效果 |  |  |  | close | 2023-06-20
|  | 泰衡诺工厂 | 2023-05-28 | IQC | 38500298 | 广告膜_X6833B_BOPP_全包膜&amp;256+8&amp;OP |  | X6833 | 量产 | 包材 | 销售护膜 | 广告膜 | 直发料 |  |  | 易涟 |  | 瞿国锋 | 24200 | 315 | 60 | 19.05% | 褶皱变形 | C | 供应商返工完毕，2包压皱 |  | 夏中年 | 1、通过现场返工确认，褶皱变形物料集中在每箱中最上端 物料，每箱包装数量为5000pcs,共计25包，每包200pcs,通过观察，每箱装25包刚好处于外箱封口处，且带胶部分位置高于封口线。 2、变形位置处于摄像头上端，此处边缘较窄，产品放置在纸箱内时由于产品会出现高低不平整现象，单箱产品放置过高叠放后不平整封箱后最上面产品受到挤压，导致不良的产生。 | 供应商返工完毕，2包压皱 | 1、通过现场返工确认，褶皱变形物料集中在每箱中最上端 物料，每箱包装数量为5000pcs,共计25包，每包200pcs,通过观察，每箱装25包刚好处于外箱封口处，且带胶部分位置高于封口线。 2、变形位置处于摄像头上端，此处边缘较窄，产品放置在纸箱内时由于产品会出现高低不平整现象，单箱产品放置过高叠放后不平整封箱后最上面产品受到挤压，导致不良的产生。 | 1、在包装箱中增加纸卡，利用纸卡减轻叠放过多出现的不平整； 在纸箱底部增加一张纸卡，使纸箱底部呈平整状态，再以每装8层放置一张纸卡。 2、调整单箱包装叠放数量，由原来25包，改为23包，降低包装数给予顶部空间便于封箱时不会产生挤压。 3、制作不良履历，粘贴包装车间，时刻提醒所有包装人员。 | [7 empty] | close | 2023-06-20
|  | 泰衡诺工厂 | 2023-05-28 | 产线 | 17401815 | Incell_6.82_HD+_H_BOE_a-Si_黑色 |  | LH6 | 试产MPR | 屏幕 | 全贴合组件 | Incell | 直发料 |  |  | 京东方 |  | 瞿国锋 |  | 12 | 6 | 50.00% | 内标签料号错误，17401815错为17401808，二维码正确 | B | 供应商返工，6箱NG的重新贴码完毕 |  | 汪琼 | 1 发生原因： ① 确认不及时：传音客户4月下旬要求全项目导入新标签试运行，产技5月4日提出变更需求，5月6日确认标签内容导致4日维护信息错误未及时发现 ； ② 生产信息未确认：系统担当5月4日临时复制已变更型号到该FGCode（未更改明码内容），5月7日确认首件异常并 更正系统，但未与现场确认生产情况误以为现场未生产，导致现场生产出异常标签； 2 漏出原因： ① 点检不规范：包装人员只点检暗码内容，未参考SOP对明码进行Check，导致异常品漏出； ② 点检流程不完善：标签变更只有制造担当Check，无Double Check机制； | 供应商返工，6箱NG的重新贴码完毕 | 1 发生原因： ① 确认不及时：传音客户4月下旬要求全项目导入新标签试运行，产技5月4日提出变更需求，5月6日确认标签内容导致4日维护信息错误未及时发现 ； ② 生产信息未确认：系统担当5月4日临时复制已变更型号到该FGCode（未更改明码内容），5月7日确认首件异常并 更正系统，但未与现场确认生产情况误以为现场未生产，导致现场生产出异常标签； 2 漏出原因： ① 点检不规范：包装人员只点检暗码内容，未参考SOP对明码进行Check，导致异常品漏出； ② 点检流程不完善：标签变更只有制造担当Check，无Double Check机制； | 1、流程面优化 1）变更内容由需求部门、品质、NP以及产技共同确认后且上报审批后，系统生效。 2）OP点检后，班组长进行check，标签首次 变更同步邀请需求方&品质&NP共同确认 3） 成箱时不封箱，增加内箱Box标签点检确认。 | [7 empty] | close | 2023-06-20
|  | 重庆工厂 | 2023-05-27 | IQC | 38100974 |  |  | X669 | 量产 |  |  |  | 中央仓调料 |  |  | 惠科 |  | 付先进 | 11828 | 315 | 12 | 3.81% | 边角掉漆*9 颗粒*1 变形*1 印痕*1 | B | 1.临时已安排驻厂返工， 2.5-30日返工完成9260pcs， 3.剩余物料5/31日已返工完成. 返出总不良98pcs， |  | 卢琪文 | 根本原因/失效分析 模具局部位置分型面利口磨损造成产品局部毛边/批锋，喷涂后毛边/批锋小比例压塌导致掉漆（实际不是掉漆，是毛边压塌，视觉是掉漆） 流出原因 检验员未及时发现，导致不良流出 | 1.临时已安排驻厂返工， 2.5-30日返工完成9260pcs， 3.剩余物料5/31日已返工完成. 返出总不良98pcs， | 根本原因/失效分析 模具局部位置分型面利口磨损造成产品局部毛边/批锋，喷涂后毛边/批锋小比例压塌导致掉漆（实际不是掉漆，是毛边压塌，视觉是掉漆） 流出原因 检验员未及时发现，导致不良流出 | 模具下模维修BP面毛边/批锋 目前模具状态： 1.M1模再次喷涂确认批锋状态（目前无批锋）--郭晓军 5/28完成 2.M2模已修模OK，确认批锋状态OK--胡菲/郭晓军/王正 5/28完成 3.M3模已修模OK，确认批锋状态OK--胡菲/郭晓军/王正 4.M4模再次喷涂确认批锋状态（目前无批锋）--郭晓军 5/28完成 5.M5模再次喷涂确认批锋状态（目前无批锋）--郭晓军 5/28完成 |  |  |  | 1.制作批锋大小程度样，下发现场，现场参照批锋样品生产，超过批锋限度样通知生产下模修模--侯阳/郭晓军 |  |  |  | close | 2023-06-20
|  | 重庆工厂 | 2023-05-27 | IQC | 37300206 |  |  | X6832 | 量产 |  |  |  | 中央仓调料 |  |  | 兆奕 |  | 吴夏芳 | 4346 | 200 | 16 | 8.00% | 漏贴灯罩*2 灯罩脏污*14 | B | 供应商返工已完成，返出不良如下：灯罩脏污*98 灯罩视窗裂纹*3 装饰件边裂*2 异色*1，待供应商输出改善报告。 |  | 闵亚军 | 1.脏污： 作业员所佩戴的手指套（红色乳胶材质）时间过长（长时间未更换，手指套会留下汗液）在装闪光灯时接触到灯罩正面留下 2.漏贴灯罩： 1）排查组装产线作业效率及产能，发现作业员存在赶产能超负荷作业问题（连续4H作业未休息），易出现视觉疲劳导致漏装灯罩； 2）组装前后的物料未做状态及区域标识区分，完成品和半成品易混料； | 供应商返工已完成，返出不良如下：灯罩脏污*98 灯罩视窗裂纹*3 装饰件边裂*2 异色*1，待供应商输出改善报告。 | 1.脏污： 作业员所佩戴的手指套（红色乳胶材质）时间过长（长时间未更换，手指套会留下汗液）在装闪光灯时接触到灯罩正面留下 2.漏贴灯罩： 1）排查组装产线作业效率及产能，发现作业员存在赶产能超负荷作业问题（连续4H作业未休息），易出现视觉疲劳导致漏装灯罩； 2）组装前后的物料未做状态及区域标识区分，完成品和半成品易混料； | 1.脏污：作业员所佩戴的手指套规定每2H更换一次；作业员装闪光灯罩时不能接触到正面，减少接触产生的脏污不良 2.漏贴闪光灯罩： 1）作业员连续作业2H-3H后休息10分钟后再进行组装，杜绝连续工作疲劳导致漏工序。 2）物料状态区分标识：灯罩组装完成品与半成品物料做标识卡区分； 作业区域区分标识：组装前物料统一放置在作业员左侧，组装后物料统一放置在作业员右侧； |  |  |  | 装饰件组装SOP更新组装闪光灯罩的项目需组装完后全检灯罩。 |  |  |  | close | 2023-06-20
|  | 重庆工厂 | 2023-05-27 | IQC | 37300177 | 复合板电池盖组件_X6835_宝来紫_V1_ZYU_GK_N |  | X6835 | 量产 | 结构件 | 复合板材 | 复合板电池盖组件 | 中央仓调料 |  |  | 震宇 |  | 付先进 | 6388 | 200 | 4 | 2.00% | 崩边*2 黑点*1 印痕 | B | 供应商返工 |  | 卢琪文 | 生产原因： 缺口： 背胶自动贴合治具偏紧，边缘未进行包边，在压合时产品发生轻微倾斜后导致边缘挤压，造成缺口不良； 异色点：UV转印滚筒有异，导致有压印状，印刷后呈现异色印现象； 流出原因： 检验人员检出能力不足，导致不良流入客户端； | 供应商返工 | 生产原因： 缺口： 背胶自动贴合治具偏紧，边缘未进行包边，在压合时产品发生轻微倾斜后导致边缘挤压，造成缺口不良； 异色点：UV转印滚筒有异，导致有压印状，印刷后呈现异色印现象； 流出原因： 检验人员检出能力不足，导致不良流入客户端； | 缺口：治具触碰产品面全部加贴软布贴，避免治具直接碰触产品边缘造成缺口不良； 异色印：1.增加滚筒点检表，标准6000次换新，现在要求中途每2000次需对滚筒检查一次，避免发生滚筒异物产生不良，2.要求IPQC加大抽检量，从2小时巡机一次改为1小时巡机一次，做到及时发现不良及时拦截； 1、对新今人员进行技能培训，实行GRR考核制度，两次考核不达标者调离检验岗位； 2、所有检验人员及QC进行培训传音检验标准，并将考核成绩纳入绩效制度，每周针对不良项培训不少于2H； 3、全检固定专人检验X6835项目，更能熟悉掌握检验标准，避免不良流出； |  |  |  | 1. 不良样品悬挂生产现场及检包现场并进行培训，减少不良产出及再次流出； 每天早会宣导客诉不良状况，减少不良再次发生； |  |  |  | close | 2023-06-20
|  | 泰衡诺工厂 | 2023-05-27 | IQC | 38100679 |  |  | X6833B | 量产 |  |  |  | 直发料 |  |  | 欣冠 |  | 汪自庆 | 8400 | 315 | 4 | 1.27% | 支架披锋 | B | 供应商返工已完成，用手去摸全检披锋 |  | 王又良 | 支架五金件冲压时模具拉模，冲压时造成五金变形 | 供应商返工已完成，用手去摸全检披锋 | 支架五金件冲压时模具拉模，冲压时造成五金变形 | 注塑模具上把螺丝柱定位柱尺寸调小 | [7 empty] | close | 2023-06-20
|  | 泰衡诺工厂 | 2023-05-27 | 产线 | 38100833 | 中框组件_X6833B_星际蓝_V0_XG_N |  | X6833B | 量产 | 结构件 | 注塑件 | 中框组件 | 直发料 |  |  | 欣冠 |  | 汪自庆 | 400 | 400 | 50 | 12.50% | M2模装饰件位置拉模，造成顶伤电池盖 | B | 库存品退货完成，供应商库存品用返修方案进行整修效果上线验证OK |  | 王又良 | 初步分析模具拉模 | 库存品退货完成，供应商库存品用返修方案进行整修效果上线验证OK | 初步分析模具拉模 | 对模具进行整修 改善物料暂时未到工厂，模具已修好，新到料OK，库存品返修验证OK（用CNC将高起部分去掉） | [7 empty] | close | 2023-06-20
|  | 1264工厂（KD仓） | 2023-05-26 | IQC | 38100747 | 中框组件_CK8n_晴明蓝_V0_GZ_N |  | CK8n | 量产 | 结构件 | 注塑件 | 中框组件 | 直发料 |  |  | 广正 |  | 何建波 | 2880 | 3 | 1 | 33.33% | 错料x1箱360pcs（颜色 天穹黑） | B | 供应商全检库存38100748中框13744pcs，无混料；全检38100747中框8280pcs，混料360pcs |  | 甘海波 | 根本原因 经排查为属交叉混料，给SI检验后，打包人员装错箱，导致异常产生 流出原因 品质人员抽检时未识别出标准错贴问题，导致流出 | 供应商全检库存38100748中框13744pcs，无混料；全检38100747中框8280pcs，混料360pcs | 根本原因 经排查为属交叉混料，给SI检验后，打包人员装错箱，导致异常产生 流出原因 品质人员抽检时未识别出标准错贴问题，导致流出 | 1.SI检验后物料进行二次复核后封箱，并在内外箱标签备注栏上签字确认 2.针对打包人员的资质进行考核并配发上岗证； 3.定人定岗作业 |  |  |  | 1.针对检验的物料，安排人员二次复核内、外箱标签与实物，并签字确认 2.此异常纳入到品质失败案例库并在部门会议上分享培训 3.对检验区域的物料进行梳理，同款物料不同颜色，分时间段送SI检验 4.检完一款打包一款封箱，不要堆积几款不打包放在检验区 5.针对打包各环节作业要求进行固化，制定（打包产品预防错混漏管理规定）流程文件 |  |  |  | close | 2023-06-20
|  | 重庆工厂 | 2023-05-26 | IQC | 38101042 |  |  | X669 | 量产 |  |  |  | 中央仓调料 |  |  | 广正 |  | 付先进 | 12000 | 315 | 6 | 1.90% | 缺口*3 划伤*3 | B | 5/29供应商驻厂已返工完成 |  | 甘海波 | 碰划伤：生产过程中有堆积现象造成，自动机挡向条有异物未清理 | 5/29供应商驻厂已返工完成 | 碰划伤：生产过程中有堆积现象造成，自动机挡向条有异物未清理 | 1.作业人员在拿取产品检验时，不可两个叠在一起，产品下方不可有其它物品，避免产品有碰到现象不可堆叠；见图1 2.定3名专职全检员进行静态全检（何艳艳/孙莉莉/王鑫）； 3.机台/治具贴植绒布进行防护，每保压完产品需清理治具内的异物。 |  |  |  | 1.建立客诉异常履历挂在现场便于现场检验人员比对 2.对组装品质人员外观进行培训，并将其标准传达到现场的全检人员 |  |  |  | close | 2023-06-20
|  | 重庆工厂 | 2023-05-26 | IQC | 38100698 |  |  | X6835 | 量产 |  |  |  | 中央仓调料 |  |  | 广正 |  | 付先进 | 4735 | 200 | 12 | 6.00% | 掉漆*9 缺口*2 少数*1 | B | 5/30日供应商已返工完成，待回复报告——预计5/31回复 |  | 甘海波 | 产生原因：1.人员作业过程排查： ①.作业员作业时有佩戴指套，未佩戴手饰(如手表/戒指)、指甲未超过指尖产品不易造成划伤（判定OK）； ②.作业员上线时有针对现场员工重点培训并签核培训记录表（判定OK）； ③.作业员在拿取产品检验时有两个叠在一起导致产品三伤（主因NG）； 流出原因：1、全检员关键岗位未固定，人员未定人，定岗检验，导致检验检出率偏低，不良流入客户端。 | 5/30日供应商已返工完成，待回复报告——预计5/31回复 | 产生原因：1.人员作业过程排查： ①.作业员作业时有佩戴指套，未佩戴手饰(如手表/戒指)、指甲未超过指尖产品不易造成划伤（判定OK）； ②.作业员上线时有针对现场员工重点培训并签核培训记录表（判定OK）； ③.作业员在拿取产品检验时有两个叠在一起导致产品三伤（主因NG）； 流出原因：1、全检员关键岗位未固定，人员未定人，定岗检验，导致检验检出率偏低，不良流入客户端。 | 增加定位柱，采用4点定位，预防操作过程中产生位移 其它机型同步确认改善，间隙尺寸重新评估，修改标准 夹具使用次数明确标示，悬挂醒目的标示牌 |  |  |  | 喷涂通用SOP更新为X6835专用SOP 更新失败案例履历表 |  |  |  | close | 2023-06-20
|  | 中央仓 | 2023-05-26 | IQC | 38500293 |  |  | KI8 | 量产 |  |  |  | 直发料 |  |  | 深圳易涟 |  | 周丽娅 | 1800 | 125 | 10 | 8.00% | 手撕柄偏位*10 | C | 供应商已完成返工，不良80/1800=4.4%,报告待回复 |  | 夏中年 | 1、产品手撕位需在模切后进行离线使用自动贴标机进行粘贴手撕标，自动贴标在将保护膜吸入转送带时因传送带的运转易出现走位情况，手撕标贴入保护膜时手撕贴位置过低过高的现象产生，手撕位过低导致手撕标不易带起保护膜的现象；2、在2022年8月客户有反馈三层膜手撕位较高胶外漏导致手撕位重叠后出现粘连，导致新款手撕位在除胶时控制较低，贴标人员完全以手撕标分界线进行调试机器，当机器出现轻微偏动时导致手撕位偏下。 3、近2年来未生产类似物料，手撕位只反馈胶位高导致粘连现象，检验员为新员工对之前反馈胶低存在隐患不清，疏忽胶位偏低的检验，导致不良流出。 | 供应商已完成返工，不良80/1800=4.4%,报告待回复 | 1、产品手撕位需在模切后进行离线使用自动贴标机进行粘贴手撕标，自动贴标在将保护膜吸入转送带时因传送带的运转易出现走位情况，手撕标贴入保护膜时手撕贴位置过低过高的现象产生，手撕位过低导致手撕标不易带起保护膜的现象；2、在2022年8月客户有反馈三层膜手撕位较高胶外漏导致手撕位重叠后出现粘连，导致新款手撕位在除胶时控制较低，贴标人员完全以手撕标分界线进行调试机器，当机器出现轻微偏动时导致手撕位偏下。 3、近2年来未生产类似物料，手撕位只反馈胶位高导致粘连现象，检验员为新员工对之前反馈胶低存在隐患不清，疏忽胶位偏低的检验，导致不良流出。 | 1、填写《设备维修单》申请对贴标的维修及调试，确保贴标设备的稳定性；2、整理近年来手撕标异常的履历，早会对贴标开机人员及检验人员实施会议宣导。 3、修订此物料的《内部物料标准书》备注说明手撕标粘贴标准及贴标高或低存在问题点 |  |  |  | 修订文件供作业员及检验作为作业及检验依据 |  |  |  | close | 2023-06-20
|  | 中央仓 | 2023-05-26 | IQC | 37300147 | 复合板电池盖组件_S665L_秘境白_V0_JL_GK_N |  | S665L | 量产 | 结构件 | 复合板材 | 复合板电池盖组件 | 直发料 |  |  | 聚龙 |  | 李高胜 | 5000 | 200 | 6 | 3.00% | LOGO划伤*1 划伤*1 毛丝*1 黑点*2 喷涂不良*1 | C | 5/27 供应商共返工5000pcs，发现78pcs不良，不良率1.56%，外箱已 标识区分，下一步跟催SQM改善报告回复 |  | 甘海波 | 一、Logo划伤&A面划伤：1、LOGO区域及A面划伤区域为保护膜避空区域，员工在贴合保护膜时，治具上残留的杂质划伤LOGO表面。 二、毛丝&黑点： 1.光变油墨本身存在颗粒点，丝印两道光变后颗粒残留，进过哑黑丝印后，该位置形成黑点状。 2.电镀回料素材颗粒杂质丝印后形成异色黑点。 3.丝印车间落尘。 三、喷涂不良（实际现象为转印缺胶）： 1.调试转印首件胶水量不足，导致滚轮挤压胶水后无法覆盖纹理面，形成尾部缺胶现象。 D-4.2: 流出原因 1.作业员工检验时漏检，导致不良流出； 2.OQC抽检未抽到，导致不良流出； 3.转印段出现缺胶现象，因片材一出十，单独1PCS异常，未做标识，正常流转，后段未检出，导致物料流出。 | 5/27 供应商共返工5000pcs，发现78pcs不良，不良率1.56%，外箱已 标识区分，下一步跟催SQM改善报告回复 | 一、Logo划伤&A面划伤：1、LOGO区域及A面划伤区域为保护膜避空区域，员工在贴合保护膜时，治具上残留的杂质划伤LOGO表面。 二、毛丝&黑点： 1.光变油墨本身存在颗粒点，丝印两道光变后颗粒残留，进过哑黑丝印后，该位置形成黑点状。 2.电镀回料素材颗粒杂质丝印后形成异色黑点。 3.丝印车间落尘。 三、喷涂不良（实际现象为转印缺胶）： 1.调试转印首件胶水量不足，导致滚轮挤压胶水后无法覆盖纹理面，形成尾部缺胶现象。 D-4.2: 流出原因 1.作业员工检验时漏检，导致不良流出； 2.OQC抽检未抽到，导致不良流出； 3.转印段出现缺胶现象，因片材一出十，单独1PCS异常，未做标识，正常流转，后段未检出，导致物料流出。 | 一、LOGO划伤&A面划伤：1. 保护膜贴合工位人员在启动贴合保护膜时，需检查治具上是否存在有杂物，并每作业十五分钟需对治具进行清理。 二、毛丝&黑点： 1.地面洒水由原来规定来2小时一次， 优化为1H进行洒水一次。 2.半透线体粘尘垫每次开班安排一员工进去把线体粘尘垫撕一次，保持干净，有粘性。 3.电镀素材回料进行滚尘频率，降低落尘。 三、转印缺胶： 1.转印生产首检确认点胶量，缺胶产品B面进行打X处理，转印段之间标识流转，避免下工序流出。 |  |  |  | 1.不良问题点包装检验人员现场培训宣导； 重点流出率（三人）重点培训，三人检验不良进行二检。 |  |  |  | close | 2023-06-20
|  | 中央仓 | 2023-05-26 | IQC | 37300187 |  |  | X6832 | 量产 |  |  |  | 直发料 |  |  | 兆奕 |  | 李高胜 | 2400 | 200 | 6 | 3.00% | 2023/5/26惠州中央仓IQC进料X6832骑士黑装饰件进料2400pcs，抽检200pcs（加严）,闪光灯罩脏污2pcs（可擦拭），划伤2cps,裂纹2pcs）不良6pcs,不良率3% | C | 5/27 供应商共返工2400pcs，发现75pcs不良，不良率3.13%，下一步跟催SQM改善报告回复 |  | 闵亚军 | 1.脏污： 作业员所佩戴的手指套（红色乳胶材质）时间过长（长时间未更换，手指套会留下汗液）在装闪光灯时接触到灯罩正面留下脏污， 2.划伤： 由于闪光灯是人工手动组装，组装时未一次完全组装到位，手动推动到闪光灯罩成槽时造成闪光灯罩划伤。 3.裂纹： 由于闪光灯是人工手动组装，作业员未对好位置将灯罩挤压到闪光灯槽里面，组装干涉导致灯罩位置开裂。 1.2.组装完后的闪光灯罩未进行二次全检检验。 | 5/27 供应商共返工2400pcs，发现75pcs不良，不良率3.13%，下一步跟催SQM改善报告回复 | 1.脏污： 作业员所佩戴的手指套（红色乳胶材质）时间过长（长时间未更换，手指套会留下汗液）在装闪光灯时接触到灯罩正面留下脏污， 2.划伤： 由于闪光灯是人工手动组装，组装时未一次完全组装到位，手动推动到闪光灯罩成槽时造成闪光灯罩划伤。 3.裂纹： 由于闪光灯是人工手动组装，作业员未对好位置将灯罩挤压到闪光灯槽里面，组装干涉导致灯罩位置开裂。 1.2.组装完后的闪光灯罩未进行二次全检检验。 | 脏污：作业员所佩戴的手指套规定每2H更换一次；作业员装闪光灯罩时不能接触到正面，减少接触产生的脏污不良 划伤：开会宣导作业员组装时一次未组装到位的灯罩挑出，禁止二次推动组装造成灯罩划伤。 裂纹：开会宣导作业员组装时要先对位，位置对准后进行作业，杜绝错位时的强力挤压 |  |  |  | 装饰件检验SOP进行更新，对于重点问题设立关键岗位，岗位增加培训机制，合格后才可入岗 |  |  |  | close | 2023-06-20
|  | 泰衡诺工厂 | 2023-05-26 | IQC | 37300121 |  |  | X669 | 量产 |  |  |  | 直发料 |  |  | 聚龙 |  | 向言成 | 16000 | 315 | 7 | 2.22% | 划伤异色4pcs，异色点2PCS | C | 供应商挑选完成 |  | 甘海波 | 一、Logo划伤&A面划伤：LOGO区域及A面划伤区域为保护膜避空区域，员工在贴合保护膜时，治具上残留的杂质划伤产品表面。 二、异色点： 1、镀膜过程中杂质掉落在镀膜面造成透光点，丝印后形成黑点。 2、素材来料颗粒杂质容易造成透光点，丝印后形成黑点。 3、转印环境落尘 | 供应商挑选完成 | 一、Logo划伤&A面划伤：LOGO区域及A面划伤区域为保护膜避空区域，员工在贴合保护膜时，治具上残留的杂质划伤产品表面。 二、异色点： 1、镀膜过程中杂质掉落在镀膜面造成透光点，丝印后形成黑点。 2、素材来料颗粒杂质容易造成透光点，丝印后形成黑点。 3、转印环境落尘 | 一、LOGO划伤&A面划伤：保护膜贴合工位人员在启动贴合保护膜时，需检查治具上是否存在有杂物，并每作业十五分钟需对治具进行清理。 二、异色点： 电镀：1.定期保养养机台(7天)，车间5s环境管控。 2.素材来料B面颗粒杂质单独挑选生产。 3.过程抽检发现比例偏高需停机改善，覆膜后有气泡需更换保护膜。 转印：1.定时洒水保持地面湿润。 2.每周1/3固定时间对机台卫生及死角进行保养 |  |  |  | 1、不良问题点包装检验人员现场培训宣导； 2、重点流出率重点培训 |  |  |  | close | 2023-06-20
|  | 泰衡诺工厂 | 2023-05-25 | IQC | 25201367 |  |  | CK7 | 量产 |  |  |  | 直发料 |  |  | 韩升元 |  | 瞿国锋 | 18000 | 315 | 3 | 0.95% | 不挂机2，单音1 | B | 供应商返工完毕，不良14pcs（不挂机2，单音1，大小音9） |  | 钟意中 | 1.咪板焊接处红色 MIC正极芯线和 R侧芯线焊接点因来料焊盘少锡造成焊线锡量不足，外力断线。 2.焊接岗位焊接前、焊接后SOP未明确效果检验方案，锡量不足产品受外力开路流出 | 供应商返工完毕，不良14pcs（不挂机2，单音1，大小音9） | 1.咪板焊接处红色 MIC正极芯线和 R侧芯线焊接点因来料焊盘少锡造成焊线锡量不足，外力断线。 2.焊接岗位焊接前、焊接后SOP未明确效果检验方案，锡量不足产品受外力开路流出 | 1.焊接前员工自检咪板焊盘（锡量要求:0.3~0.5mm），如果焊盘锡量薄，在进行补加锡后再焊接 2.焊接完成后增加岗位CCD检验锡膏效果，明确检验角度、焊线上锡覆盖量等检验标准； 3.调整组装工位：咪壳组装咪板后增加点胶作业， 功能测试按键功能增加警示灯。 4.OQC 两周内检查按照100%进行检验，两周呗无异常后调整执行 AQL执行功能不良“0收1退”。 |  |  |  | 1.IPQC巡检重点追溯确认事项，点检问题点预防再次发生异常，检查工位出现同类型不良时及时进行分析确认是否同样异常发生 2.AQL抽样水准、SOP更新 流程标准化，并对相关人员培训落实 |  |  |  | close | 2023-06-20
|  | 中央仓 | 2023-05-25 | IQC | 37300187 |  |  | X6832 | 量产 |  |  |  | 直发料 |  |  | 兆奕 |  | 李高胜 | 4800 | 315 | 8 | 2.54% | 首批到料，IQC抽检发现X6832机型装饰件出现灯罩脏污（可擦拭）不良，不良比例8/315=2.5%，到料4800pcs | C | 5/25 ：飞书群已将此异常反馈SQM，由SQM通知厂商返工，下一步跟进返工结果和改善报告回复，目前此物料暂不影响5/25当天的调拨 |  | 闵亚军 | 1.根据驻厂中央仓返工全检数据分析，全检4800pcs,闪光灯罩脏污64pcs,不良率1.3%，且均在2盒之中产生；不良为可擦拭脏污分析为作业员所佩戴的手指套（红色乳胶材质）长时间未更换，自身留下汗液在装闪光灯时接触到灯罩正面留下脏污 | 5/25 ：飞书群已将此异常反馈SQM，由SQM通知厂商返工，下一步跟进返工结果和改善报告回复，目前此物料暂不影响5/25当天的调拨 | 1.根据驻厂中央仓返工全检数据分析，全检4800pcs,闪光灯罩脏污64pcs,不良率1.3%，且均在2盒之中产生；不良为可擦拭脏污分析为作业员所佩戴的手指套（红色乳胶材质）长时间未更换，自身留下汗液在装闪光灯时接触到灯罩正面留下脏污 | 1.作业员所佩戴的手指套规定每2H更换一次 2.作业员装闪光灯罩时不能接触到正面，减少接触产生的脏污不良 3.闪光灯罩组装后安排人员进行全检，重点检查闪光灯罩脏污，划伤等不良 |  |  |  | 装饰件检验SOP新增手指套更换频率2H/次，组装闪光灯的项目需二次全检。 |  |  |  | close | 2023-06-20
|  | 1264工厂（KD仓） | 2023-05-25 | IQC | 38101041 | 面壳组件_X669_黑色_V1_HK_N |  | X669 | 量产 | 结构件 | 注塑件 | 面壳组件 | 直发料 |  |  | 惠科 |  | 何建波 | 7700 | 315 | 7 | 2.22% | 擦划伤3pcs，灯柱溢胶1pc,无麦克泡棉1pc,卡托孔堵孔1pc,卡托孔泡棉破损1pc | C | 供应商全检库存 |  | 卢琪文 | 根本原因 1.拉速过快，员工作业时堆积流拉过程中产品相互碰撞摩擦导致划伤。 2.贴灯背胶时作业员贴偏，装灯时碰到灯背胶造成溢胶 3.麦克泡棉背胶厂商来料报废背胶不粘，员工未及时发现，贴附后在过程中脱落。 4.因卡托背胶部分蓝膜刀口切太深，作业员撕起时带起泡棉造成局部断裂 5.铝钛卡托弯边拉胶燕尾批锋时刮刀把结构局部刮缺料，注塑后跑胶导致堵孔 流出原因 1.检验时检验角度不一致，导致外划伤未检验全面，检检验时未发现不良导致漏失 2.QC抽检 未及时发现 | 供应商全检库存 | 根本原因 1.拉速过快，员工作业时堆积流拉过程中产品相互碰撞摩擦导致划伤。 2.贴灯背胶时作业员贴偏，装灯时碰到灯背胶造成溢胶 3.麦克泡棉背胶厂商来料报废背胶不粘，员工未及时发现，贴附后在过程中脱落。 4.因卡托背胶部分蓝膜刀口切太深，作业员撕起时带起泡棉造成局部断裂 5.铝钛卡托弯边拉胶燕尾批锋时刮刀把结构局部刮缺料，注塑后跑胶导致堵孔 流出原因 1.检验时检验角度不一致，导致外划伤未检验全面，检检验时未发现不良导致漏失 2.QC抽检 未及时发现 | 1.放慢拉速，员工在工作超负荷时，组长及时安排调整疏通，堆积的产品要求用棉盒摆放整齐。IPQC对堆积产品进行点检稽核，不允许产品堆积重叠。 2.组长对作业员进行现场培训装灯手法，作业员做好自检 3.发现麦克泡棉背胶不粘更换新背胶，不可再继续使用并及时知会厂商后续注意改善。 4.通知辅料供应商注意蓝膜切口不可太深，作业员撕起蓝膜需从正面向上撕开后自检流入下工序 5.卡托位置拉胶燕尾去批锋时用批锋刀加工改为铜刷去批锋作业，减少钢片缺口现象发 |  |  |  | 1.生产时派品质人员跟进处理，稽核有无按要求作业。 2.客诉不良打印图片给检验人员，QC培训，以免下次再发生同样问题 |  |  |  | close | 2023-06-20
|  | 1264工厂（KD仓） | 2023-05-25 | IQC | 37300102 | 复合板材镜片_BF7_黑色_后副_V0 |  | BF7 | 量产 | 结构件 | 复合板材 | 复合板材镜片 | 直发料 |  |  | 锐欧 |  | 何建波 | 80000 | 800 | 54 | 6.75% | 尾数箱一包（1080pcs）里面短装1张（54pcs） | B | 供应商全检库存80000,检出短装54pcs |  | 仉天宇 | 根本原因： 打包人员看到称重重量有明显差异，未进行重新点数，直接打包入库，造成客户端少数低级问题发生 流出原因： 仓管，品质，出货组未监控称重记录标签，直接收货检验出货，会导致少数不良流出 | 供应商全检库存80000,检出短装54pcs | 根本原因： 打包人员看到称重重量有明显差异，未进行重新点数，直接打包入库，造成客户端少数低级问题发生 流出原因： 仓管，品质，出货组未监控称重记录标签，直接收货检验出货，会导致少数不良流出 | 根本原因改善对策 : 1，产线所有物料按照称重SOP进行点数称重，重量有差异重新点数后称重 责任人：程丹丹，陈育叶 持续执行 流出原因改善对策 : 1, 产线物料员转序入库及品质出货检验时候，每包确认重量无明显差异正常转序，有明显差异汇报异常，并开早会进行宣导。 责任人：程丹丹 5/25完成 2，把称重标签管理纳入常规归一制程稽核 |  |  |  | 1.打包&称重人员定位定岗，按照SOP进行作业 2.内部针对错混漏短装低级错误开展专项质量改善活动 3.按照物料错漏混专项管理稽核点检表稽核方法，标准和稽核频率进行稽核，每月/次 4.把称重标签管理纳入常规归一制程稽核 |  |  |  | close | 2023-06-20
|  | 1264工厂（KD仓） | 2023-05-25 | IQC | 38100482 |  |  | KI5K | 量产 |  |  |  | 直发料 |  |  | 知音 |  | 何建波 | 5400 | 315 | 8 | 2.54% | FPC起翘8pcs | C | 供应商全检库存 |  | 杨圣杰 | 根本原因 1. 人员、物料：FPC未贴好（贴偏位），撕起后二次贴附于产品上，导致粘性变差。 2.仪器：二次返修后未过机器压合，导致时间过久应力释放造成起翘 流出原因 1.全检员检验时，挑选出不良物料，二次返修后未过流水线检验，导致不良流出 。 2.二次返修后物料与正常物料混装送检，QC检验后未检验到，导致不良流出 | 供应商全检库存 | 根本原因 1. 人员、物料：FPC未贴好（贴偏位），撕起后二次贴附于产品上，导致粘性变差。 2.仪器：二次返修后未过机器压合，导致时间过久应力释放造成起翘 流出原因 1.全检员检验时，挑选出不良物料，二次返修后未过流水线检验，导致不良流出 。 2.二次返修后物料与正常物料混装送检，QC检验后未检验到，导致不良流出 | 1.产品贴合FPC后，贴偏物料，返修时更换FPC,更换的FPC不进行二次使用。 2.异常品统一返修后，需进行压合后才可送检。 3.产线返修物料，产线IPQC须进行监控，由生产返修后送检。QC进行100%检验OK后放行 |  |  |  | 1.针对返修物料制作针对性管控，单独区分维修、检验及二次流拉的管理，（避免因物料返修造成二次不良。） 2.生产物料前QC及生产组长对作业员作业方法，作业状态及物料状态进行确认，外观全检段作业员必须安排培训后上岗，并安排对作业人员进行岗位GRR考核,提升全检作业人员检出能力 3.标准化流程-3.1.SIP增加客诉问题点，做不良警示。 3.2.规范作业员作业方式，严格按照SOP指导书及作业管理规定作业。 3.3.QC段按照作业流程作业 |  |  |  | close | 2023-06-20
|  | 中央仓 | 2023-05-24 | IQC | 37300154 |  |  | X669 | 量产 |  |  |  | 直发料 |  |  | 大唐伟业 |  | 李高胜 | 42000 | 800 | 12 | 1.50% | 脏污3pcs、 划伤5pcs、 崩边4pcs | C | 5/24: 上午已将央仓通报给SQM，物料紧急影响5/24有调料计划，已紧急联系SQM仉天宇处理，共挑选42000pcs，挑出231pcs不良，不良率 0.55%外箱已标识区分，届时工厂跟进上线结果，5/29 改善报告已回复，本周安排IQC重点关注大唐镜片来料质量 |  | 仉天宇 | 视窗脏污： 1、产品在精雕时，是撕掉表面保护膜作业，生产过程中操作员放片时会碰到产品表面，精雕过程中有冷却水会流到产品表面，造成产品表面脏污。（见图一） 2、精雕后撕膜过程中，操作员会碰到产品表面，使产品表面脏污。（见图二） 3、对不良实物进行分析，视窗脏污可以擦拭掉，分析是精雕和擦片过程中接触产品使视窗脏污，在包装检验前需过擦片机将产品表面脏污擦拭干净，因为过擦片机输送速度过快，擦片机没有擦拭干净，导致脏污存在。 划伤： 1. 切割时产生材料碎屑，下料人员使用吹风无法将视窗内吹干净，导致碎屑划伤表面； 2. 产品密集与水流过慢不易将堆积产品表面的碎屑带出切割平台面.导致碎屑划伤表面； 崩边： 1. 产品正反面均要覆保护膜，局部地方有覆膜气泡，CNC加工在有气泡的位置，保护膜会卷起，卷起的保护膜吸附碎屑拍打到产品边缘产生崩边； 2. 底面保护膜材质是硬质材质，覆膜容易产生气泡。 流出原因/失效分析 1、对中央仓和库存进行返工，返工不良率0.2%-0.3%，从返工数据分析，是检验员漏检，导致不良品流出。 2、正常检验时，是隔一层膜对光检验视窗脏污不良，4月初时出现过视窗脏污，临时安排叠膜对光检验视窗，此不良在4月中旬已经关闭，又持续检验到5月初，未发现视窗脏污不良，恢复到了隔膜检验，导致雾状的视窗脏污未被有效检出，流到客户处。 | 5/24: 上午已将央仓通报给SQM，物料紧急影响5/24有调料计划，已紧急联系SQM仉天宇处理，共挑选42000pcs，挑出231pcs不良，不良率 0.55%外箱已标识区分，届时工厂跟进上线结果，5/29 改善报告已回复，本周安排IQC重点关注大唐镜片来料质量 | 视窗脏污： 1、产品在精雕时，是撕掉表面保护膜作业，生产过程中操作员放片时会碰到产品表面，精雕过程中有冷却水会流到产品表面，造成产品表面脏污。（见图一） 2、精雕后撕膜过程中，操作员会碰到产品表面，使产品表面脏污。（见图二） 3、对不良实物进行分析，视窗脏污可以擦拭掉，分析是精雕和擦片过程中接触产品使视窗脏污，在包装检验前需过擦片机将产品表面脏污擦拭干净，因为过擦片机输送速度过快，擦片机没有擦拭干净，导致脏污存在。 划伤： 1. 切割时产生材料碎屑，下料人员使用吹风无法将视窗内吹干净，导致碎屑划伤表面； 2. 产品密集与水流过慢不易将堆积产品表面的碎屑带出切割平台面.导致碎屑划伤表面； 崩边： 1. 产品正反面均要覆保护膜，局部地方有覆膜气泡，CNC加工在有气泡的位置，保护膜会卷起，卷起的保护膜吸附碎屑拍打到产品边缘产生崩边； 2. 底面保护膜材质是硬质材质，覆膜容易产生气泡。 流出原因/失效分析 1、对中央仓和库存进行返工，返工不良率0.2%-0.3%，从返工数据分析，是检验员漏检，导致不良品流出。 2、正常检验时，是隔一层膜对光检验视窗脏污不良，4月初时出现过视窗脏污，临时安排叠膜对光检验视窗，此不良在4月中旬已经关闭，又持续检验到5月初，未发现视窗脏污不良，恢复到了隔膜检验，导致雾状的视窗脏污未被有效检出，流到客户处。 | 视窗脏污： 1、精雕和撕片过程中会导致产品表面脏污，从工艺上无法避免，脏污不良从擦片机工序解决。经过验证，调整擦片机速度，由现在的3800mm/min调整为3000mm/min，增加擦片时间，可以将产品表面清洁干净 。 划伤改善措施： 改善措施； 1.切割时需用气枪吹对准平台吹洗干净，再用水冲洗干净，保证平台无异物，CNC工位新员工必须培训后了解每个步骤，IPQC制程稽核作业方法，在包装部增加吸洗工位，用毛刷吸风机尘.减少碎屑划伤产品表面现象； 2. 加大水流冲击量，使整个切割作业平台面的水覆盖产品表面. 崩边改善措施； 1. 投料作业前，检验员检查产品保护膜是否平整，有无气泡，作业员如发现刀头有卷膜现象，需立即用水冲刷刀头. 2. 更换中性软材质保护膜，验证结果外形切割刀头使用寿命由12H提高至24H使用时长，背刀头3H提升至6H，每2小时检验是否有缺口，及时更换新刀头 流出 改善措施 1、调整检验员检查速度，由现在检查2000PCS/H，降低至1800PCS/H，增加检验时间，防止不良品流出。 2、修订检验作业指导书，固化叠膜检验方式，不允许取消。 |  |  |  | 1. 现场检验工作区及OQC检验桌悬挂不良看板每天目视、熟悉标准，品质主管每天稽核产线 ； 2. 对检验人员实施定员/定岗制，并且每月对外观检验GR&R考核测试，（之前每2个月考核1次） 3. 改善眼疲劳：检验车间规定每两小时休息10分钟，主管统一关闭检验车间所有检验灯光。 |  |  |  | close | 2023-06-20
|  | 重庆工厂 | 2023-05-24 | 产线 | 12204020 |  |  | X669 | 量产 |  |  |  | 中央仓调料 |  |  | 吉鑫和盛 |  | 吴夏芳 | 65000 | 2900 | 450 | 15.52% | 重庆工厂银色、蓝色M1模广正中框库存现只有5250pcs,6月17日计划需求17400pcs，电池盖配套中框模号使用需求差异12150pcs,前期签的限度样缝隙小于0.25mm接受500台限度数量已使用完，送实验室间隙使用填缝胶可靠性预计21日出结果。6月19日会议讨论：1.间隙不良品填胶处理方案QPM邮件回复。---王澜瑾 2.项目MPM主导拉通技术给出填缝胶修复方案。---MPM 杨文宇 3.填缝胶操作工艺指导书输出。---SQM王又良 4.工厂需拿到签样再根据样品进行验收和批量生产。--PQE李小川 5.工厂PE根据填缝胶操作工艺指导书指导修复。--PE李洋 6.修复异常工时转嫁吉鑫和盛。---SQM王又良 间隙不良（0.2-0.3mm),不良率450/2900=15%，电池盖料号：12204020， 电池盖厂商：吉鑫和盛 中框长度标准162.17±0.05，M2-1/M2-2实测162.26左右，超上限0.05左右，配合公差都达到0.3，中框供应商：广正 | B | 7/3:没排产吉鑫和盛电池盖 7/2：黑色电池盖待消耗数量：108 蓝色16574，白色12362，已填胶69台。 6/25、6/26：搭配中框模号使用，无缝隙不良。6/27无模号搭配，填胶方式处理缝隙不良。 6月24日 X669项目吉鑫复合板超下限&广正中框超上限，搭配后整机间隙超标问题，物料单体无法有效挑选，针对改善前过渡期不良样机进行填缝处理； 填缝方式：电池盖四周及R角全填，效果和标准部一致评估可接受，不良品采用全填方式修复；填胶效果请QPA&工厂质量协助监控。 填胶擦胶限度样：按改善前物料评估，填胶方案限量600PCS（提供黑&白&蓝三种全填样品给到QPM签样），因端午放假，签样节后安排。 6月20日：电池盖搭配的惠科中框，没有不良品，收集产线不良品填胶后寄样机给QPM确认填胶效果。21日跟进填胶操作和实验室整机结果。 6月19日会议讨论： 1.间隙不良品填胶处理方案QPM邮件回复。---王澜瑾 2.项目MPM主导拉通技术给出填缝胶修复方案。---MPM 杨文宇； 3.填缝胶操作工艺指导书输出。---SQM王又良 4.工厂需拿到签样再根据样品进行验收和批量生产。--PQE李小川 5.工厂PE根据填缝胶操作工艺指导书指导修复。--PE李洋 6.修复异常工时转嫁吉鑫和盛。---SQM王又良 中框与电池盖优先配套使用，聚龙不能配惠科，能配广正2-1 2-2 吉鑫配惠科，能配广正1-1 1-2. 送实验室间隙使用填缝胶可靠性预计21日出结果。 间隙不良（0.2-0.3mm),不良率450/2900=15%，电池盖料号：12204020， 电池盖厂商：吉鑫和盛 中框长度标准162.17±0.05，M2-1/M2-2实测162.26左右，超上限0.05左右，配合公差都达到0.3，中框供应商：广正 |  | 王又良 | 1. 4月28日夜班技工在对39号机作尺寸测量时产品尺寸偏大,就及时进行调机，本应减0.02mm.错误输入0.2mm后就进行量产作业4小时. 2. 包装全检尺寸时，未对产品逐一全检，导致漏检现象； 3. QC在检验尺寸时按10pcs/小时检测，未检测出尺寸超限偏小现象，导致不良品流出。 | 7/3:没排产吉鑫和盛电池盖 7/2：黑色电池盖待消耗数量：108 蓝色16574，白色12362，已填胶69台。 6/25、6/26：搭配中框模号使用，无缝隙不良。6/27无模号搭配，填胶方式处理缝隙不良。 6月24日 X669项目吉鑫复合板超下限&广正中框超上限，搭配后整机间隙超标问题，物料单体无法有效挑选，针对改善前过渡期不良样机进行填缝处理； 填缝方式：电池盖四周及R角全填，效果和标准部一致评估可接受，不良品采用全填方式修复；填胶效果请QPA&工厂质量协助监控。 填胶擦胶限度样：按改善前物料评估，填胶方案限量600PCS（提供黑&白&蓝三种全填样品给到QPM签样），因端午放假，签样节后安排。 6月20日：电池盖搭配的惠科中框，没有不良品，收集产线不良品填胶后寄样机给QPM确认填胶效果。21日跟进填胶操作和实验室整机结果。 6月19日会议讨论： 1.间隙不良品填胶处理方案QPM邮件回复。---王澜瑾 2.项目MPM主导拉通技术给出填缝胶修复方案。---MPM 杨文宇； 3.填缝胶操作工艺指导书输出。---SQM王又良 4.工厂需拿到签样再根据样品进行验收和批量生产。--PQE李小川 5.工厂PE根据填缝胶操作工艺指导书指导修复。--PE李洋 6.修复异常工时转嫁吉鑫和盛。---SQM王又良 中框与电池盖优先配套使用，聚龙不能配惠科，能配广正2-1 2-2 吉鑫配惠科，能配广正1-1 1-2. 送实验室间隙使用填缝胶可靠性预计21日出结果。 间隙不良（0.2-0.3mm),不良率450/2900=15%，电池盖料号：12204020， 电池盖厂商：吉鑫和盛 中框长度标准162.17±0.05，M2-1/M2-2实测162.26左右，超上限0.05左右，配合公差都达到0.3，中框供应商：广正 | 1. 4月28日夜班技工在对39号机作尺寸测量时产品尺寸偏大,就及时进行调机，本应减0.02mm.错误输入0.2mm后就进行量产作业4小时. 2. 包装全检尺寸时，未对产品逐一全检，导致漏检现象； 3. QC在检验尺寸时按10pcs/小时检测，未检测出尺寸超限偏小现象，导致不良品流出。 | 1.召集切割相关人员进行X669盖板产品尺寸检测要求及《X669盖板产品检验规范》内容进行培训，切割主管和品质主管加强监督频率和在制品尺寸检测；2. 召集产品尺寸检测人员、QC、OQC等相关人员进行X669盖板产品尺寸检测要求及《X669盖板产品检验规范》内容进行培训 |  |  |  | 1.对我司相似工艺产品依上述纠正措施严格执行作业。 |  |  |  | close | 2023-08-03
|  | 重庆工厂 | 2023-05-24 | IQC | 23308134 | 护膜_X6515_三层 |  | X6515 | 量产 | 结构件 | 模切件 | 护膜 | 直发料 |  |  | 易涟 |  | 曾鹏飞 | 120000 | 500 | 18 | 3.60% | 膜使用层有压印，适贴也有压印。 | C | 换货 |  | 夏中年 | 现场对全检工序进行排查，由于手撕标中废料会存在个别残留现场，需由全检人员在检验完后再次对物料进行确认或清楚废料，排查过程中发现其中一个检验人员手法与其他人员手法存在差异，其他人员会使用散开方式进行排查，但其中一个检验员采取整把产品翻动的方式进行排查，从翻动方式手法来看，翻动时刚好会出现一个斜边受力，当翻动弯曲幅度较大时产品出现折痕印，导致不良产生。 | 换货 | 现场对全检工序进行排查，由于手撕标中废料会存在个别残留现场，需由全检人员在检验完后再次对物料进行确认或清楚废料，排查过程中发现其中一个检验人员手法与其他人员手法存在差异，其他人员会使用散开方式进行排查，但其中一个检验员采取整把产品翻动的方式进行排查，从翻动方式手法来看，翻动时刚好会出现一个斜边受力，当翻动弯曲幅度较大时产品出现折痕印，导致不良产生。 | 召集所以检验人员进行早会宣导，排查废料不允许使用翻动的方式进行，必须使用平放散开方式进行对废料的检验。 |  |  |  | 1.修订《三层保护膜全检作业指导书》固化三层膜废料排查的检验方式。 2.制作不良履历，粘贴检验车间，时刻提醒所有检验人员。 |  |  |  | close | 2023-06-20
|  | 泰衡诺工厂 | 2023-05-24 | IQC | 37500112 | 折叠屏转轴_AD11_内折_180°_黑色_FC_V0_N |  | AD11 | 试产PR2 | 结构件 | 金属件 | 折叠屏转轴 | 直发料 |  |  | 富驰 |  | 廖诗龙 | 103 | 103 | 6 | 5.83% | 异物*1pcs,积油*1pcs，漏装磁铁屏蔽罩*4pcs | B | 供应商随线挑选返工，已挑选73pcs安排退货处理 |  | 张焱 | 积油不良为供方油压过大导致溢油，异物不良为组装过程碎屑脱落导致， 屏蔽罩1、工艺流程图未更新，未将设变新增工艺纳入SOP； 2、试产启动会议时，未针对设变注意事项进行讲解说明 1、成品外观检验SOP只注明重点检查门板及连接件PIN未要求检查门板磁铁屏蔽； 2、成品检验SIP未增加门板磁铁屏蔽罩焊接检验要求 | 供应商随线挑选返工，已挑选73pcs安排退货处理 | 积油不良为供方油压过大导致溢油，异物不良为组装过程碎屑脱落导致， 屏蔽罩1、工艺流程图未更新，未将设变新增工艺纳入SOP； 2、试产启动会议时，未针对设变注意事项进行讲解说明 1、成品外观检验SOP只注明重点检查门板及连接件PIN未要求检查门板磁铁屏蔽； 2、成品检验SIP未增加门板磁铁屏蔽罩焊接检验要求 | 1、梳理设变相关信息，修订完善《工艺流程图》，增加磁铁屏蔽罩焊接与检验流程； 2、依据修订后工艺流程图调整SOP，增加磁铁屏蔽罩焊接与检验作业要求。 1、明确试产启动会议汇报模板内容，增加设变、客诉、重大风险等信息说明。 2、生产主管主导班组长与作业人员的培训与宣导。 修订成品检验工序SOP，增加门板磁铁屏蔽罩检查。 依据修订后工艺流程图，修订组装及成品检验SIP，增加磁铁屏蔽罩焊接与检验作业要求。 |  |  |  | 修订完善《工艺流程图》，增加磁铁屏蔽罩焊接与检验流程； 依据修订后工艺流程图调整SOP，增加磁铁屏蔽罩焊接与检验作业要求。 修订组装及成品检验SIP，增加磁铁屏蔽罩焊接与检验作业要求。 |  |  |  | close | 2023-06-20
|  | 泰衡诺工厂 | 2023-05-24 | IQC | 17401797 | Incell_6.56_HD+_CTC_D_a-Si_黑色 |  | X669 | 量产 | 屏幕 | 全贴合组件 | Incell | 直发料 |  |  | 创维 |  | 瞿国锋 | 10080 | 315 | 8 | 2.54% | 白团1，白点3，黑点3，划伤1 | C | 供应商返工完毕，不良30pcs |  | 周军庭 | 1.组装异物：异物成分分析对比为组装机传送带异物（传送带磨损） 2.贴合异物：外观电测均可见异物不良，异物为OCA与CG之间异物；显微镜确认异物不良为常规类落尘异物；清洗机第二个平台酒精异常导致异物不良； 3.背光划伤：显微镜检验为组装异物，异物成分为组装机传送带异物（传送带磨损）异物； 4.CG划伤：制程风险排查：拉线定位柱裸露，未完全去金属化作业时人员有概率剐蹭CG表面导致划伤不良； 5.LCD白块：LCD白块在灰色画面确认为玻璃内白块不良，拆解时破损无法进一步给玻璃厂分析； 6.CG异物：CG异物显微镜确认为CG表面异物擦拭不掉，拆解成单CG为CG异物；转供应商分析； | 供应商返工完毕，不良30pcs | 1.组装异物：异物成分分析对比为组装机传送带异物（传送带磨损） 2.贴合异物：外观电测均可见异物不良，异物为OCA与CG之间异物；显微镜确认异物不良为常规类落尘异物；清洗机第二个平台酒精异常导致异物不良； 3.背光划伤：显微镜检验为组装异物，异物成分为组装机传送带异物（传送带磨损）异物； 4.CG划伤：制程风险排查：拉线定位柱裸露，未完全去金属化作业时人员有概率剐蹭CG表面导致划伤不良； 5.LCD白块：LCD白块在灰色画面确认为玻璃内白块不良，拆解时破损无法进一步给玻璃厂分析； 6.CG异物：CG异物显微镜确认为CG表面异物擦拭不掉，拆解成单CG为CG异物；转供应商分析； | 1.用无尘布对传送带进行包裹，防止设备磨损异物掉落 2.SOP早呢更加定义酒精点检频次（1天/次） 3.拉线定位柱包裹，去金属化 |  |  |  | 1.同一片产品有多项不良，AOI不良项目需要申报完整，便于复判员确认 2.AOI申报的所有不良在MES上需要显示中文名称 1、不良实物安排MSA现场实物培训，加强客诉不良现象拦截 2、取客退品查询mes确认漏检人员，对漏检人员进行盲测，不合格安排离线重新考核合格后再上岗作业 |  |  |  | close | 2023-06-20
|  | 泰衡诺工厂 | 2023-05-24 | IQC | 38100682 |  |  | X6833B | 量产 |  |  |  | 直发料 |  |  | 欣冠 |  | 汪自庆 | 4000 | 200 | 7 | 3.50% | 7PCS背胶偏位 | B | 供应商返工已完成，目测全检披锋 |  | 王又良 | 产生原因： 生产过程中产品进胶点处有残留物，阻碍塑胶流动变慢，产生缺胶不良。 流出原因：机器自动贴合辅料，1模出4穴，作业员未检出流出 | 供应商返工已完成，目测全检披锋 | 产生原因： 生产过程中产品进胶点处有残留物，阻碍塑胶流动变慢，产生缺胶不良。 流出原因：机器自动贴合辅料，1模出4穴，作业员未检出流出 | 1，及时清理各段库存，返工安排标识好。 2，提供不良品培训现场作业员识别拦截。 3，长期对策，安排把产品进胶点加大，由原来的0.8加大至1.0MM，5-29日完成 ，待修模后试模跟进。---陈英海 邝圣余 | [7 empty] | close | 2023-06-20
|  | 朵唯工厂 | 2023-05-24 | IQC | 38200625 | 书本盒_LH7n_一体式纸托 |  | LH7n | 量产 | 包材 | 销售包装组件 | 书本盒 | 直发料 |  |  | 立德宝 |  | 杨松 | 2660 | 125 | 15 | 12.00% | 开胶*15 | C | SQM安排厂商全检，5.25日完成，不良510pcs, 已同步拉通SQM采购计划补不良缺口。 |  | 丁海明 | 1.刷胶后摆放在操作台，没有按先后顺序进行下一部定位粘贴，导致胶水开放时间无法控制； 2.除泡治具人工按压，压力及按压时间无法控制； 流出原因：开胶受环境、时间因素影响较大，产线全检时为未开胶，因此未发现开胶现象； | SQM安排厂商全检，5.25日完成，不良510pcs, 已同步拉通SQM采购计划补不良缺口。 | 1.刷胶后摆放在操作台，没有按先后顺序进行下一部定位粘贴，导致胶水开放时间无法控制； 2.除泡治具人工按压，压力及按压时间无法控制； 流出原因：开胶受环境、时间因素影响较大，产线全检时为未开胶，因此未发现开胶现象； | 1.丝印胶水后通过流水线传递，控制胶水开放时间，做到先刷先用； 2.人工除泡改成自动压泡机，设置压泡时间≧3s 3.后续出货连续3批粘贴“改善后”标签做区分； |  |  |  | 1. 丝印胶水后通过流水线传递，控制胶水开放时间，做到先刷先用； 2、手动控制更改为自动控制时间的除泡机，除泡机按压工序规定按压时间≥3s； 3、针对原因给出预防措施同步完善到质量管理体系和流程体系中，稽核监督，按制度执行； |  |  |  | close | 2023-06-20
|  | 泰衡诺工厂 | 2023-05-24 | IQC | 38100682 |  |  | X6833B | 量产 |  |  |  | 直发料 |  |  | 欣冠 |  | 汪自庆 | 4000 | 200 | 7 | 3.50% | 泡棉贴偏 | C | 供应商返工已完成，目测全检 |  | 王又良 | 产生原因： 生产过程中产品进胶点处有残留物，阻碍塑胶流动变慢，产生缺胶不良。 流出原因：机器自动贴合辅料，1模出4穴，作业员未检出流出 | 供应商返工已完成，目测全检 | 产生原因： 生产过程中产品进胶点处有残留物，阻碍塑胶流动变慢，产生缺胶不良。 流出原因：机器自动贴合辅料，1模出4穴，作业员未检出流出 | 1，及时清理各段库存，返工安排标识好。 2，提供不良品培训现场作业员识别拦截。 3，长期对策，安排把产品进胶点加大，由原来的0.8加大至1.0MM，5-29日完成 ，待修模后试模跟进。---陈英海 邝圣余 | [7 empty] | close | 2023-06-20
|  | 重庆工厂 | 2023-05-24 | OBA | 25301512 | TypeC数据线_C020-A_金-30u_0.85_4芯_白色缠膜,Type-C数据线_2A_白色_0.8米_LH |  | X669D | 量产 | 安规器件 | 数据线 | TypeC数据线 |  |  |  | 瓴海 |  | 曾鹏飞 | 2 | 2 | 1 | 50.00% | OQC抽检岗位，抽检2pcs发现1pcs数据线插头短不良。 | C | 库存600安排全检，整机风险180pcs安排全检 |  | 钟意中 | Type-C 端子漏出尺寸偏短，导致与手机接触不良，引起性能不良。 | 库存600安排全检，整机风险180pcs安排全检 | Type-C 端子漏出尺寸偏短，导致与手机接触不良，引起性能不良。 | 1.配合客户复检已包装好的成品和未上线的库存。 2.对我司的同类型型号全部进行复检，将不良品筛出后，再交付客户。 3.增加端子漏出尺寸测试治具。设置端子漏出检验岗位。 4.将注塑模条的镶件由购买锌合金标准件优化为硬度和精度更高的自割纯铜件。 |  |  |  | 1.客户处库存600条，已经复检完成，未见不良。 2.我司同类型产品2A/3A一共34842条，已经复检完成，未见不良。 3.端子尺寸测试治具已经到位一台，计划增加5台，本月内到位。 4. 目前Type-C端子注塑模具有9套。自己线割的纯铜镶件已经到位5套，经试用能有效控制注塑后的尺寸，其他4套本月内更换到位。 |  |  |  | close | 2023-07-05
|  | 中央仓 | 2023-05-23 | IQC | 38100907 | 中框组件_X6835_宝来紫_V0_XG_N |  | X6835 | 量产 | 结构件 | 注塑件 | 中框组件 | 直发料 |  |  | 欣冠 |  | 李高胜 | 5000 | 200 | 7 | 3.50% | 灯罩划伤×7 | C | 5/23 异常已反馈给SQM，厂商在央仓进行挑选 5/24 厂商完成返工，共返工5000pcs，挑出150pcs，不良率3%，外箱已标识区分，下一步跟进SQM改善报告回复 |  | 王又良 | 1，经排查原因是热熔治具底模上有异物未清干净，导致有热熔时碰灯罩划伤不良 | 5/23 异常已反馈给SQM，厂商在央仓进行挑选 5/24 厂商完成返工，共返工5000pcs，挑出150pcs，不良率3%，外箱已标识区分，下一步跟进SQM改善报告回复 | 1，经排查原因是热熔治具底模上有异物未清干净，导致有热熔时碰灯罩划伤不良 | 1， 及时排查处理各段库存，并标识好。 2， 提供不良实物培训后挂在现场宣导，后面生产时管控。 3， 及时安排清理治具并点检确认OK再生产，落实责任人。 4， IPQC&OQC重点跟进此异常。 |  |  |  | 1， 更新不良履历培训现场作业人员和QC。 2， 治具保养清净点检每2小时一次并落实到责任人，IPQC稽核加签确认。 3， 每日班早会现场宣导客诉不良履历，提升员工品质意识。 4， QC稽核客诉问题点对策是否落实到位，点检管控。 |  |  |  | close | 2023-06-20
|  | 重庆工厂 | 2023-05-23 | IQC | 38101041 | 面壳组件_X669_黑色_V1_HK_N |  | X669 | 量产 | 结构件 | 注塑件 | 面壳组件 | 中央仓调料 |  |  | 惠科 |  | 付先进 | 24794 | 315 | 7 | 2.22% | 划伤*5pcs，夹锌粉*1pcs、碰伤*1pcs | C | 已返工3200pcs，返出不良：13pcs，不良率：0.4%，剩余21594pcs待返工. |  | 卢琪文 | 根本原因/失效分析 1.产品在装配制程中工位异常，下拉产品堆积，导致产品之间对接、重叠、碰撞划伤、碰伤、磕伤； 2.产品在检验工序有多个产品重叠检验现象，导致产品背面五金件接触到下面一个产品外观面划伤、碰伤产品。 3.注塑模具封胶位铲铝钛导致表面铁粉。 流出原因 1.不良产生在拉线堆积时碰划伤，不良具有集中性导致不良，QC在抽样时发现概率低，导致不良抽检未发现流出 | 已返工3200pcs，返出不良：13pcs，不良率：0.4%，剩余21594pcs待返工. | 根本原因/失效分析 1.产品在装配制程中工位异常，下拉产品堆积，导致产品之间对接、重叠、碰撞划伤、碰伤、磕伤； 2.产品在检验工序有多个产品重叠检验现象，导致产品背面五金件接触到下面一个产品外观面划伤、碰伤产品。 3.注塑模具封胶位铲铝钛导致表面铁粉。 流出原因 1.不良产生在拉线堆积时碰划伤，不良具有集中性导致不良，QC在抽样时发现概率低，导致不良抽检未发现流出 | 1. 对装配所有拉线、技术员、领班进行要求，组装过程中工序出现异常，需要调试改善时；下拉产品使用泡棉盒子单个摆放，防堆积、划伤，异常改善好后，从新全检外观再流入下工序。 2. 对面壳铁粉不良，制作铁粉限度样悬挂现场，现场严格按照限度样检验。 3.对所有检验工序QOC、IPQC、QA培训检验，面壳类检验一次只能拿一个产品进行检验，标准延伸到客户SI及工厂端IQC，面壳素材带五金工艺容易划伤。 4.IPQC抽检频率加严，由现有每箱比例性抽检调整为100%开箱检验并每箱分上、中、下层分散抽检，规避零星不良流出。 |  |  |  | 1.制作客诉不良履历图片发放到组装品质现场培训警示，在后续生产过程及检验管控中，重点检验客诉不良问题。 2.针对客诉问题定期召集生产部门进行分析检讨改善。 |  |  |  | close | 2023-06-20
|  | 泰衡诺工厂 | 2023-05-23 | IQC | 37200074 | 玻璃电池盖组件_X678B_魔力黑_V0_DT_GK_N |  | X678B | 量产 | 结构件 | 玻璃件 | 玻璃电池盖组件 | 直发料 |  |  | 大唐伟业 |  | 向言成 | 1000 | 80 | 4 | 5.00% | 磨伤1PCS，异色2PCS，缺口1PCS | C | 供应商挑选完成，46PCS不良退货处理 |  | 杨圣杰 | 1、缺口：贴辅料时，产品磕碰到治具上，导致产品崩边缺口； 2、异色、划伤：AG药水熟化时间不充足，固体成分未充分溶解，固体成分在玻璃表面来回冲刷，造成异色、划伤不良 | 供应商挑选完成，46PCS不良退货处理 | 1、缺口：贴辅料时，产品磕碰到治具上，导致产品崩边缺口； 2、异色、划伤：AG药水熟化时间不充足，固体成分未充分溶解，固体成分在玻璃表面来回冲刷，造成异色、划伤不良 | 1、培训员工操作手法，拿取产品时轻拿轻放，避免人为产生异常； 2、改善药水熟化时间和温度，必须满足72H，温度保持在24±3℃，让药水充分融化，避免由于药水问题，导致不良 |  |  |  | 1、 针对此类问题，对检验员和OQC进行专项培训。 2、现场检验工作区及OQC检验桌悬挂不良看板每天目视、熟悉标准，品质主管每天稽核产线 |  |  |  | close | 2023-06-20
|  | 1264工厂（KD仓） | 2023-05-23 | IQC | 37600080 |  |  | S662LC | 量产 |  |  |  | 直发料 |  |  | 环力 |  | 何建波 | 2000 | 200 | 12 | 6.00% | 卡托来料短装12pcs | B | 供应商全检库存确认短装12pcs，已补良品给仓库 |  | 王又良 | 根本原因 1、品质OQC从将打包的大货取样品做常规测试，未减数补数处理，导致短装12PCS异常发生. 流出原因 1、打包员未再次对每盘物料进行点数确认，导致卡托短装流出 | 供应商全检库存确认短装12pcs，已补良品给仓库 | 根本原因 1、品质OQC从将打包的大货取样品做常规测试，未减数补数处理，导致短装12PCS异常发生. 流出原因 1、打包员未再次对每盘物料进行点数确认，导致卡托短装流出 | 1、培训品质OQC人员测试取样，不可在大货内取样，可用不良品取样送测试，预防短装再发.---已执行. 2、生产长期管控，IPQC&OQC重点跟进少数异常，预防短装少数再发.---已执行 3、打包员每盘过盘点数，长期执行.----已完成 4、短装产品已补货并提交工厂.----已完成 |  |  |  | 1、已要求OQC取样送测，定义每批：20PCS，并记录责任人追踪，长期执行； 2、打包员每盘点数确认，同步在吸塑盒边角出写：1-25数字，长期管控短装异常； 3、打包区域增加摄像头监控，如发现打包员不执行每盘过盘点数，辞退处理； 4、品质组长/生产主管长期对测试样品和点数数字管理，持续跟进改善对策落地有效性 |  |  |  | close | 2023-06-20
|  | 泰衡诺工厂 | 2023-05-23 | 产线 |  |  |  | CK6 | 量产 | [6 empty] | 欣冠 |  | 汪自庆 | 2300 | 2300 | 74 | 3.22% | 中框起翘--M10模 | B | 6.20让供应商提供没发送模前的旧物料数量，及新物料的到料时间，M10模预计6/21交付验证。 6.19确认模具已全部修改完成 ， |  | 王又良 | 模具拉模，造成摄像头底部右下角起翘 | 6.20让供应商提供没发送模前的旧物料数量，及新物料的到料时间，M10模预计6/21交付验证。 6.19确认模具已全部修改完成 ， | 模具拉模，造成摄像头底部右下角起翘 | 对模具进行整修，将端部胶去掉，并将厚度减小0.15mm | [7 empty] | close | 2023-06-21
|  | 泰衡诺工厂 | 2023-05-23 | 产线 | 38101336 |  |  | CK6 | 量产 |  |  |  | 直发料 |  |  | 欣冠 |  | 汪自庆 |  |  |  |  | 面壳变形，平面度超0.3mm | B | 供应商全检平面度，已完成，改善物料已到工厂，验证1000PCS上线OK（目前改善物料已到料30K)上线无异常反馈 |  | 王又良 | 1，排查内部各模穴号产品CK7面壳整形治具对比发现：：M4-2模整形治具头部调试偏差（两压头间距相对偏大）导致头部中间处整形不到位（M4-2模整体平面度在0.25-0.3mm风险相对大）。总结： M4-2整形治具未调试到位，导致头部中间间隙超差 | 供应商全检平面度，已完成，改善物料已到工厂，验证1000PCS上线OK（目前改善物料已到料30K)上线无异常反馈 | 1，排查内部各模穴号产品CK7面壳整形治具对比发现：：M4-2模整形治具头部调试偏差（两压头间距相对偏大）导致头部中间处整形不到位（M4-2模整体平面度在0.25-0.3mm风险相对大）。总结： M4-2整形治具未调试到位，导致头部中间间隙超差 | 整型治具不当，缺少中间的压块 检测方法不当，员工只检测了4个角 |  |  |  | 对整型治具进行调整，在中间位置增加压块 检测方法重新调整，要检测4角及中间位置 |  |  |  | close | 2023-06-20
|  | 泰衡诺工厂 | 2023-05-23 | IQC | 37200008 |  |  | AD10 | 量产 |  |  |  | 直发料 |  |  | 大唐伟业 |  | 向言成 | 1000 | 125 | 5 | 4.00% | 凹印5pcs | C | 供应商挑选完成 |  | 仉天宇 | 膜片激光切割后，覆保护膜打包时覆膜机台的滚轴上有异物， 通过上下滚轮的压力作用下，导致膜片凸起变形，形成凸印；因凸印在通孔边缘，有变形，贴合后凸印还在，形成视觉上的压印不良 | 供应商挑选完成 | 膜片激光切割后，覆保护膜打包时覆膜机台的滚轴上有异物， 通过上下滚轮的压力作用下，导致膜片凸起变形，形成凸印；因凸印在通孔边缘，有变形，贴合后凸印还在，形成视觉上的压印不良 | 1、每次覆膜前，先检查确认覆膜机滚轮是否有异物；定时清理覆膜机上的滚轮，每1H用无尘布蘸酒精擦拭滚轮一次，并点检记录，品质确认；贴合时，每小时用无尘布蘸酒精擦拭CCD自动贴合机治具和清洁设备腔体一次并记录； 2、排泡后全检，发现排泡不净，静置12H后返排：返排后外观全检，不良挑出标识隔离 |  |  |  | 1、现场检验工作区及OQC检验桌悬挂不良看板每天目视、熟悉标准，品质主管每天稽核产线 ； 2、对检验人员实施定员/定岗制，并且每月对外观检验GR&R考核测试，（之前每2个月考核1次） 3、改善眼疲劳：检验车间规定每两小时休息10分钟，主管统一关闭检验车间所有检验灯光 |  |  |  | close | 2023-06-20
|  | 重庆工厂 | 2023-05-22 | 产线 | 38101015 |  |  | X669 | 量产 |  |  |  | 中央仓调料 |  |  | 广正 |  | 付先进 | 28500 | 1240 | 32 | 2.58% | 中框边缘镭雕超边导致装电池盖后异色 | C | 安排供应商返工X669中框所有库存 5/23已挑选38950pcs，不良1963pcs，不良率5% 待挑选41000pcs。 5/24已挑选27500pcs，不良数：368pcs，不良率：1.34% |  | 甘海波 | 镭雕时产品未放在治具上未放到位，导致镭雕作业过程中雕到产品边缘，造成掉漆现象 | 安排供应商返工X669中框所有库存 5/23已挑选38950pcs，不良1963pcs，不良率5% 待挑选41000pcs。 5/24已挑选27500pcs，不良数：368pcs，不良率：1.34% | 镭雕时产品未放在治具上未放到位，导致镭雕作业过程中雕到产品边缘，造成掉漆现象 | 将治具做外框和内框三点定位，起到防止产品 有偏位风险，确保镭雕不偏位雕伤油漆 |  |  |  | 喷涂通用SOP更新为X669专用SOP 水平展开至所有项目 |  |  |  | close | 2023-06-20
|  | 1264工厂（KD仓） | 2023-05-22 | IQC | 23202577 |  |  | X677 | 量产 |  |  |  | 直发料 |  |  | 大唐伟业 |  | 何建波 | 7500 | 315 | 8 | 2.54% | 镜片外观不良：凹印×6，白点×1，凸点×1 | C | 23日已返4500pcs不良81pcs，还在返工中 |  | 仉天宇 | 凹凸点： 1、膜片丝印时网板底部未清洁干净，粘有其它油墨及杂质、 有尘埃粒子漂浮在油墨面，出现黑点，造成凸点、颗粒不良； 2、贴合时空气中漂浮尘埃粒子，膜片撕膜后有静电，依附在上面形成杂质点，贴合后形成凸点、颗粒不良 白点： 电镀前：环境粉尘--产品在空气中裸露时间过长：1-2小时未电镀，操作人员在电镀上锅前未对产品进行清洁，导致空气中的灰尘颗粒点附着在膜片上，电镀后产生黑点/白点不良； 电镀时：真空室脏，在开始抽真空时空气涡流将真空室底板、护板的微尘带到装饰件上； 电镀后:电镀完成出炉后，因装饰件表面温度过高，容易吸附空气漂浮的微尘 | 23日已返4500pcs不良81pcs，还在返工中 | 凹凸点： 1、膜片丝印时网板底部未清洁干净，粘有其它油墨及杂质、 有尘埃粒子漂浮在油墨面，出现黑点，造成凸点、颗粒不良； 2、贴合时空气中漂浮尘埃粒子，膜片撕膜后有静电，依附在上面形成杂质点，贴合后形成凸点、颗粒不良 白点： 电镀前：环境粉尘--产品在空气中裸露时间过长：1-2小时未电镀，操作人员在电镀上锅前未对产品进行清洁，导致空气中的灰尘颗粒点附着在膜片上，电镀后产生黑点/白点不良； 电镀时：真空室脏，在开始抽真空时空气涡流将真空室底板、护板的微尘带到装饰件上； 电镀后:电镀完成出炉后，因装饰件表面温度过高，容易吸附空气漂浮的微尘 | 凹凸点： 1、丝印前对网板、底座、丝印架进行彻底清洁，防止非丝印区粘有油墨等其它脏污,造成丝印后产品脏污； 2、贴合工序每天整理区域5S，通过车间设置尘埃粒子测试点，检测净化度（全区域每周2次，局部区域一次/天）；并每两小时地面洒水一次，阻绝浮沉活动空间，提高区域洁净度 1、丝印、贴合工序首件及巡检时重点颗粒凸点等外观异常，丝印、贴合由原来的首件3PCS/机台；巡检5PCS/机台/H，调整为巡检5PCS/机台/0.5H；发现凸点、颗粒等外观异常较多，要求停线改善，产品标识隔离全检，防止不良品流出； 2、加严抽样并调整OQC抽检标准，由AQL 0.65 调整到AQL 0.4 |  |  |  | 管理制作不良看板，不良品打印照片与实物，张贴培训,新老员工一带一进行培训，对检验员周期培训并签到，IPQC及各领班主管对检验员进行摸底抽检，进行稽查考核，与绩校挂沟 |  |  |  | close | 2023-06-20
|  | 迪明通工厂 | 2023-05-22 | IQC | 38101183 | 上支架组件_A632WM_黑色_V0_XG |  | A632WM | 试产MPR | 结构件 | 注塑件 | 上支架组件 | 直发料 |  |  | 欣冠 |  | 甄晓宁 | 2000 | 125 | 8 | 6.40% | FPC起翘 | B | 供应商返工 5月23日：到料2000pcs，抽检125pcs，不良8pcs，不良率6.4%，全检结果：不良316pcs，影响：MQR试产物料欠料； 2.不良品FPC起翘验证： 2.1.常温验证：25pcs不良品用手指按压复位，静止1H暂未发现起翘不良；为满足试产经结构、QPM、SQM、MQE确认按返工SOP内容进行修复。 |  | 曹伟民 | 1.上支架贴FPC位置结构掏胶是”口“形状，FPC定位柱位置平面接触面积较小，导致黏附性有一定的影响（次要原因） 2.上支架压合治具压合行程限制，压合不到位，没有完全激活FPC胶的粘性（次要原因） 3.上支架压合治具底部有异物，导致压合不到位（次要原因） 4.冷压保压2秒时间过快，导致FPC胶没有完全被激活粘性（主要原因） | 供应商返工 5月23日：到料2000pcs，抽检125pcs，不良8pcs，不良率6.4%，全检结果：不良316pcs，影响：MQR试产物料欠料； 2.不良品FPC起翘验证： 2.1.常温验证：25pcs不良品用手指按压复位，静止1H暂未发现起翘不良；为满足试产经结构、QPM、SQM、MQE确认按返工SOP内容进行修复。 | 1.上支架贴FPC位置结构掏胶是”口“形状，FPC定位柱位置平面接触面积较小，导致黏附性有一定的影响（次要原因） 2.上支架压合治具压合行程限制，压合不到位，没有完全激活FPC胶的粘性（次要原因） 3.上支架压合治具底部有异物，导致压合不到位（次要原因） 4.冷压保压2秒时间过快，导致FPC胶没有完全被激活粘性（主要原因） | 1.优化冷压治具上模与FPC接触面的吻合度，确保能够FPC粘性能够完全激活（治具已经外发优化） 2.冷压保压时间由原现2秒更改为4秒，确保全面激活胶的粘性 3.生产过程中每半小时对治具气枪吹风清理治具槽、延边的异物 4.验证冷压治具留样5PCS静放36小时，每12小时检查是否翘起 5.验证冷压治具送5PCS做环测48小时 | [7 empty] | close | 2023-06-20
|  | 中央仓 | 2023-05-22 | IQC | 27301365 |  |  | KG7 | 量产 |  |  |  | 直发料 |  |  | 丽德宝 |  | 周丽娅 | 7000 | 200 | 16 | 8.00% | 破损9PCS（夹在中间），粘废料6PCS，脏污1PCS | C | 已完成返工，不良107/7000=1.5%，报告待跟催回复 |  | 丁海明 | 1.一次性除废数量太多，一扎太厚，除废受力导致下层产品位置产生偏差； 2. 孔位为手动除废，顶针和除废部位未对准造成产品破损； | 已完成返工，不良107/7000=1.5%，报告待跟催回复 | 1.一次性除废数量太多，一扎太厚，除废受力导致下层产品位置产生偏差； 2. 孔位为手动除废，顶针和除废部位未对准造成产品破损； | 1.控制一次性除废厚度，每次孔位除废一次性厚度不可超出10㎝； 2. 除废人员对本工序产品自检，破烂及时挑选出； 3.每扎除废后，摆板前用手平铺清洁下，底层未掉落的废物整理干净再摆板； 4. 将客诉不良图片张贴于检验现场以提示、警醒检验人员（并要求机长，检验人员签字确认）； |  |  |  | 除废工作指导和验货动作规范，开会宣导、培训，不断强调要求，推动员工生产作业形成自我品质意识常态化； |  |  |  | close | 2023-06-20
|  | 迪明通工厂 | 2023-05-22 | 实验室 | 17201836 | COB模组_AF_13M_S5K3L6XX03-FGX9_A_5P_BG_B |  | P683L | 量产 | 摄像头 | 摄像头模组 | COB模组 | 直发料 |  |  | 盛泰 |  | 甄晓宁 | 2000 | 5 | 1 | 20.00% | 例行可靠性测试，治具做定向跌落，然后整机装机出现黑影 | B | 排查所有工厂当批次物料，全部为5月份批次，临近批次5月1日迪明通库存1K，进行加严跌落后抽检200pcs未发现不良 |  | 李海波 | 对异常机台进料口进行环境确认，发现脏污&颗粒状灰尘堆积严重； 11.确认异常工位第二根传输带存在异常破损现象，且破损位置存在高度会与弹夹存在异常摩擦产尘； 12.确认异常位置可移动灰尘堆积较多，由于弹夹底部为漏空状态，确认为因传输带破损导致上料过程中弹夹与传输带磨损造成碎屑由弹夹底部镂空处飘浮至弹夹内导致； 综上分析所诉：不良模组为移动Particle经过滚筒震动到成像区，造成POG不良，厂内测试软件可拦截 | 排查所有工厂当批次物料，全部为5月份批次，临近批次5月1日迪明通库存1K，进行加严跌落后抽检200pcs未发现不良 | 对异常机台进料口进行环境确认，发现脏污&颗粒状灰尘堆积严重； 11.确认异常工位第二根传输带存在异常破损现象，且破损位置存在高度会与弹夹存在异常摩擦产尘； 12.确认异常位置可移动灰尘堆积较多，由于弹夹底部为漏空状态，确认为因传输带破损导致上料过程中弹夹与传输带磨损造成碎屑由弹夹底部镂空处飘浮至弹夹内导致； 综上分析所诉：不良模组为移动Particle经过滚筒震动到成像区，造成POG不良，厂内测试软件可拦截 | 1.由于无备品临时将破损传输带拆除，加急购买备品避免持续产生不良； 2.平行展开确认其它机台传输带无异常 |  |  |  | 2.增加至每日点检项目中，每班RME确认IPQC巡检 ；3.清洁效果确认：清洁后间隔12H再次确认生产环境发现新增轻微可移动碎屑，判定当前定义清洁频率OK |  |  |  | close | 2023-06-20
|  | 重庆工厂 | 2023-05-22 | IQC | 37300165 |  |  | X669 | 量产 |  |  |  | 中央仓调料 |  |  | 聚龙 |  | 吴夏芳 | 14000 | 315 | 9 | 2.86% | 无保护膜*1 划伤*6 印痕*2 | B | 总返工44000，总返工40000，不良453，返工不良率1.1%，不良集中在5月份后批次。 |  | 甘海波 | 1.保护膜贴合治具上有杂物，以至于贴合保护膜时杂物划伤电池盖表面，造成划伤。 2.印痕（转印胶水印， 转印纹理胶水点胶过少，到达片材尾部出现胶水无均匀覆盖情况。 | 总返工44000，总返工40000，不良453，返工不良率1.1%，不良集中在5月份后批次。 | 1.保护膜贴合治具上有杂物，以至于贴合保护膜时杂物划伤电池盖表面，造成划伤。 2.印痕（转印胶水印， 转印纹理胶水点胶过少，到达片材尾部出现胶水无均匀覆盖情况。 | 1.保护膜贴合工位人员在启动贴合保护膜时，需检查治具上是否存在有杂物，并每作业十五分钟需对治具进行清理。 2.进行无尘布擦拭产品后再进行贴合A面保护膜。 2.印胶水印）： 1.点胶量从15mm增加为20mm，尾部进行排胶调整。 2.模检首件及巡检确认点胶量情况。 |  |  |  | 1. 不良问题点制作异常履历，包装检验人员现场培训宣导； 重点不良流出率培训，全检员形成品质不良意识。 |  |  |  | close | 2023-06-20
|  | 泰衡诺工厂 | 2023-05-21 | 产线 | 38000024 | 贴皮电池盖组件_X6716_印象绿_V1_ZY_GK_N |  | X6716 | 量产 | 结构件 | 贴皮件 | 贴皮电池盖组件 | 直发料 |  |  | 兆奕 |  | 向言成 | 3700 | 3700 | 102 | 2.76% | 装饰件胶路未压开导致整机装饰件间隙超0.2mm | B | 5.27到料1600PCS，供应商按线前挑选手法打出153PCS不良风险品； 5.27所有异常工时、物料损耗统计完成合计金额21690，已与SQM卢琪确认完成同意转嫁； 临时改善料到料SQM反馈供应商全检PU皮孔尺寸及位置度尺寸防止装饰件搭边，确保胶路压开效果。IQC正常检验上线（实际挑了8PCS拆开胶路效果相比前期有改善其中2PCS未达到工艺要求的0.04mm胶厚） 1、供应商挑选后产线克服上线，不良物损、工时转嫁供应商； 2、装饰件间隙不良整机拉拔力测试OK（40N）； 3、风险物料剩余300台计划，组装完后剩余风险物料安排冻结； 4、改善后物料供应商已发出，到料后跟进验证改善效果。 |  | 卢琪文 | 1、兆奕电池盖开窗孔尺寸，供应商在PR2试产阶段为改善漏玻纤板，在试产阶段开始内缩变更传音图纸尺寸管控； 2、素皮压合拉伸第一道压合与第二道压合拉伸变异量，供应商在前期未验证变异量规避制程风险。 3、大唐装饰件与装配关键位置配合尺寸超差与电池盖干涉，导致搭边 | 5.27到料1600PCS，供应商按线前挑选手法打出153PCS不良风险品； 5.27所有异常工时、物料损耗统计完成合计金额21690，已与SQM卢琪确认完成同意转嫁； 临时改善料到料SQM反馈供应商全检PU皮孔尺寸及位置度尺寸防止装饰件搭边，确保胶路压开效果。IQC正常检验上线（实际挑了8PCS拆开胶路效果相比前期有改善其中2PCS未达到工艺要求的0.04mm胶厚） 1、供应商挑选后产线克服上线，不良物损、工时转嫁供应商； 2、装饰件间隙不良整机拉拔力测试OK（40N）； 3、风险物料剩余300台计划，组装完后剩余风险物料安排冻结； 4、改善后物料供应商已发出，到料后跟进验证改善效果。 | 1、兆奕电池盖开窗孔尺寸，供应商在PR2试产阶段为改善漏玻纤板，在试产阶段开始内缩变更传音图纸尺寸管控； 2、素皮压合拉伸第一道压合与第二道压合拉伸变异量，供应商在前期未验证变异量规避制程风险。 3、大唐装饰件与装配关键位置配合尺寸超差与电池盖干涉，导致搭边 | 1、兆奕电池盖摄像头开孔尺寸要求兆奕重新按照传音图纸生产，同步传音图纸把电池盖开窗孔尺寸升级为关键CPK尺寸给到兆奕生产制程管控； 2、大唐装饰件尺寸导入治具全检，装饰件与电池盖关键配合尺寸，要求大唐与兆奕同时增加治具检测；大唐装饰件来料，兆奕5PCS抽测改善增加30pcs抽测，CCD检测来料DPK尺寸； 3、兆奕制程点胶，增加破坏性拆装饰件检测点胶胶水/胶路压合状态确认，对比验证胶路板和压合效果。——生产压合每10pcs拆1pcs确认胶路压合效果 |  |  |  | 要求后续项目兆奕在前期开发，需要严格按照生产工艺验证皮革拉伸变异量数据，规避制程生产影响 |  |  |  | close | 2023-06-20
|  | 泰衡诺工厂 | 2023-05-21 | 产线 | 25201367 |  |  | CK7 | 量产 |  |  |  | 直发料 |  |  | 韩升元 |  | 瞿国锋 |  | 2000 | 78 | 3.90% | SN重码无法绑定 | B | 1.检验12000PCS 扫描 15号7000PCS ，没有重码不良。14号 4包/ 更换二维码：5000PCS 2.剩余40005/24已更换完毕。 |  | 钟意中 | 1.存在隐患打印机中间卡顿或者死机有可能造成二次操作时重码 2.二维码未设定扫描系统，无法防止二维码重码现象 ，OQC抽检未检验到此项不良 | 1.检验12000PCS 扫描 15号7000PCS ，没有重码不良。14号 4包/ 更换二维码：5000PCS 2.剩余40005/24已更换完毕。 | 1.存在隐患打印机中间卡顿或者死机有可能造成二次操作时重码 2.二维码未设定扫描系统，无法防止二维码重码现象 ，OQC抽检未检验到此项不良 | 1.打印机电脑设定登录密码及管理者进行打印 2.耳机增加二维码扫描工序识别重码或者错码不良，杜绝不良再次发生 |  |  |  | 更新SOP，相关人员进行培训，保证按流程按要求进行作业 |  |  |  | close | 2023-06-20
|  | 泰衡诺工厂 | 2023-05-21 | IQC | 38000025 | 贴皮电池盖组件_X6711_落日金_V0_ZY_GK_N |  | X6711 | 量产 | 结构件 | 贴皮件 | 贴皮电池盖组件 | 直发料 |  |  | 兆奕 |  | 向言成 | 800 | 80 | 5 | 6.25% | 破皮1PCS，脏污4PCS | C | 供应商挑选完成，6PCS不良退货处理。 |  | 卢琪文 | 1、破皮：皮料在开料时，考虑到皮料会内缩，开料时尺寸走上限，导致LOGO在与皮料贴合时，不能完全贴合在一起，会有部分余料搭边在LOGO上，呈现出破皮不良； 2、脏污：因前期产品使用的是镭雕工序，在镭雕后未进行有效清理，直到捡包后再进行擦拭，导致镭雕脏污残留过久，擦拭不净 | 供应商挑选完成，6PCS不良退货处理。 | 1、破皮：皮料在开料时，考虑到皮料会内缩，开料时尺寸走上限，导致LOGO在与皮料贴合时，不能完全贴合在一起，会有部分余料搭边在LOGO上，呈现出破皮不良； 2、脏污：因前期产品使用的是镭雕工序，在镭雕后未进行有效清理，直到捡包后再进行擦拭，导致镭雕脏污残留过久，擦拭不净 | 1、破皮：根据实际验证后，皮料在走上限时，会出现皮料与LOGO搭边不良，后续在开料时，将严格按照图纸进行，尺寸走中限，品管在首件及巡检时，对皮料尺寸严格把关； 2、脏污：后续在一道镭雕后增加擦拭动作，把前期产生的脏污不良清洁干净后再继续转下一道工序，避免脏污在产品上停留过久，项目正在调试从镭雕工艺转冲切工艺，目前已导入验证，验证OK后可导入冲切工艺，脏污问题可从根本上解决 |  |  |  | 1. 培训检验员及品管的检验技能 2. 定期进行实物考核，考核不合格者不允许上岗检验 3.三次考核不合格者进行换岗 |  |  |  | close | 2023-06-20
|  | 泰衡诺工厂 | 2023-05-20 | IQC | 37200067 | 玻璃摄像头镜片_X6716_黑色_0.5_8W_V1_DT |  | X6716 | 量产 | 结构件 | 玻璃件 | 玻璃摄像头镜片 | 直发料 |  |  | 大唐伟业 |  | 向言成 | 2800 | 125 | 8 | 6.40% | 异色点2PCS，异色印6PCS | C | 供应商挑选完成 |  | 仉天宇 | 1、膜片在电镀时下伞作业不规范 ，磁铁一次性全部取下，产品不能有效固定，下伞取料时产品滑落、刮擦 产品叠加出现异色； 2、膜片激光切割后，覆保护膜打包时，覆膜机台的滚轴上有异物， 通过上下滚轮的压力导致异物转印在膜片上形成白印；视觉像掉漆 | 供应商挑选完成 | 1、膜片在电镀时下伞作业不规范 ，磁铁一次性全部取下，产品不能有效固定，下伞取料时产品滑落、刮擦 产品叠加出现异色； 2、膜片激光切割后，覆保护膜打包时，覆膜机台的滚轴上有异物， 通过上下滚轮的压力导致异物转印在膜片上形成白印；视觉像掉漆 | 1、针对板材镀膜后，更改下伞作业手法，磁铁取一排，产品下伞一排，按照顺序，逐排下伞，减少下伞过程中 造成的叠片擦伤； 2.1、每次覆膜前，先检查确认覆膜机滚轮是否有异物；定时清理覆膜机上的滚轮，每1H用无尘布蘸酒精擦拭滚轮一次，并点检记录，品质确认；（图一） 2.2、贴合时，每小时用无尘布蘸酒精擦拭CCD自动贴合机治具和清洁设备腔体一次并记录；（图二） 2.3、排泡贴合后，外观自检发现不良及时停机反馈； 2.4、排泡后全检，发现排泡不净，静置12H后返排：返排后外观全检，不良挑出标识隔离 |  |  |  | 管理制作不良看板，不良品打印照片与实物，张贴培训,新老员工一带一进行培训，对检验员周期培训并签到，IPQC及各领班主管对检验员进行摸底抽检，进行稽查考核，与绩校挂沟 |  |  |  | close | 2023-06-20
|  | 泰衡诺工厂 | 2023-05-20 | IQC | 37200090 | 玻璃电池盖组件_X678B_变幻金_V0_DT_GK_N |  | X678B | 量产 | 结构件 | 玻璃件 | 玻璃电池盖组件 | 直发料 |  |  | 大唐伟业 |  | 向言成 | 1700 | 125 | 4 | 3.20% | 装饰件气泡1PCS，装饰件缺口1PCS，无磨效果1PCS，背胶偏位1PCS | C | 供应商挑选完成，56PCS不良退货处理 |  | 杨圣杰 | 1、无磨砂色差：AG药水受潮，导致寿命减短，透过率下降，Ra值不稳定； 2、背胶偏位：员工贴背胶时粗心大意将背胶贴偏位，未及时发现； 3、摄像孔气泡、缺口：经确认不良为摄像孔边贴合杂质。贴合时空气中漂浮浮尘，膜片撕膜后有静电，依附在膜片上面，贴合后造成杂质 | 供应商挑选完成，56PCS不良退货处理 | 1、无磨砂色差：AG药水受潮，导致寿命减短，透过率下降，Ra值不稳定； 2、背胶偏位：员工贴背胶时粗心大意将背胶贴偏位，未及时发现； 3、摄像孔气泡、缺口：经确认不良为摄像孔边贴合杂质。贴合时空气中漂浮浮尘，膜片撕膜后有静电，依附在膜片上面，贴合后造成杂质 | 1.1、减少药水使用寿命，从4000pcs减少到2000pcs，保证参数ok； 1.2、改善药水使用存放位置，避免受潮，确保参数稳定； 2、对贴背胶员工进行培训，并要求贴完辅料后预撕自检，自检ok后再放下工序； 3、贴合工序每天整理区域5S，通过每周检测一次净化度，每两小时地面洒水一次，阻绝浮尘活动空间，提高区域洁净度 |  |  |  | 1、 针对此类问题，对检验员和OQC进行专项培训。 现场检验工作区及OQC检验桌悬挂不良看板每天目视、熟悉标准，品质主管每天稽核产线 |  |  |  | close | 2023-06-20
|  | 中央仓 | 2023-05-20 | IQC | 38101041 | 面壳组件_X669_黑色_V1_HK_N |  | X669 | 量产 | 结构件 | 注塑件 | 面壳组件 | 直发料 |  |  | 惠科 |  | 李高胜 | 21200 | 315 | 12 | 3.81% | 听筒孔处堵孔*12 | C | 处理方式：5/22厂商派人过来返工，共返工21200pcs，共挑出134pcs不良，不良模号集中塑胶模号M2-2，不良率0.63%，外箱和单体已标识区分，共享给重庆IQE先进，待跟进工厂上线结果 |  | 卢琪文 | 1.模具碰穿面合模过压偏多，碰面状态较紧（约0.03-0.04mm），长期往复开合模容易导致磨损断裂 2.3-28听筒孔修毛边时顶面有烧焊，高温影响材料寿命导致容易崩铁 D-4.2: 流出原因 1.4月28日注塑生产至下午16:00听筒孔模具断镶件导致听筒堵孔，现场及库存物料排查堵孔不良330PCS ,排查物料只针对2-2，没有排查2-1，标签贴错外箱导致其中有一箱2-2没有排查到流出至组装段 2.多胶物料排查不彻底，不良信息没有同步知会后工序注意重点关注。 | 处理方式：5/22厂商派人过来返工，共返工21200pcs，共挑出134pcs不良，不良模号集中塑胶模号M2-2，不良率0.63%，外箱和单体已标识区分，共享给重庆IQE先进，待跟进工厂上线结果 | 1.模具碰穿面合模过压偏多，碰面状态较紧（约0.03-0.04mm），长期往复开合模容易导致磨损断裂 2.3-28听筒孔修毛边时顶面有烧焊，高温影响材料寿命导致容易崩铁 D-4.2: 流出原因 1.4月28日注塑生产至下午16:00听筒孔模具断镶件导致听筒堵孔，现场及库存物料排查堵孔不良330PCS ,排查物料只针对2-2，没有排查2-1，标签贴错外箱导致其中有一箱2-2没有排查到流出至组装段 2.多胶物料排查不彻底，不良信息没有同步知会后工序注意重点关注。 | 1.碰面干涉量配模不允许超0.02mm，重新配模； 2.薄弱结构修毛边披锋时不采用烧焊，用更换镶件方案。模具4-30已修模OK。 3.对其他项目面壳进行全面排查是否孔内有批锋、多胶不良。 |  |  |  | 1.注塑发现异常需对当班物料（包装好的物料及在制物料）进行全面排查，现场不良品清查彻底， 2.7-10天模具保养时重点对孔位薄弱位重点检查，用放大镜检查模具钢材表面是否有裂痕； 3.发生异常及时将信息同步知会后工序注意重点关注 4.客诉不良打印图片给检验人员，QC培训，以免下次再发生同样问题。 |  |  |  | close | 2023-06-20
|  | 重庆工厂 | 2023-05-20 | IQC | 37300165 |  |  | X669 | 量产 |  |  |  | 中央仓调料 |  |  | 聚龙 |  | 吴夏芳 | 14988 | 315 | 7 | 2.22% | 白点*2 压痕*1 异色点*4 | B | 供应商返工挑选 |  | 甘海波 | 一、边裂： 1. 打包过程中碰伤，导致四角其中角位碰缺开裂。 二、凹点（淋涂点）： 1. 淋涂下线时杂质落尘附在表面形成淋涂颗粒，淋涂高光后形成凹点状。 2. 线体过滤效果未达标。 三、划伤： 1.保护膜贴合治具上有杂物，以至于贴合保护膜时杂物划伤电池盖表面，造成划伤。 四、印痕（转印胶水印）： 1.转印纹理胶水点胶过少，到达片材尾部出现胶水无均匀覆盖情况。 | 供应商返工挑选 | 一、边裂： 1. 打包过程中碰伤，导致四角其中角位碰缺开裂。 二、凹点（淋涂点）： 1. 淋涂下线时杂质落尘附在表面形成淋涂颗粒，淋涂高光后形成凹点状。 2. 线体过滤效果未达标。 三、划伤： 1.保护膜贴合治具上有杂物，以至于贴合保护膜时杂物划伤电池盖表面，造成划伤。 四、印痕（转印胶水印）： 1.转印纹理胶水点胶过少，到达片材尾部出现胶水无均匀覆盖情况。 | 一、边裂： 1. 打包过程中注意三伤，包装盒出现跌落情况或碰伤白盒情况，拆盒确认产品状态后重新打包。 二、凹点（淋涂点）： 1.每天更换两次滤芯(白夜班下班前各换一次) 2.下线区加装离子风机，撕膜必须按照规范的操作手法在离子风机风口下进行。 三、划伤： 1.保护膜贴合工位人员在启动贴合保护膜时，需检查治具上是否存在有杂物，并每作业十五分钟需对治具进行清理。 2.进行无尘布擦拭产品后再进行贴合A面保护膜。 四、印痕（转印胶水印）： 1.点胶量从15mm增加为20mm，尾部进行排胶调整。 2.模检首件及巡检确认点胶量情况。 |  |  |  | 1. 不良问题点制作异常履历，包装检验人员现场培训宣导； 重点不良流出率培训，全检员形成品质不良意识。 |  |  |  | close | 2023-06-20
|  | 泰衡诺工厂 | 2023-05-20 | IQC | 38100679 |  |  | X6833B | 量产 |  |  |  | 直发料 |  |  | 欣冠 |  | 汪自庆 | 1350 | 500 | 5 | 1.00% | 支架披锋 | B | 供应商返工已完成，用手去摸披锋 |  | 王又良 | 注塑时放置钢片，造成螺丝柱孔边上的 | 供应商返工已完成，用手去摸披锋 | 注塑时放置钢片，造成螺丝柱孔边上的 | 注塑模具上把螺丝柱定位柱尺寸调小 | [7 empty] | close | 2023-06-20
|  | 印尼易方/ARM | 2023-05-20 | 海外KD | 38101164 |  |  | KI7 | 量产 |  |  |  | KD |  |  | 美晨 |  | 张洋 |  | 4950 | 62 | 1.25% | 白点、划痕、白色脏污点（不可擦拭）、黑点 | C |  |  | 郭雨雨 | 1、划伤： 制程原因如下： ①丝印印刷LOGO保护油和印刷字符工序使用塑钢架中间无防护，且只能放置4片/架，周转过程中产品容易晃动叠片，造成划伤 ②FQC 已印logo使用人工覆膜机覆膜，员工在摆放产品在覆膜机时拿取容易造成玻璃碰撞，对产品有造成划伤风险。 2.2、黑点（气泡）： 制程原因： 贴膜时滚轮上有异物残留，生产时未及时清洁，导致贴后后胶片同玻璃之间未完全压合，形成气泡不良 3.3、异色： 制程原因： ①电镀后胶片覆膜运输丝印，运输过程中空气中脏污白点粘附在保护膜上，撕开保护膜时由于静电吸附问题脏污转移到胶片上，印刷后形成异色 ②电镀机台舱体异物，电镀胶片时转移到膜层内，印刷后形成异色。 |  | 1、划伤： 制程原因如下： ①丝印印刷LOGO保护油和印刷字符工序使用塑钢架中间无防护，且只能放置4片/架，周转过程中产品容易晃动叠片，造成划伤 ②FQC 已印logo使用人工覆膜机覆膜，员工在摆放产品在覆膜机时拿取容易造成玻璃碰撞，对产品有造成划伤风险。 2.2、黑点（气泡）： 制程原因： 贴膜时滚轮上有异物残留，生产时未及时清洁，导致贴后后胶片同玻璃之间未完全压合，形成气泡不良 3.3、异色： 制程原因： ①电镀后胶片覆膜运输丝印，运输过程中空气中脏污白点粘附在保护膜上，撕开保护膜时由于静电吸附问题脏污转移到胶片上，印刷后形成异色 ②电镀机台舱体异物，电镀胶片时转移到膜层内，印刷后形成异色。 | 1.划伤： ①印刷工序使用的塑钢架更换为10格塑钢架，且每片之间增加防护条，放置产品在周转过程中出现晃动叠片，降低产生划伤风险。 导入十格塑钢架内部抽检确认效果： 导入十格塑钢架，划伤从改善前5.67%下降至1.84%，降低3.83%，待持续跟进丝印后续改善效果 ②FQC使用上料机连接双面自动覆膜机对已检验后产品覆膜，减少人员操作不当造成划伤风险。 导入双面覆膜机覆膜内部抽检确认效果： 导入双面覆膜机覆膜，划伤从改善前2.17%下降至0.83%，降低1.34%， 2、气泡（黑点）： ①贴膜生产时要求员工由之前每天上班前清洁一次更改为每2时清洁一次机器滚轮及贴膜底座，并更改现场SOP文件，并对贴合后产品安排人员进行检验，发现有不良及时停机改善，防止批量不良产生。 ②贴合过程中如发现滚轮变形、破损及时要求更换，并安排现场IPQC及时对贴合产品抽检确认。 ③以上纳入纳入IPQC稽核清单，定期记性排查，白夜班开班需要自查 ②贴膜针对贴合车间洁净度进行改善，分别在每台贴合机上增加安装除湿器，减少空气中尘点，降低贴合不良。 3.异色： ①镀膜电镀后胶片由覆膜出货更改使用无尘盒，出料给到丝印印刷时周圈使用保护膜维护，放置异物粘附在胶片上。 ②镀膜在开机前要求开机员用吸尘器对机器真空室进行吸尘，并用无尘布对机器进行擦拭，确保真空室干净无异物。 |  |  |  | ①将客诉信息给到FQC所有检验人员宣导，安排组长每天上班前将限度样板给到检验员传阅后再作业。 ②安排品质专案复判对QC检验员进行区分抽检，层别漏检率偏高人员为72、163，针对此两名检验员持续跟进漏检改善效果 |  |  |  | close | 2023-06-20
|  | 泰衡诺工厂 | 2023-05-19 | IQC | 38000024 | 贴皮电池盖组件_X6716_印象绿_V1_ZY_GK_N |  | X6716 | 量产 | 结构件 | 贴皮件 | 贴皮电池盖组件 | 直发料 |  |  | 兆奕 |  | 向言成 | 1000 | 80 | 3 | 3.75% | logo划伤1PCS，装饰件划伤1PCS，异色1PCS | C | 供应商挑选 |  | 卢琪文 | 装饰件内划伤： 1.原材料在来料时，本身具有的划伤；抽检比例过低，导致不良品流入产线 2.产品在转序过程中，保护力度不够，导致在每一道工序中划伤不断增加；尤其是在丝印前及镀膜前产生大比例的划伤，因此在加工完后形成膜内划伤 装饰件表面划伤: 1.在周转过程中，产品未进行有效的保护，在不断地转序过程中，形成划伤 2.在生产过程中，员工的品质意识薄弱，操作不当，从而产生一定比例的划伤 | 供应商挑选 | 装饰件内划伤： 1.原材料在来料时，本身具有的划伤；抽检比例过低，导致不良品流入产线 2.产品在转序过程中，保护力度不够，导致在每一道工序中划伤不断增加；尤其是在丝印前及镀膜前产生大比例的划伤，因此在加工完后形成膜内划伤 装饰件表面划伤: 1.在周转过程中，产品未进行有效的保护，在不断地转序过程中，形成划伤 2.在生产过程中，员工的品质意识薄弱，操作不当，从而产生一定比例的划伤 | 装饰件内划伤： 1. 增加来料抽检比例；并对来料抽检人员进行培训考核，保证流入产线的是良品 2. 当产品在流入各段产线时，需用泡棉对其进行保护；不允许对产品进行堆叠；产品需单个放置 装饰件表面划伤 1. 在周转过程中，增加产品表面保护膜，并从原来的直接放置在包装膜上更换为放置在泡棉上，减少产品直接接触包装膜的几率，降低不良比例 对操作人员进行操作培训，轻拿轻放；且在操作过程中，佩戴手套，防止对产品产生二次划伤 |  |  |  | 1、产品在增加泡棉单个放置后，在周转时，能有效的降低划伤比例； 2、对操作人员进行培训后，更新SOP，并张贴在操作机位旁，有效的降低了二次划伤 |  |  |  | close | 2023-06-20
|  | 泰衡诺工厂 | 2023-05-19 | IQC | 38000024 | 贴皮电池盖组件_X6716_印象绿_V1_ZY_GK_N |  | X6716 | 量产 | 结构件 | 贴皮件 | 贴皮电池盖组件 | 直发料 |  |  | 兆奕 |  | 向言成 | 1000 | 80 | 6 | 7.50% | 装饰划伤5PCS，右角凸1PCS | C | 供应商挑选 |  | 卢琪文 | 装饰件内划伤： 1.原材料在来料时，本身具有的划伤；抽检比例过低，导致不良品流入产线 2.产品在转序过程中，保护力度不够，导致在每一道工序中划伤不断增加；尤其是在丝印前及镀膜前产生大比例的划伤，因此在加工完后形成膜内划伤 装饰件表面划伤: 1.在周转过程中，产品未进行有效的保护，在不断地转序过程中，形成划伤 2.在生产过程中，员工的品质意识薄弱，操作不当，从而产生一定比例的划伤 | 供应商挑选 | 装饰件内划伤： 1.原材料在来料时，本身具有的划伤；抽检比例过低，导致不良品流入产线 2.产品在转序过程中，保护力度不够，导致在每一道工序中划伤不断增加；尤其是在丝印前及镀膜前产生大比例的划伤，因此在加工完后形成膜内划伤 装饰件表面划伤: 1.在周转过程中，产品未进行有效的保护，在不断地转序过程中，形成划伤 2.在生产过程中，员工的品质意识薄弱，操作不当，从而产生一定比例的划伤 | 装饰件内划伤： 1. 增加来料抽检比例；并对来料抽检人员进行培训考核，保证流入产线的是良品 2. 当产品在流入各段产线时，需用泡棉对其进行保护；不允许对产品进行堆叠；产品需单个放置 装饰件表面划伤 1. 在周转过程中，增加产品表面保护膜，并从原来的直接放置在包装膜上更换为放置在泡棉上，减少产品直接接触包装膜的几率，降低不良比例 对操作人员进行操作培训，轻拿轻放；且在操作过程中，佩戴手套，防止对产品产生二次划伤 |  |  |  | 1、产品在增加泡棉单个放置后，在周转时，能有效的降低划伤比例； 2、对操作人员进行培训后，更新SOP，并张贴在操作机位旁，有效的降低了二次划伤 |  |  |  | close | 2023-06-20
|  | 重庆工厂 | 2023-05-19 | 产线 | 37300154 |  |  | X669 | 量产 |  |  |  | 中央仓调料 |  |  | 大唐伟业 |  | 吴夏芳 | 1000 | 1000 | 23 | 2.30% | 脏污 | C | 供应商返工挑选 |  | 仉天宇 | 1、产品在精雕时，是撕掉表面保护膜作业，生产过程中操作员放片时会碰到产品表面，精雕过程中有冷却水会流到产品表面，造成产品表面脏污。（见图一） 2、精雕后撕膜过程中，操作员会碰到产品表面，使产品表面脏污。（见图二） 3、对不良实物进行分析，视窗脏污可以擦拭掉，分析是精雕和擦片过程中接触产品使视窗脏污，在包装检验前需过擦片机将产品表面脏污擦拭干净，因为过擦片机输送速度过快，擦片机没有擦拭干净，导致脏污存在。（见图三） | 供应商返工挑选 | 1、产品在精雕时，是撕掉表面保护膜作业，生产过程中操作员放片时会碰到产品表面，精雕过程中有冷却水会流到产品表面，造成产品表面脏污。（见图一） 2、精雕后撕膜过程中，操作员会碰到产品表面，使产品表面脏污。（见图二） 3、对不良实物进行分析，视窗脏污可以擦拭掉，分析是精雕和擦片过程中接触产品使视窗脏污，在包装检验前需过擦片机将产品表面脏污擦拭干净，因为过擦片机输送速度过快，擦片机没有擦拭干净，导致脏污存在。（见图三） | 1、精雕和撕片过程中会导致产品表面脏污，从工艺上无法避免，脏污不良从擦片机工序解决。经过验证，调整擦片机速度，由现在的3800mm/min调整为3000mm/min，增加擦片时间，可以将产品表面清洁干净 。 |  |  |  | 1、调整检验员检查速度，由现在检查2000PCS/H，降低至1800PCS/H，增加检验时间，防止不良品流出。 2、修订检验作业指导书，固化叠膜检验方式，不允许取消。 |  |  |  | close | 2023-06-20
|  | 重庆工厂 | 2023-05-18 | IQC | 37300165 |  |  | X669 | 量产 |  |  |  | 中央仓调料 |  |  | 聚龙 |  | 吴夏芳 | 11000 | 315 | 9 | 2.86% | 凹印 印痕 边裂 划伤 | B | 供应商返工挑选后上线 |  | 甘海波 | 一、边裂： 1. 打包过程中碰伤，导致四角其中角位碰缺开裂。 二、凹点（淋涂点）： 1. 淋涂下线时杂质落尘附在表面形成淋涂颗粒，淋涂高光后形成凹点状。 2. 线体过滤效果未达标。 三、划伤： 1.保护膜贴合治具上有杂物，以至于贴合保护膜时杂物划伤电池盖表面，造成划伤。 四、印痕（转印胶水印）： | 供应商返工挑选后上线 | 一、边裂： 1. 打包过程中碰伤，导致四角其中角位碰缺开裂。 二、凹点（淋涂点）： 1. 淋涂下线时杂质落尘附在表面形成淋涂颗粒，淋涂高光后形成凹点状。 2. 线体过滤效果未达标。 三、划伤： 1.保护膜贴合治具上有杂物，以至于贴合保护膜时杂物划伤电池盖表面，造成划伤。 四、印痕（转印胶水印）： | 一、边裂： 1. 打包过程中注意三伤，包装盒出现跌落情况或碰伤白盒情况，拆盒确认产品状态后重新打包。 二、凹点（淋涂点）： 1.每天更换两次滤芯(白夜班下班前各换一次) 2.下线区加装离子风机，撕膜必须按照规范的操作手法在离子风机风口下进行。 三、划伤： 1.保护膜贴合工位人员在启动贴合保护膜时，需检查治具上是否存在有杂物，并每作业十五分钟需对治具进行清理。 2.进行无尘布擦拭产品后再进行贴合A面保护膜。 四、印痕（转印胶水印）： 1.点胶量从15mm增加为20mm，尾部进行排胶调整。 2.模检首件及巡检确认点胶量情况。 |  |  |  | 1. 不良问题点制作异常履历，包装检验人员现场培训宣导； 重点不良流出率培训，全检员形成品质不良意识。 |  |  |  | close | 2023-06-20
|  | 1264工厂（KD仓） | 2023-05-18 | IQC | 23401084 | 机械螺钉_M1.4*L3.5*D2.5*H0.5_黑色_打防松胶 |  | 通用 | 量产 | 结构件 | 紧固件 | 螺钉 | 直发料 |  |  | 翔建 |  | 何建波 | 1400000 | 2000 | 2000 | 100.00% | 实物与样品不符，混料（标签料号正确，1包实物2000pcs错误为自攻螺钉） | B | 供应商全检库存 |  | 夏中年 | 根本原因 包装退料人员未按要求合箱，合箱前未仔细确认实物，也未找品质确认实物是否为同一产品，造成退尾数混料 流出原因 1，仓库人员未确认出入库数量错误，23401084多数，23401182少数未及时发现，造成不良流出 2，QC未抽检到导致流出 | 供应商全检库存 | 根本原因 包装退料人员未按要求合箱，合箱前未仔细确认实物，也未找品质确认实物是否为同一产品，造成退尾数混料 流出原因 1，仓库人员未确认出入库数量错误，23401084多数，23401182少数未及时发现，造成不良流出 2，QC未抽检到导致流出 | 1. 包装人员不允许合箱，合箱需将产品交品质部合箱 2.明确仓管员对出入库数据进行核对，发生数据异常需核对清楚库存数据，并将异常记录在台账上，同时上报仓库系长批准后再进行发料 3.培训员工按作业指导书作业 |  |  |  | 1.制订尾数合批管理规定 2.修订仓库日常作业指导书 3.每日稽核员工是否严格执行合箱管理规定和作业指导书 |  |  |  | close | 2023-06-20
|  | 中央仓 | 2023-05-18 | IQC | 38101322 | 电池盖组件_A511LQ_曜夜黑_V0_ZY_GK_N |  | A511LQ | 试产PIR | 结构件 | 注塑件 | 电池盖组件 | 直发料 |  |  | 知音 |  | 李高胜 | 900 | 80 | 3 | 3.75% | 侧键未热熔好脱落*3 | C | 处理方式：SQM通知厂商返工，总共返工900pcs，挑出10pcs，不良率1.1% |  | 曹伟民 | 经分析:1.此不良为调机品,调机品没有单独区分,没有做不良标示区分,当正常良品流出. D-4.2: 流出原因 1.全检工位未能拦截,导致不良流出. 2.IPQC/OQC在抽检过程中未能发现,导致不良流出. ---赵丹/郑丽 2023.5.18 | 处理方式：SQM通知厂商返工，总共返工900pcs，挑出10pcs，不良率1.1% | 经分析:1.此不良为调机品,调机品没有单独区分,没有做不良标示区分,当正常良品流出. D-4.2: 流出原因 1.全检工位未能拦截,导致不良流出. 2.IPQC/OQC在抽检过程中未能发现,导致不良流出. ---赵丹/郑丽 2023.5.18 | 1.要求组装技术员调机后的调机品,需贴好不良标示,分开单独处理报废. ----刘祖剑2023.5.22 2.IPQC抽检同全检工位重点检验侧键热熔点,必要时用手按压. ----龙红梅/李燕禄2023.5.22 |  |  |  | 1.更新SIP不良履历表为做重点管控，同步现场全检工位悬挂，警示作业员与全检员重点检验. ---李燕禄/邱小华 2023.5.16 |  |  |  | close | 2023-06-20
|  | 朵唯工厂 | 2023-05-18 | 产线 | 19301085 | 马达_COIN_1027_L10_H_JD_带导电胶 |  | BF7 | 量产 | 机电器件 | 振动马达 | 扁平型振动马达 | 中央仓调料 |  |  | 劲抖 |  | 杨松 |  | 1075 | 5 | 0.47% | 无振动*5 | B | SQM安排厂商更换全检后物料，急料部分厂商全检后上线。 |  | 钟意中 | 发生原因： 1.检测客退马达性能，马达振动不良，拆解马达后观察转子、定子外观，发现电刷面上有黑色膏状积碳物(助焊剂). 2.复现电刷上有助焊剂马达经煲机验证不良现象与客诉不良现象类同，确认电刷上膏状物质为助焊剂粘染换向器与电刷摩擦粉沫的混合物. 3.排过程工艺及检验记录，有发现电刷上助焊剂不良，并进行返检作业，不良可检出、可拦截； 4. 经过制程排查，电刷助焊剂产生原因为： A. 刷锡作业失误---刷锡钢网未按时(30分钟)清洁底部网孔，个别钢网网孔底部锡膏堆积，印刷后焊盘上锡膏多，焊电刷吹到电刷工作面上； 流出原因： A.助焊剂为透明状，焊接员工自检+品质5K抽检外观，透明状助焊剂生产工位不易被发现不良流出； B. 马达老化工序，发现6台老化机中有一台老化机无安装Ok/NG防呆灯，马达运转时间短，电刷启动产生的电弧积碳由于阻焊剂原因停留在电刷表面造成瞬间不启动，马达老化助焊剂没有散开污染到其它电刷面上，不良流出； | SQM安排厂商更换全检后物料，急料部分厂商全检后上线。 | 发生原因： 1.检测客退马达性能，马达振动不良，拆解马达后观察转子、定子外观，发现电刷面上有黑色膏状积碳物(助焊剂). 2.复现电刷上有助焊剂马达经煲机验证不良现象与客诉不良现象类同，确认电刷上膏状物质为助焊剂粘染换向器与电刷摩擦粉沫的混合物. 3.排过程工艺及检验记录，有发现电刷上助焊剂不良，并进行返检作业，不良可检出、可拦截； 4. 经过制程排查，电刷助焊剂产生原因为： A. 刷锡作业失误---刷锡钢网未按时(30分钟)清洁底部网孔，个别钢网网孔底部锡膏堆积，印刷后焊盘上锡膏多，焊电刷吹到电刷工作面上； 流出原因： A.助焊剂为透明状，焊接员工自检+品质5K抽检外观，透明状助焊剂生产工位不易被发现不良流出； B. 马达老化工序，发现6台老化机中有一台老化机无安装Ok/NG防呆灯，马达运转时间短，电刷启动产生的电弧积碳由于阻焊剂原因停留在电刷表面造成瞬间不启动，马达老化助焊剂没有散开污染到其它电刷面上，不良流出； | 1.不良宣导培训：制作《客诉信息宣传》对全员宣导培训，降低不良流出； 2.重新调整焊接设备风力档位到中间值(2档)，固化工艺； 3. 对没有控制面板(不能设密码)的设备加装防调机装置(防护罩)；杜绝因操作过程中触碰到风力档位； 4. 优化作业标准，钢网清洁每10分钟清一次(闹钟定时)； 5. 电刷焊接后增加工位全检电刷外观，防止不良流出； 6. 马达启动电压由2.0V，更改为1.6V，降低电压，加严马达轻微毛波形管理---已调整并在执行中； 7. 及时改良无性能防呆灯的老化机，安装马达性能OK/NG识别灯，进行防呆管理，杜绝未老化马达流出； 8. 针对0413客户马达优化使用安装马达性能OK/NG识别灯的老化机； | [7 empty] | close | 2023-06-20
|  | 重庆工厂 | 2023-05-17 | 产线 | 12110473 |  |  | X6515 | 量产 |  |  |  | 中央仓调料 |  |  | 海弘 |  | 吴夏芳 | 69 | 69 | 69 | 100.00% | 标签上软件版本错误，实物与标签软件不一致，导致功耗测试不过 | B | 错误软件机头升级成正确软件，库存物料开箱排查软件 |  | 朱艳艳 | 经排查确认为切换订单操作时将新软件主板切到旧软件订单，未找项目维最新软件导致异常产生 | 错误软件机头升级成正确软件，库存物料开箱排查软件 | 经排查确认为切换订单操作时将新软件主板切到旧软件订单，未找项目维最新软件导致异常产生 | 1.制定切换工单作业指导书，规范作业流程； 2.更新切换订单记录表，将软件、出货市场纳入记录表内 |  |  |  | 5/18已拉通传音MES组评估实现系统防呆，跟进中。SMT工厂将持续跟进改善措施落地情况。 |  |  |  | close | 2023-06-20
|  | 重庆工厂 | 2023-05-17 | IQC | 38101013 |  |  | X669 | 量产 |  |  |  | 中央仓调料 |  |  | 广正 |  | 付先进 | 4000 | 200 | 5 | 2.50% | Logo偏位*1pcs，异色点擦拭不掉*2pcs，装饰件划伤掉漆*1pcs，缺口*1pcs | C | 安排驻厂返工 |  | 甘海波 | 全检组长和品质组长没有对新进全检人员培训到位，全检员对产品标准和限度样品标准欠缺 | 安排驻厂返工 | 全检组长和品质组长没有对新进全检人员培训到位，全检员对产品标准和限度样品标准欠缺 | 1.生产全检现场品质安排人员对新进人员进行培训和陷进考核测试；�2.品质组长安排QC人员每小时进行巡检和抽查；3.更新SOP缺胶不良外观全检，不良品/调机品使用红色吸塑盒区分摆放 ；4.对现场品质人员进行培训《异常追溯流程程序》 |  |  |  | 对所有全检员和包装员进行培训和宣导 |  |  |  | close | 2023-06-20
|  | 泰衡诺工厂 | 2023-05-17 | 产线 | 38100726 |  |  | ck6 | 量产 |  |  |  | 直发料 |  |  | 欣冠 |  | 汪自庆 |  | 16 | 1 | 6.25% | 中框边沿异色*1 | C | 供应商全检 |  | 王又良 | 中漆自动喷涂环绕线体：柱子有歪斜损坏，直线流动时不干涉，环绕线体转盘处流动时，产品旋转过程中两挂产品对角会触碰干涉，造成镀层及色漆层打伤。 | 供应商全检 | 中漆自动喷涂环绕线体：柱子有歪斜损坏，直线流动时不干涉，环绕线体转盘处流动时，产品旋转过程中两挂产品对角会触碰干涉，造成镀层及色漆层打伤。 | 1、 自动喷涂环绕线体，每15天保养/次，专人维修保养线体、烤箱、链条、转盘、柱子、保养完成后， 2、 开线验证派专人100%全检柱子垂直程度，歪斜用美纹胶纸标出，拆卸维修，无法维修贴标不上产品，改善产品对角打伤问题。 | [7 empty] | close | 2023-06-20
|  | 中央仓 | 2023-05-17 | IQC | 37300151 | 复合板电池盖组件_X6835_幻黑_V1_ZYU_GK_N |  | X6835 | 量产 | 结构件 | 复合板材 | 复合板电池盖组件 | 直发料 |  |  | 震宇 |  | 李高胜 | 4000 | 200 | 5 | 2.50% | 异色*1 凹印*4 | C | 供应商返工挑选 |  | 卢琪文 | 凹印： 1.清洗枪管枪位过高，板材淋涂后清洗水未能完全挥发干净导致二次滴落在淋涂面形成。 2.产线线速过快，清洗溶剂挥发时间不够。 3.清洗溶剂强度不够，产品保护膜残胶未能完全溶解，经淋涂后形成凹印现象。 异色点：半透车间落尘，印刷前后防护除尘作业不到位，导致尘点不良； | 供应商返工挑选 | 凹印： 1.清洗枪管枪位过高，板材淋涂后清洗水未能完全挥发干净导致二次滴落在淋涂面形成。 2.产线线速过快，清洗溶剂挥发时间不够。 3.清洗溶剂强度不够，产品保护膜残胶未能完全溶解，经淋涂后形成凹印现象。 异色点：半透车间落尘，印刷前后防护除尘作业不到位，导致尘点不良； | 凹印：1.1/2号枪管高度不变，3号枪管调低至产品CNC裁切线清洗； 2.线速由原来5m/min调整至4.5m/min； 3.清洗溶剂添加20%强溶剂，用以加强清洗溶剂溶解能力。 异色点：①板材印刷前使用静电除尘，撕膜后需对板材除尘后再进行印刷；②流水拉线裸露外部面积太大，印刷后空气落尘不良较多，将裸露外部拉线进行加装防尘装置，减少空气落尘不良； 1、对新今人员进行技能培训，实行GRR考核制度，两次考核不达标者调离检验岗位； 2、所有检验人员及QC进行培训传音检验标准，并将考核成绩纳入绩效制度，每周针对不良项培训不少于2H； 3、全检固定专人检验X6835项目，更能熟悉掌握检验标准，避免不良流出； |  |  |  | 1. 不良样品悬挂生产现场及检包现场并进行培训，减少不良产出及再次流出； 每天早会宣导客诉不良状况，减少不良再次发生 |  |  |  | close | 2023-06-20
|  | 中央仓 | 2023-05-17 | IQC | 38100627 |  |  | BF7 | 量产 |  |  |  | 直发料 |  |  | 广正 |  | 李高胜 | 2750 | 125 | 4 | 3.20% | 天线爬墙*1 磕伤*1 凹印*1 泡棉夹异物*1 | C | 供应商返工挑选 |  | 甘海波 | 三伤 过程分析：1.人员作业过程排查：a.作业员在拿取产品检验时有两个叠在一起导致产品三伤（主因NG）；2.机台/治具过程排查：a.试产时机台上线没有做三伤软防护导致产品三伤（主因NG）；b.试产时夹治具没有做三伤软防 护导致产品三伤（主因NG）；天线爬墙：a.人员在贴合时未对准线位，导致出现偏位现象（主因NG）泡棉夹异物a.经不良实物分析为水口位漏加工，贴合泡棉时未发现，导致出现底部出现异物（主因NG）1、现场全检人员在检验时未发现，导致不良流出 | 供应商返工挑选 | 三伤 过程分析：1.人员作业过程排查：a.作业员在拿取产品检验时有两个叠在一起导致产品三伤（主因NG）；2.机台/治具过程排查：a.试产时机台上线没有做三伤软防护导致产品三伤（主因NG）；b.试产时夹治具没有做三伤软防 护导致产品三伤（主因NG）；天线爬墙：a.人员在贴合时未对准线位，导致出现偏位现象（主因NG）泡棉夹异物a.经不良实物分析为水口位漏加工，贴合泡棉时未发现，导致出现底部出现异物（主因NG）1、现场全检人员在检验时未发现，导致不良流出 | 1.作业人员在拿取产品检验时，不可两个叠在一起，产品下方不可有其它物品，避免产品有碰到现象不可堆叠；见图1 2.定3名专职全检员进行静态全检（何艳艳/孙莉莉/王鑫）； 3.机台/治具贴植绒布进行防护，每保压完产品需清理治具内的异物。 4.人员贴合后对准线位进行贴合，定人定岗作业； |  |  |  | 1 冲切水口治具设计标准化 2 冲切水口刀具使用寿命管理，列入治具点检项 3 制作不良履历不良看板，SOP增加水口全检工序 |  |  |  | close | 2023-06-20
|  | 中央仓 | 2023-05-17 | IQC | 37600070 |  |  | KI5K | 量产 |  |  |  | 直发料 |  |  | 环力 |  | 李高胜 | 12000 | 315 | 7 | 2.22% | 划伤*7 | C | 供应商返工挑选 |  | 王又良 | 4.1<划伤产生原因>：套胶圈的振动盘涂层老化，掉漆（露铁），高光产品门板振动过程中划到振动盘掉漆处，导致门板划伤产生.请见<图1> D-4.2: 流出原因 4.2.1 内部未长期对全检员做GRR考核，导致外观不良流出. | 供应商返工挑选 | 4.1<划伤产生原因>：套胶圈的振动盘涂层老化，掉漆（露铁），高光产品门板振动过程中划到振动盘掉漆处，导致门板划伤产生.请见<图1> D-4.2: 流出原因 4.2.1 内部未长期对全检员做GRR考核，导致外观不良流出. | <划伤改善对策>：已走钉钉申请，将振动盘的油漆，外发改喷：铁氟龙涂料，（铁氟龙涂料比油漆的耐磨性、绝缘性、摩擦性都要好的高性能涂料），预防高光产品门板划伤再发.请见<图2> 责任人： 生产/宋相记、工程/顿辉 完成日期：2023/5/22日 |  |  |  | 7.1 将外观不良做样品册，每周一次对全检线做GRR考核，列入绩效考核内；同步班组长每日早晚会，重复性向宣导产品检验要求及外观标准，预防外观不良异常流出.请见<图4/图5> 7.2 振动盘待喷铁氟龙涂料，验证结果OK，所有的振动盘全部导入喷铁氟龙涂料，预防门板划伤再发，预计5月22日完成. 责任人： 品质/文科、藏珍珍、 生产/宋相记、工程/顿辉 完成日期：2023/5/22日 |  |  |  | close | 2023-06-20
|  | 朵唯工厂 | 2023-05-17 | IQC | 25201289 | 耳机_3.5MM_EW_31D_白色_WWD |  | 通用 | 量产 | 电声器件 | 耳机 | 有线耳机 | 中央仓调料 |  |  | 伟旺达 |  | 杨松 | 52500 | 500 | 18 | 3.60% | 脏污*18 | C | SQM安排厂商全检。5.19日已完成 |  | 钟意中 | 发生原因：1、根据不良品标签对生产日期进行追溯调查：1.外箱标签为5月8日生产，生产单位为东莞，共计2100pcs。见下图示一 2、调查当天生产情况，由于当天生产车间安装环评排气管道，导致车间灰尘脏污掉落在生产拉线产品上，造成脏污发生。 流出原因：1、由于在安装时车间已完成生产并已对包装好两箱剩余待装袋称重状态放置在台面未做防护，管道安装在午休时进行，下午上班时包装工序不了解有进行安装管道，直接装袋打包，未进行复检造成不良流出。 | SQM安排厂商全检。5.19日已完成 | 发生原因：1、根据不良品标签对生产日期进行追溯调查：1.外箱标签为5月8日生产，生产单位为东莞，共计2100pcs。见下图示一 2、调查当天生产情况，由于当天生产车间安装环评排气管道，导致车间灰尘脏污掉落在生产拉线产品上，造成脏污发生。 流出原因：1、由于在安装时车间已完成生产并已对包装好两箱剩余待装袋称重状态放置在台面未做防护，管道安装在午休时进行，下午上班时包装工序不了解有进行安装管道，直接装袋打包，未进行复检造成不良流出。 | 1、在车间有进行工程施工时，生产主管必须进行宣导要求对产品进行防护，并要求生产拉长进行检查。 2、QA在进行抽检车间生产产品时，要求必须待装箱后进行抽检，不可在未装袋前进行检验确认。 3.产品防护要求生产线所有线材周转架必须有PE布进行遮盖，下班前必须执行并有IPQC进行监督管理。 |  |  |  | 1、水平展开至其它类似机型，均按此改善对策执行生产及检验； 2、制作不良警示图，悬挂在对应责任岗位，以便后续生产及检验时参照及警示。 |  |  |  | close | 2023-06-20
|  | 泰衡诺工厂 | 2023-05-16 | IQC | 37200051 | 玻璃摄像头镜片_X6833B_黑色_0.5_RF_V0_XG |  | X6833B | 量产 | 结构件 | 玻璃件 | 玻璃摄像头镜片 | 直发料 |  |  | 欣冠 |  | 汪自庆 | 14400 | 315 | 8 | 2.54% | 划伤*6，蹦边*1，划伤*1 | C | 供应商返工已完成 |  | 王又良 | 作业周转过程中碰伤，周转放在平面上 | 供应商返工已完成 | 作业周转过程中碰伤，周转放在平面上 | 在平面上增加弱粘性，在周转过程中防止镜片滑动造成碰刮伤 |  |  |  | / |  |  |  | close | 2023-06-20
|  | 1264工厂（KD仓） | 2023-05-16 | IQC | 38100720 |  |  | CK7n | 量产 |  |  |  | 直发料 |  |  | 欣冠 |  | 何建波 | 7200 | 315 | 4 | 1.27% | CK7n支架漏泡棉4pcs | B | 供应商挑选 |  | 王又良 | 根本原因 1，现场排查此小固定支架是手工贴合泡棉的，小件支架方向没统一摆放导致作业员有误判漏贴 流出原因 1，全检作业员漏检导致流出。 2，QC未抽检到导致流出 | 供应商挑选 | 根本原因 1，现场排查此小固定支架是手工贴合泡棉的，小件支架方向没统一摆放导致作业员有误判漏贴 流出原因 1，全检作业员漏检导致流出。 2，QC未抽检到导致流出 | 1， 及时排查处理各段库存，并标识好。 2， 提供不良实物培训后挂在现场宣导，后面生产时管控。 3， 培训作业员固定方向贴合辅料，贴合辅料产品与未贴合辅料产品方向区分放置并自检。 4， IPQC&OQC重点跟进此异常 |  |  |  | 1， 规范培训现场作业员贴合辅料要求（更新SOP） 2， 每2周进行一次培训考核全检人员，提升其检出能力；不符合人员调岗处理。 3， IPQC点检客诉问题点，做陷井测试，确保员工检出率。 3，班早会宣导客诉问题点, 异常回复对策落实责任人跟进 |  |  |  | close | 2023-06-20
|  | 1264工厂（KD仓） | 2023-05-16 | IQC | 23308067 | 护膜_X6710_两层 |  | X6710 | 量产 | 结构件 | 模切件 | 护膜 | 直发料 |  |  | 易涟 |  | 何建波 | 40000 | 800 | 100 | 12.50% | 尾数箱短装100pcs | B | 供应商挑选 |  | 夏中年 | 根本原因 前期导入的扫码装箱对比系统，由于客户端即5月开始直接从客户端系统进行打印外箱标识，标识条码内容与开发软件时的设定不匹配，暂时无法通过系统防呆扫码装箱。 流出原因 此批短装物料经内部调查，该物料为KD物料，5月13日包装人员装箱后由OQC将尾数所有物料取出放置台面进行全检，检验一包放入箱内一包，全检过程中因工作原因，领导找OQC进行谈话，期间包装人员误以为检验后装入箱中的尾数已通过检验，便未进行重新点数直接将尾数进行了封箱，导致尾数短装 | 供应商挑选 | 根本原因 前期导入的扫码装箱对比系统，由于客户端即5月开始直接从客户端系统进行打印外箱标识，标识条码内容与开发软件时的设定不匹配，暂时无法通过系统防呆扫码装箱。 流出原因 此批短装物料经内部调查，该物料为KD物料，5月13日包装人员装箱后由OQC将尾数所有物料取出放置台面进行全检，检验一包放入箱内一包，全检过程中因工作原因，领导找OQC进行谈话，期间包装人员误以为检验后装入箱中的尾数已通过检验，便未进行重新点数直接将尾数进行了封箱，导致尾数短装 | 1、持续跟进对比系统开发进度，并依据最新内外标识条码格式同步开发手持便捷式扫码对比软件，其要求使用对比软件，先将外箱标的条码扫入系统，再逐个对内标进行扫描对比，最终达到效果： 1-1、单箱数量总数与外箱标识一致； 1-2、料号与外箱标识一致，进行对比 2、调整OQC出货检验规范，由原来OQC出货检验时需对外观、内容、结构、尺寸、包装等进行抽检，现调为只需检验实物与图纸的一致性、标识及数量，将OQC的重心划分至实物、标识、包装、尾数数量上； 因检验入库的物料部分为卷装或保护膜，OQC再次拆包检验存在二次污染及其他问题 3、调整包装作业规范，由原来包装人员封箱，调整为OQC对每箱物料进行确认后进行封箱，确认最后关卡设定由OQC把控 |  |  |  | 1、调整检验内容，OQC将重心偏向错料、短装的重点项上； 2、由OQC最后进行封箱，有效的监控漏检的风险 3、将不良编制成不良履历，悬挂车间，达到客诉共享效果 |  |  |  | close | 2023-06-20
|  | 中央仓 | 2023-05-16 | IQC | 17001315 | 显示屏_5.0FW_TN_HSD_ST7701S_COE_V2.0 |  | L5006 | 量产 | 屏幕 | 显示屏模组 | 显示屏 | 直发料 |  |  | 中光电 |  | 李高胜 | 1135 | 80 | 3 | 3.75% | 毛丝*2 亮点*1 | C | 供应商挑选 |  | 彭峰 | 拆解不良现象跟随BL，不良位置擦拭不干净，显微镜放为确认BL反射膜划伤； 拆解LCM点亮现象跟随BL，对应位置显示白点；逐层拆解BL膜材/上增光/下增光/扩散膜未见异物， 发现导光板和反射之间存在异物； 白点不良在显微镜下观察分析确认白点为导光板粉尘异物。 漏检原因 返修后测试人员检测时疏忽误判流出 导光板披锋碎屑未清理干净，组装测试不可见，经周转震动按压后顶伤导致显示白点 | 供应商挑选 | 拆解不良现象跟随BL，不良位置擦拭不干净，显微镜放为确认BL反射膜划伤； 拆解LCM点亮现象跟随BL，对应位置显示白点；逐层拆解BL膜材/上增光/下增光/扩散膜未见异物， 发现导光板和反射之间存在异物； 白点不良在显微镜下观察分析确认白点为导光板粉尘异物。 漏检原因 返修后测试人员检测时疏忽误判流出 导光板披锋碎屑未清理干净，组装测试不可见，经周转震动按压后顶伤导致显示白点 | 导光板异物管控对策-切割工位增加静电消除棒： 改善前：注塑导光板切割工位无静电消除棒。 改善后： 注塑导光板切割工位增加静电消除棒，避免切割产生的异物吸附至导光板上。 责任人：李福根 日期：2023.5.17 背光电测预防措施：要求真空测试做100%检验拦截，更有效拦截预防背光白点漏检出货。 责任人：李福根 日期：2023.5.18 1、测试岗位人员挑出不良后集中放置 线上带有不良放置标识区，助拉每2H复判清理； 2、测试挑出产品全部按不良代码标识并在经过复判后由复判人员签字才可返修处理 责任人：郑运妙 日期：2023.05.18 |  |  |  | 导光板异物管控对策-切割工位增加静电消除棒： 改善前：注塑导光板切割工位无静电消除棒。 改善后： 注塑导光板切割工位增加静电消除棒，避免切割产生的异物吸附至导光板上。 责任人：李福根 日期：2023.5.17 背光电测预防措施：要求真空测试做100%检验拦截，更有效拦截预防背光白点漏检出货。 责任人：李福根 日期：2023.5.18 1、测试岗位人员挑出不良后集中放置 线上带有不良放置标识区，助拉每2H复判清理； 2、测试挑出产品全部按不良代码标识并在经过复判后由复判人员签字才可返修处理 责任人：郑运妙 日期：2023.05.18 |  |  |  | close | 2023-06-20
|  | 泰衡诺工厂 | 2023-05-16 | 产线 | 17401815 | Incell_6.82_HD+_H_BOE_a-Si_黑色 |  | LH6 | 试产PIR | 屏幕 | 全贴合组件 | Incell | 直发料 |  |  | 京东方 |  | 瞿国锋 |  | 869 | 11 | 1.27% | 前摄孔漏光，超出限度样 | B | 三合一返工1200，13pcs不良，单体3900返工不良25 |  | 汪琼 | 1.气压低，二道胶胶量少导致漏光 2.针头堵塞，接口处漏光 | 三合一返工1200，13pcs不良，单体3900返工不良25 | 1.气压低，二道胶胶量少导致漏光 2.针头堵塞，接口处漏光 | 1.增大气压（65Kpa→70kpa），优化点胶参数，增大出胶量 2.设备添加使用出胶检测功能，点胶前监控出胶量 3. 加严监控，人员抽检2片/台/2h收严为1片/台/1h 4.人员识别问题能力和执行力加强培训 ,由1/Shift教育增加3/Shift，增加人员重视度 ,制定产能上限1700，超产人员停岗盲测 5.炸弹测试，准确定位人员检查水准 问题人员停岗教育&考核通过才可重新上岗 |  |  |  | 1.导入全自动设备，手动擦针头→自动擦针头 2.建立传音项目人员资源池 ,设备自动拦截&限度样本签订 ,邀请MT检讨设备自动感应报警 邀请客户拓宽限度样本 |  |  |  | close | 2023-06-20
|  | 泰衡诺工厂 | 2023-05-16 | IQC | 19001233 | 铁氧体_NFC_CK8n_0.18_V1 |  | CK8 | 量产 | 结构件 | 天线 | 铁氧体天线 | 直发料 |  |  | 海通 |  | 廖诗龙 | 3000 | 125 | 10 | 8.00% | NFC分层*10 | B | 供应商返工挑选 |  | 占忠卫 | 发生原因： 经排查确认新员工作业治具贴合过程手工按压未按压到位，导致FPC与铁氧体结合处有分层现象。 流出原因: 1、全检员检查侧面时有2-3个产品同时叠加检查的情况，分层产品夹在中间不易识别，导致未能及时检出不良； 2、异常比例较低，OQC依据《GB/T 2828.1-2012计数抽样检验程序》正常检验一次抽样方案实施抽样，未抽到不良导致流出。 | 供应商返工挑选 | 发生原因： 经排查确认新员工作业治具贴合过程手工按压未按压到位，导致FPC与铁氧体结合处有分层现象。 流出原因: 1、全检员检查侧面时有2-3个产品同时叠加检查的情况，分层产品夹在中间不易识别，导致未能及时检出不良； 2、异常比例较低，OQC依据《GB/T 2828.1-2012计数抽样检验程序》正常检验一次抽样方案实施抽样，未抽到不良导致流出。 | 1、现场培训新员工作业，贴合后务必严格按SOP作业进行手工按压，避免分层现象发生； ---杨章茂 完成日期：2023/5/21 2、此项目评估增加过流水线滚轮100%压合NFC，将压合作业规范化。 ---谢进 完成日期：2023/5/24 1、全检员必须单个产品逐一检查，禁止多个产品叠加检验，并需要针对侧面是否有分层现象进行逐一确认； ---罗小华 完成日期：2023/5/20 2、针对此项目物料检验，OQC由“正常检验”一次抽样方案实施抽样改为“加严检验”一次抽样方案实施抽样，增加检查样本量以拦截不良。 ---杨章茂 完成日期：2023/5/20 3、将检查侧面是否分层的注意事项“只可单个产品进行，不可多个产品重叠检验”写入SOP，长期指导员工作业； ---谢进 完成日期：2023/5/21 4、将“该物料依据《GB/T 2828.1-2012计数抽样检验程序》，一般检验II级水平，加严检验一次抽样方案实施抽样”写入SIP，指导检验人员长期执行。 ---杨章茂 完成日期：2023/5/22 |  |  |  | 更新SOP：步骤五：增加 “只可单个产品进行，不可多个产品重叠检验” 更新SIP增加客诉分层图片及加严检验要求 |  |  |  | close | 2023-06-20
|  | 泰衡诺工厂 | 2023-05-16 | IQC | 37500131 |  |  | AD11 | 试产PR2 |  |  |  | 直发料 |  |  | 伯恩 |  | 廖诗龙 | 340 | 50 | 4 | 8.00% | 装饰件裂纹*4 | B | 供应商返工挑选 |  | 张焱 | 初步分析为模印导致 | 供应商返工挑选 | 初步分析为模印导致 | 供方PR02/2阶段修模改善； |  |  |  | 1.制作不良履历给到现场，便于现场全检人员比对，起预警作用； |  |  |  | close | 2023-06-20
|  | 重庆工厂 | 2023-05-15 | IQC | 38101041 | 面壳组件_X669_黑色_V1_HK_N |  | X669 | 量产 | 结构件 | 注塑件 | 面壳组件 | 中央仓调料 |  |  | 惠科 |  | 付先进 | 25379 | 315 | 8 | 2.54% | 面壳三伤不良 | C | 安排驻厂返工 |  | 卢琪文 | 根本原因/失效分析 1.产品在装配制程中工位异常，下拉产品堆积，导致产品之间对接、重叠、碰撞划伤、碰伤、磕伤； 2.产品在检验工序有多个产品重叠检验现象，导致产品背面五金件接触到下面一个产品外观面划伤、碰伤产品。 流出原因 1.不良产生在拉线堆积时碰划伤，不良具有集中性导致不良，QC在抽样时发现概率低，导致不良抽检未发现流出。 | 安排驻厂返工 | 根本原因/失效分析 1.产品在装配制程中工位异常，下拉产品堆积，导致产品之间对接、重叠、碰撞划伤、碰伤、磕伤； 2.产品在检验工序有多个产品重叠检验现象，导致产品背面五金件接触到下面一个产品外观面划伤、碰伤产品。 流出原因 1.不良产生在拉线堆积时碰划伤，不良具有集中性导致不良，QC在抽样时发现概率低，导致不良抽检未发现流出。 | 1.对装配所有拉线、技术员、领班进行要求，组装过程中工序出现异常，需要调试改善时；下拉产品使用泡棉盒子单个摆放，防堆积、划伤，异常改善好后，从新全检外观再流入下工序。 2.对所有检验工序QOC、IPQC、QA培训检验，面壳类检验一次只能拿一个产品进行检验，标准延伸到客户SI及工厂端IQC，面壳素材带五金工艺容易划伤。 3.IPQC抽检频率加严，由现有每箱比例性抽检调整为100%开箱检验并每箱分上、中、下层分散抽检，规避零星不良流出。 |  |  |  | 1.制作客诉不良履历图片发放到组装品质现场培训警示，在后续生产过程及检验管控中，重点检验客诉不良问题。 2.针对客诉问题定期召集生产部门进行分析检讨改善。 |  |  |  | close | 2023-06-20
|  | 迪明通工厂 | 2023-05-15 | IQC | 21002760 | 面壳组件_A511L_黑色_PC+20%GF |  | A511L | 量产 | 结构件 | 注塑件 | 面壳组件 | 直发料 |  |  | 知音 |  | 甄晓宁 | 1000 | 80 | 4 | 5.00% | 泡棉起翘 | C | 返工已完成 |  | 杨圣杰 | 喇叭前前音腔泡棉贴合喇叭音腔密封泡棉内侧，作业排废喇叭音腔密封泡棉蓝膜2次带起，排废工序在压合工序后方，存在2次拉起风险 | 返工已完成 | 喇叭前前音腔泡棉贴合喇叭音腔密封泡棉内侧，作业排废喇叭音腔密封泡棉蓝膜2次带起，排废工序在压合工序后方，存在2次拉起风险 | 1. 识别工序风险点，现场检讨临时调整工序 由：贴喇叭音腔密封泡棉--冷/压合-排废 改善为：贴喇叭音腔密封泡棉---排废-冷/压合-白夜两班验证收集异常问题点，跟踪良率效果. 制作临时SOP，培训员工作业手法规避风险2次发生，制作不良看板，IPQC/OQC巡检抽检警示 |  |  |  | 1.更新面壳SOP，调整作业工序。责任人罗玉帆2023.5.17 2.更新组装品质过程控制要求，新增巡拉要求及自检互检规范 责任人：王志先2023.5.17 3.建立量产项目评审问题点跟踪表，建立生产问题履历台账优化产品工艺 责任人：钟科/魏武谋2023.5.18 4.更新SIP新增客诉履历，各工序下发管控，同步现场全检工位悬挂，警示作业员与全检员重点检验 |  |  |  | close | 2023-06-20
|  | 泰衡诺工厂 | 2023-05-15 | IQC | 38200274 |  |  | AD8 | 量产 |  |  |  | 直发料 |  |  | 绍永福 |  | 瞿国锋 | 2000 | 125 | 6 | 4.80% | 开胶 | C | 返工完毕 |  | 夏中年 | 1.配件盒结构内盒粘贴“纸托” 粘驳口只能手工作业； 2.员工在作业手法及力度存在差异导致部份未完全粘固 3.OQC抽检时未抽到开胶，导致流出 | 返工完毕 | 1.配件盒结构内盒粘贴“纸托” 粘驳口只能手工作业； 2.员工在作业手法及力度存在差异导致部份未完全粘固 3.OQC抽检时未抽到开胶，导致流出 | 1、后续手工埋口后，再增加一项刮边动作，确保每个产品粘盒位再次承压，防止开胶。 2、装箱方式：将粘口位朝下，利用盒子自重防止反弹 |  |  |  | 1、本次异常已对责任部培训作业方法及装箱方式，防止再发生； 2、品质部QC现场监督，并按AQL标准：CRJ :0 、MAJ : 0.65 MIN : 1.5 抽检，防止流出。 |  |  |  | close | 2023-06-20
|  | 泰衡诺工厂 | 2023-05-15 | IQC | 37300190 |  |  | X6739 | 试产PIR |  |  |  | 直发料 |  |  | 锦瑞 |  | 向言成 | 1050 | 80 | 2 | 2.50% | 闪光罩划伤2PCS | B | 供应商挑选 |  | 李和忠 | 1、灯罩为注塑外观件，表面高光效果易产生划伤、缺口不良； 2、排查板材组装及供应商制程检验问题，梳理检验流程，在产品表面增加保护膜防护； 灯罩水印： 模内注塑产品，模具排气不顺畅，导致透明区困气形成水印不良； 3、压痕：转印纹理模表面粘有异物，在转印纹理时造成板材纹理面压印不良 | 供应商挑选 | 1、灯罩为注塑外观件，表面高光效果易产生划伤、缺口不良； 2、排查板材组装及供应商制程检验问题，梳理检验流程，在产品表面增加保护膜防护； 灯罩水印： 模内注塑产品，模具排气不顺畅，导致透明区困气形成水印不良； 3、压痕：转印纹理模表面粘有异物，在转印纹理时造成板材纹理面压印不良 | 1、通知供应商改善过程检验流程，按客户标准检出，同时增加保护包装防止灯罩表面划伤； 2、IQC来料检验，由原AQL抽检加严为AQL0.25检验； 3、锦瑞内部梳理各工序组装流程，规范与灯罩组装接触面的作业方式并要求组装人员自检，杜绝组装过程造成划伤不良； 灯罩水印： 1、调整生产注塑参数，同步检修模具改善排气问题，防止水印产生； 2、注塑件外观不良，制作不良履历及图片进行培训； 压痕：物料在转印开机前点检周边设备5S并擦拭干净，避免异物等杂质掉落在纹理模上，造成板材转印后压伤形成压印及鼓包不良 |  |  |  | 1、固定X6739项目专案外观检验人员，用三波灯转动产品不同角度进行检验； 2、每日由PQC进行点检，如生产单位私自更换人员检验，将对工序责任人进行追责； 3、制作不良品质警示图，悬挂于现场每日当班早晚会进行宣导； 4、定期对检验员进行GRR考核，连续3次不合格者调换岗位，考核合格者方可上岗 |  |  |  | close | 2023-06-20
|  | 泰衡诺工厂 | 2023-05-15 | IQC | 38000010 |  |  | CK8n | 量产 |  |  |  | 直发料 |  |  | 兆奕 |  | 向言成 | 3500 | 200 | 5 | 2.50% | 丝印字符天残缺2PCS、碰伤1PCS、切边余料1PCS、背胶偏位1PCS | C | 供应商挑选 |  | 卢琪文 | 1. 丝印字符天缺---供应商来料不良，来料检验人员未发现，未及时反馈供应商及车间 2. 碰伤---产品在运输过程中，经过颠簸等外界影响，导致产品被碰伤 3. 切边余料---油墨使用时循环时间过长，油墨里面存在杂质，导致在油边过程中，产生气泡，在烘烤后形成鼓包 4. 背胶偏位---定位过程中，操作人员操作失误，导致定位孔偏位 检验人员在检验过程中存在漏失，导致不良品流入客户端 | 供应商挑选 | 1. 丝印字符天缺---供应商来料不良，来料检验人员未发现，未及时反馈供应商及车间 2. 碰伤---产品在运输过程中，经过颠簸等外界影响，导致产品被碰伤 3. 切边余料---油墨使用时循环时间过长，油墨里面存在杂质，导致在油边过程中，产生气泡，在烘烤后形成鼓包 4. 背胶偏位---定位过程中，操作人员操作失误，导致定位孔偏位 检验人员在检验过程中存在漏失，导致不良品流入客户端 | 1. 增加来料抽检比例，反馈供应商；供应商对此不良提出改善报告，杜绝此类不良的发生，检包位置增加二检，陶瓷件/辅料贴合后增加检验 2. 反馈物流公司，包装出货物料运输过程装蛇皮袋，送货时拆开，跟进反馈信息 3. 更新油边操作SOP，制定油墨更换记录表，避免油墨一直重复使用，造成产品边缘余料不良 （油墨更换时间：4小时/次） 4.捡包增加全检工位，所有在入检OQC的产品必须全检后才能送达OQC处，OQC抽检按0收1退执行 |  |  |  | 对检验员进行二次培训后，OQC再次进行抽检出货，未出现严重漏失 |  |  |  | close | 2023-06-20
|  | 印度TUM1 | 2023-05-15 | 海外KD | 12203869 |  |  | X669C | 量产 |  |  |  | KD |  |  | THN |  | 张洋 |  | 600 | 200 | 33.33% | 短装200 | B | 补货 |  | 杨如意 | 1.查询监控视频D01/02线体装箱区域都为监控盲区（点胶打印的原始数据标签已丢失）无法确认实际的装箱数量 2.仓库发到产线，产线直接贴标出货的，未进行开箱点数与打称操作 | 补货 | 1.查询监控视频D01/02线体装箱区域都为监控盲区（点胶打印的原始数据标签已丢失）无法确认实际的装箱数量 2.仓库发到产线，产线直接贴标出货的，未进行开箱点数与打称操作 | 1、点胶段称重后外箱标上手动记录称重重量。---魏志华5/19 2、封箱前对每箱数量再次核对并立即打印箱标粘贴。---魏志华5/17 3、评估推动在装箱岗位增加网络摄像头。---朱钢钢5/30 1.目前调拨业务属于线下操作，没有进行MES系统管控，已经提交MES组，MES组已经在开发调拨业务端口，预计6月初上线验证。 2.在没有上MES系统之前，来料包装好的物料物料员工领到产线，产线安排人进行打称确认. |  |  |  | 1.在导入MES系统管控之前，严格按照既定改善对策执行 2.在导入MES系统管控之后，会重新评估系统稳定性，给出最佳方案 |  |  |  | close | 2023-06-20
|  | 印度TUM1 | 2023-05-15 | 海外KD | 12203586 |  |  | KI8 | 量产 |  |  |  | KD |  |  | 海弘 |  | 张洋 |  | 240 | 27 | 11.25% | 电池盖27PCS混颜色，黑色混蓝色 | B | 对不良品进行分析并将嫌疑批次隔离返工处理！KI8 库存：4600pcs 返工：4600pcs 返工结果：无不良 KI8电池盖库存10K 已拉回工厂返工 |  | 李峰 | 1.KI8机型查询是4月22日生产，排查生产时的视频无异常 2.KI8电池盖工厂混颜色的几率较小，查询入库及工单信息，产品均已入够； | 对不良品进行分析并将嫌疑批次隔离返工处理！KI8 库存：4600pcs 返工：4600pcs 返工结果：无不良 KI8电池盖库存10K 已拉回工厂返工 | 1.KI8机型查询是4月22日生产，排查生产时的视频无异常 2.KI8电池盖工厂混颜色的几率较小，查询入库及工单信息，产品均已入够； | 1.国内库存电池盖全部安排返工共计10K,返工完以后在中箱标上手写“R”代表已返工 2.品质每小时对小箱抽验完拍照留底 3.生产过程中不允许有2中颜色的机型，清转线时需要把上个机型的物料标识好状态，物理隔离， 4.尾数合箱时，需要从外观前拆掉包装重新流拉 5.生产每天盘点核对在制数据 点胶线体摄像头全覆盖，装置摄像头放置在线头线尾，每周需要把数据临时导出，便于查询 |  |  |  | 1、推行工单日结，当天的计划按要求达成，由计划每天督促工单结批进度； 2、夜班生产时不允许同时排产2种机型或者颜色，只允许单一颜色或者单一机型生产，且夜班生产的产品需要放置白班检验； |  |  |  | close | 2023-06-20
|  | 泰衡诺工厂 | 2023-05-14 | IQC | 37600196 |  |  | LH6 | 试产PR1 |  |  |  | 直发料 |  |  | 环力 |  | 廖诗龙 | 2700 | 125 | 6 | 4.80% | 异色*6pcs | C | 供应商返工挑选 |  | 李华新 | 色差原因排查：因PIR试产物料数量少，喷涂线体采用（直喷系统）线体生产，堵枪少油，导致色差产生.请见<图1> | 供应商返工挑选 | 色差原因排查：因PIR试产物料数量少，喷涂线体采用（直喷系统）线体生产，堵枪少油，导致色差产生.请见<图1> | 项目在PIR试产阶段，全部采用喷涂（点喷系统）生产，规避堵枪少油现象，预防色差再发.请见<图2> |  |  |  | 7.1 MPR物料喷涂对色，技术员确认OK→→QC确认OK→→驻扎喷涂品质主管确认OK，方可生产，放行上角，预防色差再发. 7.2 MPR产品后工序：喷涂来料→→IQC抽检合格→→方可上线生产. 7.3 MPR物料出货管控：200%全检出货，OQC抽检合格，方可出货.预防色差再发. |  |  |  | close | 2023-06-20
|  | 泰衡诺工厂 | 2023-05-14 | IQC | 19501065 | 听筒_0809W_H20_弹片_50mW_123dB_AAC |  | KH7 | 量产 | 电声器件 | 听筒 | 方形受话器 | 直发料 |  |  | 顺百 |  | 廖诗龙 | 2000 | 125 | 4 | 3.20% | 弹片起翘*4pcs | B | 退货 |  | 刘忠 | 1、员工手工摆放插脚，导致插脚变形，弯角后插脚外八并导致挡墙破损 2、个别员工检出力不足，导致漏检 | 退货 | 1、员工手工摆放插脚，导致插脚变形，弯角后插脚外八并导致挡墙破损 2、个别员工检出力不足，导致漏检 | 1、规范操作要求，并对员工进行培训 2、重新摆放产品单独跟踪全检OK后流入后道； |  |  |  | 制作不良看板并对员工重新培训，持续跟踪检出力情况 |  |  |  | close | 2023-06-20
|  | 泰衡诺工厂 | 2023-05-14 | IQC | 38101191 |  |  | X6739 | 试产PIR |  |  |  | 直发料 |  |  | 广正 |  | 廖诗龙 | 500 | 50 | 8 | 16.00% | 3PCS喇叭孔异物 1PCS缺口 1PCS颗粒 3PCS擦伤 | B | 供应商返工挑选 |  | 李和忠 | 喇叭孔异物：CNC后孔内残留毛刺未清理干净； 颗粒：镀膜车间空气中有异物粘附在产品上，镀膜过后形成颗粒毛丝状； 擦伤：保护膜贴偏，后工序较多，转序生产过程中造成不良； 缺口：素材来料缺口，真镀后形成凹印状 | 供应商返工挑选 | 喇叭孔异物：CNC后孔内残留毛刺未清理干净； 颗粒：镀膜车间空气中有异物粘附在产品上，镀膜过后形成颗粒毛丝状； 擦伤：保护膜贴偏，后工序较多，转序生产过程中造成不良； 缺口：素材来料缺口，真镀后形成凹印状 | 1.培训加工人员加工方法，严格按照SOP执行 2.制作不良看板，重点检验此位置 |  |  |  | 1、不良实物做不良看板放关键工位实物对照;--完成人：赵均霖 5月17日 2、在生产前用不良品对全检人员培训及考核,考核通过才可上岗;--完成人：薛艳军 完成时间：5月18日 3、对生产/品质关键岗位进行标准化质量培训--完成人：薛艳军 完成时间：5月18日 |  |  |  | close | 2023-06-20
|  | 印度TUM1 | 2023-05-14 | 海外KD |  |  |  | KI8 | 量产 |  |  |  | KD |  |  | 海弘 |  | 张洋 |  | 1800 | 90 | 5.00% | 中框镜片偏位 | C | 对不良品进行分析并将嫌疑批次隔离返工处理！库存：0pcs 返工：0pcs 返工结果：无不良 |  | 李峰 | 根本原因： 人工检验难度大导致无法发现此问题 流出原因： 1、设备无自检功能，CCD贴装镜片按照调试精度测试没有问题，过程中测试较少， 2、检验覆盖二次元同心度比例太低，人员无法发现导致流出 3、挑选出的偏位不良未做标识，出货时管理误把不良当良品出货 | 对不良品进行分析并将嫌疑批次隔离返工处理！库存：0pcs 返工：0pcs 返工结果：无不良 | 根本原因： 人工检验难度大导致无法发现此问题 流出原因： 1、设备无自检功能，CCD贴装镜片按照调试精度测试没有问题，过程中测试较少， 2、检验覆盖二次元同心度比例太低，人员无法发现导致流出 3、挑选出的偏位不良未做标识，出货时管理误把不良当良品出货 | 1.CCD设备可以检出漏贴，未贴到位不良，偏位检查不到，现增加放大镜检查拦截镜片偏位。 2.品质每小时进行二次元测试，增加到20pcs/H，并做好记录。 3.OQC/OBA检验拉入重点检验管控，针对识别风险品进行二次元测试。 4.外观及QC检验从背面检查摄像头孔，确认摄像头镜片丝印有无偏移； 5.严格按照UPH调式拉速，预留人员的检验时间； |  |  |  | 1、工程每小时确认CCD的状态，做一个实配夹具，拿摄像头实配检验镜片有无偏位； 2.工程找供应商现场评估CCD设备的精准度，如不能调式自动检验偏位不良，申请更换CCD设备； |  |  |  | close | 2023-06-20
|  | 印尼易方/ARM | 2023-05-13 | 海外KD | 12109351 |  |  | S663LC | 量产 |  |  |  | KD |  |  | 萨瑞 |  | 张洋 |  | 1910 | 17 | 0.89% | 主板（不良）超标和错混， 其中有2PCS主板内存不对（本应该32+3，但来料错为64+3） | B | 返工 |  | 刘亮 | 1.查询这2pcs板子的SN信息如下： 2pcs板子贴片时间均为2022年11月18号，第一次测试为2022年11月18日，当时打下不进meta故障， 由于该2pcs配置混错板子的SN序列号为相邻的两个异常，所以查询该2pcs板子前后的板子的测试记录，发现SN：181和182板子也有不良记录，再往前查询SN：179和180，往后查询SN：185和186的测试记录都是pass，如下图： 往前查询SN:181和182：测试NG 往前查询SN：179和180：测试pass 往后查询SN：185和186，测试pass 查询SN:181和182的板子还未发货，在我司库存找到，确认板子EMMC也是64G版本错误状态，且无EMMC更换痕迹，结合当时的贴片生产任务查询，S09线11月16号贴片的是64+2G版本，11月17号晚班开始切换32+3版本，怀疑是前面64G版本的产线EMMC抛料散料使用，导致混错。 2.流出因： 查询此2pcs板子后面一次试记录为4天之后，2022年11月22日，测试结果pass - 查询当时详细测试记录，如上图，可以看出测试工具在当天一开始是有拦截主板内存错误的记录的，在前一块SN：183:板子拦截内存配置不对后，下一块此不良板子的测试记录就pass了，由此怀疑在前一块板子打下内存配置不对问题后，产线操作员有私自修改内存配置或私自勾选掉去掉内存测试项导致产生此内存错误问题未拦截下（因当时我司展锐校准工具使用的是默认密码，长期使用被操作员所熟记），导致不良板流出。内部识别到工具密码有泄露风险，已在23年初修改了校准测试工具密码（只有研发TPL知悉），并且定义每3个月更新一次。 针对主板功能故障比例异常问题： 查询客诉板子内部生产记录如下： 如上可确认此部分功能故障板子多数为留线维修故障板，维修测试后入库，由于维修后主板功能测试为手动测试，且是维修员自己测试，怀疑是维修故障板不良加上测试漏测导致不良流出到客户端。 | 返工 | 1.查询这2pcs板子的SN信息如下： 2pcs板子贴片时间均为2022年11月18号，第一次测试为2022年11月18日，当时打下不进meta故障， 由于该2pcs配置混错板子的SN序列号为相邻的两个异常，所以查询该2pcs板子前后的板子的测试记录，发现SN：181和182板子也有不良记录，再往前查询SN：179和180，往后查询SN：185和186的测试记录都是pass，如下图： 往前查询SN:181和182：测试NG 往前查询SN：179和180：测试pass 往后查询SN：185和186，测试pass 查询SN:181和182的板子还未发货，在我司库存找到，确认板子EMMC也是64G版本错误状态，且无EMMC更换痕迹，结合当时的贴片生产任务查询，S09线11月16号贴片的是64+2G版本，11月17号晚班开始切换32+3版本，怀疑是前面64G版本的产线EMMC抛料散料使用，导致混错。 2.流出因： 查询此2pcs板子后面一次试记录为4天之后，2022年11月22日，测试结果pass - 查询当时详细测试记录，如上图，可以看出测试工具在当天一开始是有拦截主板内存错误的记录的，在前一块SN：183:板子拦截内存配置不对后，下一块此不良板子的测试记录就pass了，由此怀疑在前一块板子打下内存配置不对问题后，产线操作员有私自修改内存配置或私自勾选掉去掉内存测试项导致产生此内存错误问题未拦截下（因当时我司展锐校准工具使用的是默认密码，长期使用被操作员所熟记），导致不良板流出。内部识别到工具密码有泄露风险，已在23年初修改了校准测试工具密码（只有研发TPL知悉），并且定义每3个月更新一次。 针对主板功能故障比例异常问题： 查询客诉板子内部生产记录如下： 如上可确认此部分功能故障板子多数为留线维修故障板，维修测试后入库，由于维修后主板功能测试为手动测试，且是维修员自己测试，怀疑是维修故障板不良加上测试漏测导致不良流出到客户端。 | 1.针对传音KD版本贴片，产线抛料产生的散料不回用，同步更新产品FMEA和控制计划； 2.维修板不用于KD版本简包发货，维修线安排专人管控 3.更新维修系统工具，更改产线维修板测试流程，由之前的先维修解锁后测试，更新为：维修后，维修线测试ok，交由产线测试，产线测试OK后再通知维修线解锁； 4.更新产线测试工具密码为随机密码，每3个月更新一次 5.IPQC过程巡检增加测试工具内存检测项检查； |  |  |  | 对内部传音项目所有测试工具密码进行检查按更新后规则执行 |  |  |  | close | 2023-06-20
|  | 泰衡诺工厂 | 2023-05-12 | IQC | 38000011 |  |  | CK8 | 试产MPR |  |  |  | 直发料 |  |  | 兆奕 |  | 向言成 | 1500 | 125 | 5 | 4.00% | 边角压伤2PCS，起皮2PCS，压印1PCS | C | 供应商挑选 |  | 张焱 | 1.物流在运输过程中，对产品未进行有效保护，导致外箱破损，从而影响到箱内产品遭到破坏，导致产品边缘被压伤； 2. 装饰件在与电池盖进行贴合时，胶水溢到装饰件边缘，操作员在对胶水进行清洁时，PU皮被带起，导致起皮 压印： 3.调机人员调机品未放到指定位置，操作员在生产时，对其进行二次生产，导致压印 | 供应商挑选 | 1.物流在运输过程中，对产品未进行有效保护，导致外箱破损，从而影响到箱内产品遭到破坏，导致产品边缘被压伤； 2. 装饰件在与电池盖进行贴合时，胶水溢到装饰件边缘，操作员在对胶水进行清洁时，PU皮被带起，导致起皮 压印： 3.调机人员调机品未放到指定位置，操作员在生产时，对其进行二次生产，导致压印 | 1.反馈物流公司，并针对此次异常，提出改善方案； 2.针对此次异常，把不良品拿到现场给操作员看，并示范在何种操作下会对产品产生此种不良；更新SOP，规范操作流程，并培训员工的自检能力; 3.划分指定区域，良品、不良品、调机品单独放置，避免混料的发生 4.检包在送检OQC前，进行全检，减少不良品的流入 |  |  |  | 更新SOP，规范员工的操作技能，培训的自检能力 |  |  |  | close | 2023-06-20
|  | 泰衡诺工厂 | 2023-05-12 | IQC | 38000050 |  |  | CK9 | 试产MPR |  |  |  | 直发料 |  |  | 兆奕 |  | 向言成 | 950 | 80 | 4 | 5.00% | 陶瓷片裂纹2PCS，麻点超限度2PCS | B | 供应商挑选 |  | 彭松树 | 1. 物流在运输过程中，对产品未进行有效保护，导致外箱破损，从而影响到箱内产品碰撞开裂； 2.检验人员在检验过程中存在漏失，导致不良品流入客户端 | 供应商挑选 | 1. 物流在运输过程中，对产品未进行有效保护，导致外箱破损，从而影响到箱内产品碰撞开裂； 2.检验人员在检验过程中存在漏失，导致不良品流入客户端 | 1. 反馈物流公司，后续物料运输过程装蛇皮袋，送货时拆开，跟进反馈信息。 2.针对此次异常，品质部门制定新的培训方案，对每一位检验员进行二次培训上岗，并在培训过程中增加实物检验操作及互检方式，确认每一位检验员的工作能力；在培训后进行考核，考核合格后方可上岗 |  |  |  | 对检验员进行二次培训后，OQC再次进行抽检出货，未出现严重漏失 |  |  |  | close | 2023-06-20
|  | 泰衡诺工厂 | 2023-05-12 | IQC | 37200008 |  |  | AD10 | 试产MPR |  |  |  | 直发料 |  |  | 大唐伟业 |  | 向言成 | 800 | 80 | 2 | 2.50% | 划伤1PCS，白点1PCS | C | 供应商挑选 |  | 仉天宇 | 1、膜片在电镀时下伞作业不规范 ，磁铁一次性全部取下，产品不能有效固定，下伞取料时产品滑落、刮擦 产品叠加出现异色； 2、膜片激光切割后，覆保护膜打包时，覆膜机台的滚轴上有异物， 通过上下滚轮的压力导致异物转印在膜片上形成白印；视觉像掉漆 | 供应商挑选 | 1、膜片在电镀时下伞作业不规范 ，磁铁一次性全部取下，产品不能有效固定，下伞取料时产品滑落、刮擦 产品叠加出现异色； 2、膜片激光切割后，覆保护膜打包时，覆膜机台的滚轴上有异物， 通过上下滚轮的压力导致异物转印在膜片上形成白印；视觉像掉漆 | 1、针对板材镀膜后，更改下伞作业手法，磁铁取一排，产品下伞一排，按照顺序，逐排下伞，减少下伞过程中 造成的叠片擦伤； 2.1、每次覆膜前，先检查确认覆膜机滚轮是否有异物；定时清理覆膜机上的滚轮，每1H用无尘布蘸酒精擦拭滚轮一次，并点检记录，品质确认；（图一） 2.2、贴合时，每小时用无尘布蘸酒精擦拭CCD自动贴合机治具和清洁设备腔体一次并记录；（图二） 2.3、排泡贴合后，外观自检发现不良及时停机反馈； 2.4、排泡后全检，发现排泡不净，静置12H后返排：返排后外观全检，不良挑出标识隔离 |  |  |  | 管理制作不良看板，不良品打印照片与实物，张贴培训,新老员工一带一进行培训，对检验员周期培训并签到，IPQC及各领班主管对检验员进行摸底抽检，进行稽查考核，与绩校挂沟 |  |  |  | close | 2023-06-20
|  | 重庆工厂 | 2023-05-12 | 产线 | 38101041 | 面壳组件_X669_黑色_V1_HK_N |  | X669 | 量产 | 结构件 | 注塑件 | 面壳组件 | 中央仓调料 |  |  | 惠科 |  | 付先进 | 48594 | 2800 | 30 | 1.07% | 面壳M4-2出音孔堵孔 | B | 安排驻厂挑选出M4-2模穴 |  | 卢琪文 | 产生原因分析： 1.模具结构为前模镶件插碰行位，模具行位与前模镶件碰穿位长期生产，生产过程中碰穿位残留胶粉，经过合模动作后造成镶件磨损变形，导致注塑后产品听筒孔内长批锋堵孔。 流出原因分析： 1.面壳项目今年第一次调北海生产，检验标准未与深圳品质管控对接全面，生产时未用镜检和破开检验方法，检验时目视检验难易识别，导致未及时发现披锋异常不良流出。 2.4月25日检验发现不良时，对后工序及客户端M4-2进行追溯冻结隔离，在排查全检过程中返工方案目视检验挑选，全检员长时间检验眼睛疲劳，导致检验漏失不良流出。 | 安排驻厂挑选出M4-2模穴 | 产生原因分析： 1.模具结构为前模镶件插碰行位，模具行位与前模镶件碰穿位长期生产，生产过程中碰穿位残留胶粉，经过合模动作后造成镶件磨损变形，导致注塑后产品听筒孔内长批锋堵孔。 流出原因分析： 1.面壳项目今年第一次调北海生产，检验标准未与深圳品质管控对接全面，生产时未用镜检和破开检验方法，检验时目视检验难易识别，导致未及时发现披锋异常不良流出。 2.4月25日检验发现不良时，对后工序及客户端M4-2进行追溯冻结隔离，在排查全检过程中返工方案目视检验挑选，全检员长时间检验眼睛疲劳，导致检验漏失不良流出。 | 产生原因改善对策： 1. 4月26日已对模具镶件安排更换，注塑验证后重新签样首件，确认OK后生产。 责任人：周志鑫 2023.4.26 2.模具定期保养维护，由每半月调整到每周保养一次，重点检查镶件、行位等是否磨损老化，并对产品效果（首件）进行确认。 责任人：周志鑫 2023.5.13 流出原因对策： 1.重新培训检验员及作业员对面壳过孔的检验方法进行培训。 责任人：余杰昌 2023.5.13 2.增加《注塑部面壳/喇叭支架过孔检查记录表》, IPQC每2小时增加过孔镜检和破开检验---1次/2H，技术员1次/4H检验并记录。 责任人：余杰昌、周志鑫 2023.5.13 3.针对功能性问题追溯及时通报客户，定制全检返工方案需使用检具及设备检验，并与客户评估确认有效性。责任人：熊万红 2023.5.13 |  |  |  | / |  |  |  | close | 2023-06-20
|  | 迪明通工厂 | 2023-05-12 | IQC | 25201287 | 耳机_3.5MM_美标_白磁_WWD |  | S662L | 量产 | 电声器件 | 耳机 | 有线耳机 | 中央仓调料 |  |  | 伟旺达 |  | 甄晓宁 | 10200 | 315 | 1 | 0.32% | 单边音（稳定）整机适配依旧NG | B | 返工已完成 |  | 钟意中 | 在焊接共地线时，由于两根线浸锡未完全浸透，焊接时黄色线芯未完全包裹在锡点内造成虚焊情况发生导致线芯接触不良产生单边音不良 | 返工已完成 | 在焊接共地线时，由于两根线浸锡未完全浸透，焊接时黄色线芯未完全包裹在锡点内造成虚焊情况发生导致线芯接触不良产生单边音不良 | 1.对共地线焊接进行优化要求对线芯先进行扭线后进行浸锡连接后再进行焊接，浸锡尺寸要求在1mm±0.2mm，并更新至SOP内，由IPQC进行监督管理。---责任人：代俊，要求完成时间5月15日 2.测试时增加中部拉扯摇摆测试，在进行咪壳中部检查时，要求对咪壳两端线材进行两次拉扯并上下弯折测试，并对中部测试工位进行规范要求，并在SOP上明确作业方式及手法。---责任人：代俊，要求完成时间5月15日 3.QA检验时同步增加咪壳两端线材进行两次拉扯并上下弯折测试，防止不良流出---责任人：曾诗琪，要求完成时间立即执行 | [7 empty] | close | 2023-06-20
|  | 朵唯工厂 | 2023-05-12 | IQC | 38100483 |  |  | KI5K | 量产 |  |  |  | 中央仓调料 |  |  | 惠科 |  | 杨松 | 10800 | 315 | 7 | 2.22% | 扣位孔披锋*7（不良集中M2-2模） | C | SQM安排厂商全检。5.13日已完成 |  | 卢琪文 | 1.产品胶位薄易缺胶，注塑过程中需高速高压走胶，小方孔位置离胶口位置近，模具小方孔碰穿位置未完全碰死，在高速高压注塑时部分产品出现小孔位跑批锋。 | SQM安排厂商全检。5.13日已完成 | 1.产品胶位薄易缺胶，注塑过程中需高速高压走胶，小方孔位置离胶口位置近，模具小方孔碰穿位置未完全碰死，在高速高压注塑时部分产品出现小孔位跑批锋。 | 1.调整机台高压锁模力，从1000帕往上调整到1500帕，加大锁模力度。 2.调整机台参数，在不影响产品的情况之下，适当减小机台射胶速度、压力，减少产品在注塑过程中跑批锋现象。 3.模具修模测数，模具碰穿孔位做0.02mm的预压，改善产品容易跑批锋现在。 4.生产过程中作业员进行自检，包装前作业员需100%全检后摆盘。 5.针对支架类产品,检验员每天2H/次对外观/结构进行点检确认，并记录 。 |  |  |  | 1.制作不良履历，悬挂现场，预警现场人员及品质人员，避免问题点重复发生。 |  |  |  | close | 2023-06-20
|  | 泰衡诺工厂 | 2023-05-12 | 产线 | 17401814 | Oncell_6.67_FHD+_TM_H_AMOLED_黑色 |  | CK6 | 量产 | 屏幕 | 全贴合组件 | Oncell | 直发料 |  |  | 天马 |  | 瞿国锋 |  | 18000 | 56 | 0.31% | 亮度调节闪屏异色 | B | 1.单体、单机头、整机返工，单体27000已返完，59不良，2.不良品重新烧录 |  | 吕小虎 | 单体的0X57亮度对应的gamma值没写对（OTP进模组），导致亮度变化异常 | 1.单体、单机头、整机返工，单体27000已返完，59不良，2.不良品重新烧录 | 单体的0X57亮度对应的gamma值没写对（OTP进模组），导致亮度变化异常 | 1.TM准备人力与治具资源针对Gamma异常产品进行code烧录 2.增加多个band灰阶过渡画面 | [7 empty] | close | 2023-06-20
|  | 泰衡诺工厂 | 2023-05-12 | IQC | 37500085 |  |  | CK9 | 量产 |  |  |  | 直发料 |  |  | 恩浩 |  | 廖诗龙 | 5677 | 200 | 3 | 1.50% | 2PCS披锋 1PCS导电基浮起 | B | 供应商返工挑选 |  | 汤立明 | 经现场排查验证分析为钢片来料断裂，供应商分析为小柱子结构薄弱，受外力影响柱子易断裂异常； 2、辅料偏位个案，为现场人员在维修不良时使用手工定位贴合未对准线位，导致出现偏位现象 | 供应商返工挑选 | 经现场排查验证分析为钢片来料断裂，供应商分析为小柱子结构薄弱，受外力影响柱子易断裂异常； 2、辅料偏位个案，为现场人员在维修不良时使用手工定位贴合未对准线位，导致出现偏位现象 | 向客户申请对柱子红色面结构进行补强，加胶：0.3mm～0.5mm优化改善（待客户回复），项目拉通中，预估回复时间---5/14日 2、针对现场挑选作业不良集中处理，使用机贴----陈丽慧 5/8日 |  |  |  | 1.制作不良履历给到现场，便于现场全检人员比对，起预警作用；---谢文 5/7 2.钢片在制在库所有物料进行打点确认该位置定位柱；----杨磊 5/4 |  |  |  | close | 2023-06-20
|  | 泰衡诺工厂 | 2023-05-12 | IQC | 37500085 |  |  | CK9 | 量产 |  |  |  | 直发料 |  |  | 恩浩 |  | 廖诗龙 | 4935 | 200 | 5 | 2.50% | 脚座变形*5pcs | B | 供应商返工挑选 |  | 汤立明 | 1.CNC加工工位，夹具闭合后需要使用橡胶锤敲打连料料盘（1出16）以保证产品装夹到位、夹紧，员工未按SOP要求，敲打在产品上导致产品支撑脚变形 2.产品结构较小，失效位置非外观面，品质检查人员重点检外观不良，未重点检验产品耳朵位置，导致不良流出 | 供应商返工挑选 | 1.CNC加工工位，夹具闭合后需要使用橡胶锤敲打连料料盘（1出16）以保证产品装夹到位、夹紧，员工未按SOP要求，敲打在产品上导致产品支撑脚变形 2.产品结构较小，失效位置非外观面，品质检查人员重点检外观不良，未重点检验产品耳朵位置，导致不良流出 | 1.要求操作员严格按SOP作业，敲打时只允许敲边角位置；不允许敲打产品部位 2.对操作员进行培训教育，预防类似 2.要求IPQC及全检人员全检产品除重点检验第一外观面外，需将产品底部朝上检验扣位挂台位置，看是否有变形情况 事件再次发生。 |  |  |  | 1、培训CNC操作员，严格按照SOP要求敲打在连料料盘废料位置 2、制作不良看板，将不良实物给相关人员进行传阅并签字 3、针对此不良后续增加落料全检工序，杜绝不良流入客户。 |  |  |  | close | 2023-06-20
|  | 重庆工厂 | 2023-05-11 | 产线 | 12109653 |  |  | X6515 | 量产 |  |  |  | 中央仓调料 |  |  | 海弘 |  | 吴夏芳 | 2200 | 2200 | 56 | 2.55% | 耦合测试GSM1800测试值24-26DBM,标准27-33DBM,良品与不良品SMT校准参数进行对换，不良现象跟随校准参数转移。 | B | 供应商返工后上线 |  | 朱艳艳 | 1、跟线技术员4.22上午10:13 使用金板测试补偿线损时，点检过程中技术员在维护其它校准站位异常，未监控到金板线损补充过高，补偿线损为4.7dbm，标准补偿线损应为0.5—0.8dbm ，工具测试pass后技术员未确认该站位线损补偿是否为正常范围； | 供应商返工后上线 | 1、跟线技术员4.22上午10:13 使用金板测试补偿线损时，点检过程中技术员在维护其它校准站位异常，未监控到金板线损补充过高，补偿线损为4.7dbm，标准补偿线损应为0.5—0.8dbm ，工具测试pass后技术员未确认该站位线损补偿是否为正常范围； | 1.以此案例展开对其它跟线技术员进行培训，确保所有跟线技术人员清楚并掌握作业规范要求，，金板线损补偿测试OK后必须确认线损补偿值是否在正常0.5-0.8dbm范围，并严格按照客户文件要求金板线损补偿 |  |  |  | 3、培训两班测试IPQC在确认功率点检时每个配置有几个站位必须要有对应站位数量的LOG，发现缺少时立即找工程确认并同步报告上级领导。 |  |  |  | close | 2023-06-20
|  | 重庆工厂 | 2023-05-11 | 产线 | 37300121 |  |  | X669 | 量产 |  |  |  | 中央仓调料 |  |  | 聚龙 |  | 吴夏芳 | 10000 | 4000 | 200 | 5.00% | X669镜黑电池盖保护膜漏冲孔 | C | 供应商返工后上线 |  | 甘海波 | 1. 前期验证全包保护膜，降低划伤占比，采用了孔位及字符位置全包可撕拉保护膜，验证品200pcs，因客户端如果采用全包保护膜，一条线拉需增加2人人力，方案通知暂停，物料结存包装封存。 2. 厂内无全包保护膜物料结存。 | 供应商返工后上线 | 1. 前期验证全包保护膜，降低划伤占比，采用了孔位及字符位置全包可撕拉保护膜，验证品200pcs，因客户端如果采用全包保护膜，一条线拉需增加2人人力，方案通知暂停，物料结存包装封存。 2. 厂内无全包保护膜物料结存。 | 对目前存在隐患金板补偿线损LOSS脚本门限（-1—7dbm的范围），对接拉通中试测试工艺协助优化GSM 范围值为（850/900改到0±1.2，1800/1900改到0±1.5），实现脚本防呆管理 | [7 empty] | close | 2023-06-20
|  | 重庆工厂 | 2023-05-11 | IQC | 38100988 |  |  | X6835 | 量产 |  |  |  | 中央仓调料 |  |  | 广正 |  | 付先进 | 10560 | 315 | 6 | 1.90% | 后副摄装饰件视窗位置划伤 | C | 供应商返工后上线 |  | 甘海波 | 1.涂装在装夹时，夹具的定位柱口部碰到视窗口位置，导致出现不规则划伤现象； 2.喷涂夹具的塞子头部为利角，装夹时易碰到视窗口位置； | 供应商返工后上线 | 1.涂装在装夹时，夹具的定位柱口部碰到视窗口位置，导致出现不规则划伤现象； 2.喷涂夹具的塞子头部为利角，装夹时易碰到视窗口位置； | 1.将塞子头部模具修圆/不产生利边，人员装夹具时不会刮花孔 位置，做到装夹防呆处理 2.由现场组长拿不良实物对相关人员进行教育培训，制程检验及出货检验重点管控；3.就上述客户反馈不良制作客诉不良客诉履历表悬挂各工序重点岗位工作台面，对客诉问题点及后工序反馈问题点重点检验；4.治具优化前的物料人工200%进行全检 5.组装在贴合辅料前增加一人全检OK后再贴背胶； 6.涂装及组装全检人员进行定人定岗作业； |  |  |  | 1.针对类似结构设计物料，喷涂夹具塞子头进行水平展开改成圆角 2.针对类似项目，中间位置为视窗口的物料，需撬开蓝膜进行检验，不可使用镊子夹取蓝膜，镊子头部较尖易碰伤视窗口 3.针对重复性异常，内部试行0收1退标准执行检验 |  |  |  | close | 2023-06-20
|  | 迪明通工厂 | 2023-05-11 | IQC | 21102637 |  |  | L5006 | 量产 |  |  |  | 中央仓调料 |  |  | 广正 |  | 甄晓宁 | 1966 | 125 | 6 | 4.80% | 镜圈亮印 | C | 供应商返工全检，在途物料全检 |  | 甘海波 | 贴合背胶工序员工，产品堆积重叠导致CD纹划伤 | 供应商返工全检，在途物料全检 | 贴合背胶工序员工，产品堆积重叠导致CD纹划伤 | 1. 用不良实物统一培训，在培训后作陷阱测试进行考核，对不合格全检员培训，连续培训3次考核均不合格，取消全检员津贴，并调岗处理； 2. 产线下拉增加泡棉盒作业流拉，避免产品堆积导致划伤； 3. 贴合背胶工序增加刀卡泡棉盒摆放产品避免堆积； | [7 empty] | close | 2023-06-20
|  | 中央仓 | 2023-05-11 | IQC | 38100697 |  |  | X6835 | 量产 |  |  |  | 直发料 |  |  | 广正 |  | 李高胜 | 3500 | 200 | 4 | 2.00% | 泡棉破损*2 毛丝*1 灯罩脏污*1 | C | 供应商挑选 |  | 甘海波 | 1.夹具盖板边缘多胶，喷涂夹具使用次数过多盖板边缘残留漆渣装夹后挡住素材边缘，喷涂拆夹后产品边缘留下凹点；--- 李长宝 2.颗粒：上线时素材前处理不到位，底漆转线途中落尘二次污染。 3.划伤：产品下线摆放静电板；拆夹取放时碰撞导致划伤。 D-4.2: 流出原因 1.全检人员未发现该异常现象，导致异常流出 ； 2.全检人员对品质外观标准限度把控力薄弱。 | 供应商挑选 | 1.夹具盖板边缘多胶，喷涂夹具使用次数过多盖板边缘残留漆渣装夹后挡住素材边缘，喷涂拆夹后产品边缘留下凹点；--- 李长宝 2.颗粒：上线时素材前处理不到位，底漆转线途中落尘二次污染。 3.划伤：产品下线摆放静电板；拆夹取放时碰撞导致划伤。 D-4.2: 流出原因 1.全检人员未发现该异常现象，导致异常流出 ； 2.全检人员对品质外观标准限度把控力薄弱。 | 1.夹具来料加严抽检OK后才能上线生产，培训员工自检，每挂产品确认OK后流转下工序，严格执行夹具使用五次后报废处理，品质监督--- 已完成---李丹 杨州 ---完成日期---5/12 。 2.上线时素材擦拭严格按照SOP作业确保素材每个面都能清洁干净，技术员需调整静电枪位置保证除尘效果。---已完成---李长宝—完成日期-- 5/12 3.转线台面贴蓝色粘尘贴预防落尘污染产品。 4.每张静电板由原来的放9挂产品改为6挂产，产品之间预留足够的空间，防止产品碰撞划伤。---已完成---胡亚飞—完成日期—5/12 |  |  |  | 1.员工拆夹，装夹，上线擦拭时带无尘手套，培训员工作业手法，自检能力，有异常及时反馈到生产组长，技术员首件时要调整静电枪位置，上线生产时要再次确认，保证除尘效果，领班监督---已完成- 杨洲- 5/12 2.下线产品摆放6挂，作业员取放产品更方便预防产品之间碰撞--已完成-胡亚飞—5/12 3.刷新客诉履历，针对现场检验人员的外观标准再次进行培训，定人定岗作业；-- 姚萍 5.制作夹具不良看板，培训夹具抽检作业员---胡亚飞—5/12 |  |  |  | close | 2023-06-20
|  | 中央仓 | 2023-05-11 | IQC | 38100974 |  |  | X669 | 量产 |  |  |  | 直发料 |  |  | 惠科 |  | 李高胜 | 8840 | 200 | 4 | 2.00% | 划伤*4 | C | 供应商挑选 |  | 卢琪文 | 1.拉线生产不均衡，拉线产品忽快忽慢导致自动辅料机卡机，导致产品划伤。 2.拉线手动压合机台绒布未防护到位，员工拿取产品时易碰到未防护机台侧边，导致产品划伤。 D-4.2: 流出原因 1.外观总检，FQC检验漏失未检验出不良。 | 供应商挑选 | 1.拉线生产不均衡，拉线产品忽快忽慢导致自动辅料机卡机，导致产品划伤。 2.拉线手动压合机台绒布未防护到位，员工拿取产品时易碰到未防护机台侧边，导致产品划伤。 D-4.2: 流出原因 1.外观总检，FQC检验漏失未检验出不良。 | 1.拉头下拉人员产品之间相隔一个产品的距离均衡下拉，避免产品忽快忽慢导致的机台卡机，技术员在维修机台卡机时清理出来的产品不可直接下拉，要IPQC确认外观OK后才可重新下拉生产。 2.所有手动压合机台周边绒布防护，避免员工拿取产品碰到机台所造成的碰划伤，同时开会宣导员工拿取产品时轻拿轻放，避免碰撞。 |  |  |  | 1.组长及IPQC在巡线时重点稽核拉线产品下拉速度及机台防护绒布，有问题及时通知技术员维修。 1.制作不良履历，悬挂现场，预警现场人员及品质人员，避免问题点重复发生。 |  |  |  | close | 2023-06-20
|  | 中央仓 | 2023-05-11 | IQC | 37600145 |  |  | KI5K | 量产 |  |  |  | 直发料 |  |  | 杰永 |  | 李高胜 | 3640 | 200 | 8 | 4.00% | 发白*1 亮点*7 | C | 供应商挑选 |  | 王又良 | 1.麻点产生原因：主要产生问题是真空镀时产品装夹没压紧，导致部分产品在真空镀自转时甩出，导致产品在夹具上的高度凸起，凸起的产品受镀量增加产生麻点 2.磨白不良经按工艺排查分析，造成卡帽磨花为卡托在震动盘滑倒里面避空不到位导致卡帽面有轻微磨白。 D-4.2: 流出原因 1.内部品质抽检出货，卡帽麻点标准产线没有放置菲林卡对比 导致零星不良流出 2.外观不良OQC出货时只抽检结构没有对外观做检验导致不良流出。 | 供应商挑选 | 1.麻点产生原因：主要产生问题是真空镀时产品装夹没压紧，导致部分产品在真空镀自转时甩出，导致产品在夹具上的高度凸起，凸起的产品受镀量增加产生麻点 2.磨白不良经按工艺排查分析，造成卡帽磨花为卡托在震动盘滑倒里面避空不到位导致卡帽面有轻微磨白。 D-4.2: 流出原因 1.内部品质抽检出货，卡帽麻点标准产线没有放置菲林卡对比 导致零星不良流出 2.外观不良OQC出货时只抽检结构没有对外观做检验导致不良流出。 | 1.麻点改善对策：a.宣导夹具组装要求。b.组装好的产品上线前安排人员确认一次，并将没组装到位的产品重新按压致平整状态。c.全检人重点检查产品头部麻点不良！ 2.卡帽磨白改善对策;震动盘滑槽增加喷漆避位防呆，卡帽经过滑道时可避免与轨道接触导致磨白。 3.培训品质及产线检验员，针对物料标准不确定时，可升级及拿菲林卡对比及拉通确认处理，确认OK后，方可出货，预防外观不良异常流入客户处. |  |  |  | 1.对现场班组长及全检员IPQC OQC FQC做培训，提升检出率对检验人员进行检出率考核培训（培训签到表） 责任人：冯续杰 完成时间：05月15日 |  |  |  | close | 2023-06-20
|  | 朵唯工厂 | 2023-05-11 | IQC | 38100479 |  |  | KI5K | 量产 |  |  |  | 中央仓调料 |  |  | 惠科 |  | 杨松 | 13600 | 315 | 7 | 2.22% | 侧键麻点*6、划伤*1 | C | SQM安排厂商全检。5.12日已完成 |  | 卢琪文 | 1.麻点： 面漆膜厚偏厚（20um-24um），在流平过程中未能相对应地及时调整流平时间IR烘烤线温度，导致油漆里面的溶剂没有充分挥发，在温度过高的条件下形成的针孔状麻面不良。 2.划伤： 产品在转移过程中，拿取产品时一叠最上面的产品容易受到产品边框碰撞产品造成划伤不良。 | SQM安排厂商全检。5.12日已完成 | 1.麻点： 面漆膜厚偏厚（20um-24um），在流平过程中未能相对应地及时调整流平时间IR烘烤线温度，导致油漆里面的溶剂没有充分挥发，在温度过高的条件下形成的针孔状麻面不良。 2.划伤： 产品在转移过程中，拿取产品时一叠最上面的产品容易受到产品边框碰撞产品造成划伤不良。 | 1.将面漆膜厚由原来的20um-24um调整为18-20um，并在首件判定时针对此问题点重点控制。2. 根据膜厚及时调整匹配IR线线速和温度，以保证油漆流平时间和溶剂挥发时间。膜厚在18-21um条件下，将流平时间由原来的4-5分钟调整为6-7分钟，IR线烘烤温度由原来的65-75度调整为现在的60-65度。 3，优化真空镀厂产品包装方式，在产品外围包裹一圈珍珠棉，防止产品在拿取过程中造成产品表面划伤。 |  |  |  | 1.将客户投诉不良样品制作成客诉不良样板给相关的人员进行传阅签名知晓，班组长在早会对员工进行客诉内容的讲解。 2. 将改善措施水平展开所有真空镀侧键型号。 3. 将相关参数写入作业指导书内，并由品质人员进行跟踪验证，验证OK后在生产中进行标准化推广。 |  |  |  | close | 2023-06-20
|  | 泰衡诺工厂 | 2023-05-11 | IQC | 37600172 |  |  | X678B | 量产 |  |  |  | 直发料 |  |  | 精而美 |  | 廖诗龙 | 6186 | 200 | 2 | 1.00% | 胶圈破损*2 | B | 已退货 |  | 王又良 | 1、产品点胶过后人工套圈，套完胶圈抽出列子的过程中，列子头部尖锐，刮到胶圈导致破损。2.不良比率较低，出货OQC检验未发现此不良，导致不良流出 | 已退货 | 1、产品点胶过后人工套圈，套完胶圈抽出列子的过程中，列子头部尖锐，刮到胶圈导致破损。2.不良比率较低，出货OQC检验未发现此不良，导致不良流出 | a.套圈前检查查列子，如发现列子比较尖锐，用细砂纸轻微打磨圆滑在进行套圈作业；套圈完毕后列子保持垂直取出，避免剐蹭到胶圈； b.套圈回料，增加全检胶圈岗位，整盘检验正反面，保证出货物料胶圈100%全检； |  |  |  | 制作不良履历给到现场，便于现场全检人员比对，起预警作用； |  |  |  | close | 2023-06-20
|  | 朵唯工厂 | 2023-05-10 | IQC | 38100468 |  |  | BF7 | 量产 |  |  |  | 中央仓调料 |  |  | 广正 |  | 杨松 | 18000 | 315 | 8 | 2.54% | 螺孔缺胶*8 | C | SQM安排厂商全检中，5.11日已完成。 |  | 甘海波 | 产生原因（管理问题）：1、注塑产品从模具取出沿流水线自动掉落到纸箱，包装方式小件内部周转为装袋出货； 2、注塑小件装袋子有无外观全检有漏检风险，无对应外观全检SOP；3、模具保养/机台警报前3-5模产品未列出制程管控； 流出原因 ：1、作业SOP标准未对产品外观要求全检，缺胶不良导致流出；�2、注塑不良品管控失控，未按照异常追溯流程作业，发现异常未往前追溯，导致异常流出。 | SQM安排厂商全检中，5.11日已完成。 | 产生原因（管理问题）：1、注塑产品从模具取出沿流水线自动掉落到纸箱，包装方式小件内部周转为装袋出货； 2、注塑小件装袋子有无外观全检有漏检风险，无对应外观全检SOP；3、模具保养/机台警报前3-5模产品未列出制程管控； 流出原因 ：1、作业SOP标准未对产品外观要求全检，缺胶不良导致流出；�2、注塑不良品管控失控，未按照异常追溯流程作业，发现异常未往前追溯，导致异常流出。 | 1.重新评估小件包装方式装小袋合理性；�2.外观缺陷重点识别，培训作业员对产品外观进行全检，（制作不良履历及不良看板及更新SOP）；3.程序文件（注塑不良品管控标准 GHWI-IJ-005）更新，模具保养及机台警报异常处理 。4.更新SOP缺胶不良外观全检，不良品/调机品使用红色吸塑盒区分摆放 ；5.对现场品质人员进行培训《异常追溯流程程序》； |  |  |  | 5月10日-5月11日安排对产品调机品/模具保养不良品处理流程培训后，不良品区分摆放，对产品外观进行全检共生产28800PCS检验未发缺胶现象，此异常已关闭，同步水平展开所有项目； |  |  |  | close | 2023-06-20
|  | 泰衡诺工厂 | 2023-05-10 | IQC | 37300135 | 复合板电池盖组件_X6711_星际蓝_V0_ZY_GK_N |  | X6711 | 量产 | 结构件 | 复合板材 | 复合板电池盖组件 | 直发料 |  |  | 兆奕 |  | 向言成 | 2800 | 200 | 5 | 2.50% | 异色4PCS，灯罩划伤1PCS | C | 供应商返工挑选 |  | 卢琪文 | 1、异色：UV转印过程中，机台上尘点粘在板材上面，带入镀膜腔体内，镀膜后产生异色. 2、灯罩划伤：1）.产品在小白盒里面比较松动未用泡棉压紧，导致运输过程产品摩擦划伤； 2）.保护膜闪光灯罩区域是避空，起不到保护灯罩的作用 | 供应商返工挑选 | 1、异色：UV转印过程中，机台上尘点粘在板材上面，带入镀膜腔体内，镀膜后产生异色. 2、灯罩划伤：1）.产品在小白盒里面比较松动未用泡棉压紧，导致运输过程产品摩擦划伤； 2）.保护膜闪光灯罩区域是避空，起不到保护灯罩的作用 | 1、对车间环境进行按时清洁清扫，保持工作台面干净，无尘等级每周测试一次，保证车间无尘等级达到千级； 2.1）、内箱小白盒出货包装方式设变，在产品两侧增加填充泡棉，降低盒内晃动空间，保护产品在运输过程中的碰撞； 2）、出货保护膜闪光灯罩位置由避空状态设变为不避空 |  |  |  | 1、外观缺陷，严格依据签样执行检验，无样品支撑，挑选待DQE确认拉通，送客户端进行确认后方可出货； 2、依据传音的签样标准，前期充分收集外观限度样，抓住每次试产交付跟线的契机，提前拉通客户端的标准 |  |  |  | close | 2023-06-20
|  | 1264工厂（KD仓） | 2023-05-10 | IQC | 38100488 |  |  | KI5K | 量产 |  |  |  | 直发料 |  |  | 泰科盛 |  | 何建波 | 9000 | 315 | 315 | 100.00% | 实物混料1箱3000pcs | B | SQM安排厂商全检中 |  | 仉天宇 | 1.因传音标签更新SRM系统打标，我司外箱标签在传音仓库无法扫描， 2.供应商打好标签快递给快递小哥帮忙更换，快递小哥把KI5K和X6711标签贴错，导致IQC抽检时判定为标签与实物不符 | SQM安排厂商全检中 | 1.因传音标签更新SRM系统打标，我司外箱标签在传音仓库无法扫描， 2.供应商打好标签快递给快递小哥帮忙更换，快递小哥把KI5K和X6711标签贴错，导致IQC抽检时判定为标签与实物不符 | 1：每天生产提供当日产出规格及数量给业助，业助在传音系统打印好标签给到生产，由生产张贴客户的内箱及外箱标签。 2：入库时IPQC参照模板进行全检，出货时OQC也要参照模板进行全检。 |  |  |  | 1：杜绝再要快递小哥更换标签的事情发生。 2：其他机型同步展开执行 |  |  |  | close | 2023-06-20
|  | 泰衡诺工厂 | 2023-05-10 | IQC | 37500085 |  |  | CK9 | 量产 |  |  |  | 直发料 |  |  | 恩浩 |  | 廖诗龙 | 3510 | 200 | 14 | 7.00% | 披风14pcs | B | 供应商返工挑选 |  | 彭松树 | 经现场排查验证分析为钢片来料断裂，供应商分析为小柱子结构薄弱，受外力影响柱子易断裂异常； 2、辅料偏位个案，为现场人员在维修不良时使用手工定位贴合未对准线位，导致出现偏位现象 | 供应商返工挑选 | 经现场排查验证分析为钢片来料断裂，供应商分析为小柱子结构薄弱，受外力影响柱子易断裂异常； 2、辅料偏位个案，为现场人员在维修不良时使用手工定位贴合未对准线位，导致出现偏位现象 | 向客户申请对柱子红色面结构进行补强，加胶：0.3mm～0.5mm优化改善（待客户回复），项目拉通中，预估回复时间---5/14日 2、针对现场挑选作业不良集中处理，使用机贴----陈丽慧 5/8日 |  |  |  | 1.制作不良履历给到现场，便于现场全检人员比对，起预警作用；---谢文 5/7 2.钢片在制在库所有物料进行打点确认该位置定位柱；----杨磊 5/4 |  |  |  | close | 2023-06-20
|  | 中央仓 | 2023-05-10 | IQC | 37200032 |  |  | KI5K | 量产 |  |  |  | 直发料 |  |  | 大唐伟业 |  | 李高胜 | 20000 | 500 | 13 | 2.60% | 水印*13 | C | 已安排退货处理 |  | 仉天宇 | IR区域水印： 1.产品在丝印过程中刮刀条磨损，导致油墨刮胶不平整，出现下油不均现象，丝印后出现规则性水印不良现象；（图一） 2.丝印员工在清洗网版擦拭后残留在网版上的助剂没有擦干净，导致丝印后出现烘烤后用酒精比较难擦拭；（图二） 责任人：李文亮2023.05.08 D-4.2: 改D-5-1:流出原因/失效分析 1.丝印为整张作业，发现个别不良后无法整张打出来，导致作业后流入下一道工序； 2.IPQC按每两小时巡检频率作业，未发现不良导致异常流入下一道工序； 3.FQC全检、OQC漏检，检验能力不均衡，检出率低。 | 已安排退货处理 | IR区域水印： 1.产品在丝印过程中刮刀条磨损，导致油墨刮胶不平整，出现下油不均现象，丝印后出现规则性水印不良现象；（图一） 2.丝印员工在清洗网版擦拭后残留在网版上的助剂没有擦干净，导致丝印后出现烘烤后用酒精比较难擦拭；（图二） 责任人：李文亮2023.05.08 D-4.2: 改D-5-1:流出原因/失效分析 1.丝印为整张作业，发现个别不良后无法整张打出来，导致作业后流入下一道工序； 2.IPQC按每两小时巡检频率作业，未发现不良导致异常流入下一道工序； 3.FQC全检、OQC漏检，检验能力不均衡，检出率低。 | IR区域水印改善： 1.宣导员工作业过程中每张自检丝印效果，发现异常及时停机反馈 2.清洗擦拭网板后用干无尘布将网板底部擦干净，板材上贴上保护膜先印在保护膜上，反复投印三次确认丝印效果合格OK后再导入批量作业避免出现IR区域水印不良现象；:流出 改善措施 1.丝印作业员严格按照要求做自检动作，发现不良打记号，累计起来集中送下一道工序； 2.IPQC增加巡检频率，前期2H/次进行巡检，后续更改为1H/次进行巡检，避免不良未能及时发现； 3.严格要求检验员按照检验SIP对产品进行检验，每月对检验人员进行GRR考核，提升检验人员检出率；对考核不合格的检验员，进行再培训，直到考核合格为止。 4.更改视窗检验方式（如图）可以直观看到不良，杜绝不良流出； 完成日期/责任人：2023.5.8李文亮/张明 |  |  |  | 1.现场检验工作区及OQC检验桌悬挂不良看板每天目视、熟悉标准，品质主管每天稽核产线 ； 2.对检验人员实施定员/定岗制，并且每月对外观检验GR&R考核测试，（之前每2个月考核1次） 3.改善眼疲劳：检验车间规定每两小时休息10分钟，主管统一关闭检验车间所有检验灯光。 |  |  |  | close | 2023-06-20
|  | 中央仓 | 2023-05-10 | IQC | 38100698 |  |  | X6835 | 量产 |  |  |  | 直发料 |  |  | 广正 |  | 李高胜 | 6250 | 200 | 4 | 2.00% | 划伤*1 掉漆*1 颗粒*2 | C | 供应商返工挑选 |  | 甘海波 | 1.灯罩脏污：灯罩是人工作业，在贴合后需要按压一下，手上有汗液，导致表面出现脏污； 2.毛丝：上线时素材前处理不到位，底漆转线途中落尘二次污染，导致出现毛丝 3.泡棉破损：泡棉在冲切时刀盾，出现边缘上有轻微破损不良； D-4.2: 流出原因 1.全检人员未发现该异常现象，导致异常流出 ； | 供应商返工挑选 | 1.灯罩脏污：灯罩是人工作业，在贴合后需要按压一下，手上有汗液，导致表面出现脏污； 2.毛丝：上线时素材前处理不到位，底漆转线途中落尘二次污染，导致出现毛丝 3.泡棉破损：泡棉在冲切时刀盾，出现边缘上有轻微破损不良； D-4.2: 流出原因 1.全检人员未发现该异常现象，导致异常流出 ； | 灯罩脏污 1、要求现场人员佩戴手指套作业，手指套进行30分钟/次，确保灯罩上的洁净； 2、人工贴合后使用酒精擦拭，避免脏污残留在表面； 毛丝不良 1、上线时素材擦拭严格按照SOP作业确保素材每个面都能清洁干净，技术员需调整静电枪位置保证除尘效果。---已完成---李长宝—完成日期-- 5/12 2、转线台面贴蓝色粘尘贴预防落尘污染产品。 泡棉不良： 物料返工完后，泡棉破损2pcs已反馈供应商改善，冲切刀具2H/次进行更换； |  |  |  | 1.更显SOP标准作业，员工装好闪光灯后增加酒精擦拭动作，SOP5/16日下发完成；---黄晓华5/16 2.刷新客诉履历，针对现场检验人员的外观标准再次进行培训，定人定岗作业；-- 黄晓华5/16 |  |  |  | close | 2023-06-20
|  | 中央仓 | 2023-05-10 | IQC | 27701337 | 彩卡_Xpark_Infinix |  | 通用 | 量产 | 包材 | 纸卡册 | 彩卡 | 直发料 |  |  | 丽德宝 |  | 周丽娅 | 32904 | 315 | 34 | 10.79% | 脏点*22 异色点*6 切割偏位*6 | C | 已完成返工 |  | 丁海明 | 1. 机长未按制度及时执行自检动作； 2. 全检人员有漏检； 产品出货时，OQC按AQL抽检，检验合格，盖章出货；纸张切割位置产生偏移导致； 切割纸张时，裁纸刀固定位，但一次性切纸数量太多，厚度大、切纸受压力影响产生位移；异色点： 产品本身有纸屑，印刷时纸张上纸屑黏附到印刷版上面,产生异色点； 切割偏位：割纸张时，裁纸刀固定位，但一次性切纸数量太多，厚度大、切纸受压力影响产生位移 ； | 已完成返工 | 1. 机长未按制度及时执行自检动作； 2. 全检人员有漏检； 产品出货时，OQC按AQL抽检，检验合格，盖章出货；纸张切割位置产生偏移导致； 切割纸张时，裁纸刀固定位，但一次性切纸数量太多，厚度大、切纸受压力影响产生位移；异色点： 产品本身有纸屑，印刷时纸张上纸屑黏附到印刷版上面,产生异色点； 切割偏位：割纸张时，裁纸刀固定位，但一次性切纸数量太多，厚度大、切纸受压力影响产生位移 ； | 印刷前自检印刷版，印时按流程抽检，发现即刻停机洗版清理； 产前对纸张大检，生产过程中，定时清理；机长切纸及时自检，及时发现问题停机检查改善； 固定纸张数量，由原200-300PCS次，改为每次100-150PCS； 1.产前对纸张大检，印刷前自检印刷版，印时按流程抽检，发现即刻停机洗版清理； 2.本工序自检，把未切割分开有不良品的纸张分类标识，通知下工序注意挑选； 3.固定纸张数量，由原200-300PCS次，改为每次100-150PCS； 4.将客诉不良图片张贴于检验现场以提示、警醒检验人员（并要求机长，检验人员签字确认）； |  |  |  | 现场要求操作在作业指导和质量管理办法中，宣导制度要求，制度落地，责任到人，用制度去约束生产动作，培养员工按流程操作的习惯，形成品质意识常态化； |  |  |  | close | 2023-06-20
|  | 泰衡诺工厂 | 2023-05-10 | IQC | 37500082 |  |  | CK9 | 量产 |  |  |  | 直发料 |  |  | 恩浩 |  | 廖诗龙 | 3232 | 200 | 2 | 1.00% | TPU披风*1pcs,TPU浮高*1pcs | B | 供应商返工挑选 |  | 汤立明 | 经现场排查验证分析为钢片来料断裂，供应商分析为小柱子结构薄弱，受外力影响柱子易断裂异常； 2、辅料偏位个案，为现场人员在维修不良时使用手工定位贴合未对准线位，导致出现偏位现象 | 供应商返工挑选 | 经现场排查验证分析为钢片来料断裂，供应商分析为小柱子结构薄弱，受外力影响柱子易断裂异常； 2、辅料偏位个案，为现场人员在维修不良时使用手工定位贴合未对准线位，导致出现偏位现象 | 向客户申请对柱子红色面结构进行补强，加胶：0.3mm～0.5mm优化改善（待客户回复），项目拉通中，预估回复时间---5/14日 2、针对现场挑选作业不良集中处理，使用机贴----陈丽慧 5/8日 |  |  |  | 1.制作不良履历给到现场，便于现场全检人员比对，起预警作用；---谢文 5/7 2.钢片在制在库所有物料进行打点确认该位置定位柱；----杨磊 5/4 |  |  |  | close | 2023-06-20
|  | 1264工厂（KD仓） | 2023-05-09 | 实验室 | 19301177 | 扁平型振动马达_10Φ_3.05mm_FPC |  | 通用 | 量产 | 机电器件 | 振动马达 | 扁平型振动马达 | 直发料 |  |  | 金鑫 |  | 何建波 | 10000 | 5 | 2 | 40.00% | 恒温恒湿运行试验后出现后测量电阻显示开路，不良率2/5，来料批次：4.27 | B | 供应商提供良品物料 |  | 钟意中 | 根本原因 1，#1马达复测性能无电流和转速；#2马达复测性能符合要求，上折软板后再测试马达无电流无振动，反向折后,可恢复振动，判定马达软板线路损伤存在导通不稳定 2，马达线路断开测试：定子磁钢取下，用万用表分别接触软板和电刷测试是否导通； 确认结果：软板线路损伤造成马达接触不良 | 供应商提供良品物料 | 根本原因 1，#1马达复测性能无电流和转速；#2马达复测性能符合要求，上折软板后再测试马达无电流无振动，反向折后,可恢复振动，判定马达软板线路损伤存在导通不稳定 2，马达线路断开测试：定子磁钢取下，用万用表分别接触软板和电刷测试是否导通； 确认结果：软板线路损伤造成马达接触不良 | 1.5月10日库存寿命验证，清查成品仓马达2批次，各投入寿命20PCS（共40只），马达运行75H无停机，说明软板导通正常 2.客户退回马达复测寿命振动正常，无FPC振断现象 3.经追溯，本批次FPC为4月26日进料检验合格;FPC供应商提供质量保证函给金鑫 |  |  |  | 1.寿命试验采用软线. 2.试验马达必须固定牢固. 3.持续跟进马达试验情况，进一步向贵司汇报 |  |  |  | close | 2023-06-20
|  | 中央仓 | 2023-05-09 | IQC | 37300107 | 复合板材镜片_KI8_黑色_后副_V0 |  | KI8 | 量产 | 结构件 | 复合板材 | 复合板材镜片 | 直发料 |  |  | 精品诚 |  | 李高胜 | 11487 | 315 | 10 | 3.17% | 异色*10 | C | 已安排退货处理 |  | 王又良 | 根据返工对实物分析，该异色点为印半透油墨时，油墨产生的气泡，当气泡消失后，产生此异色点。 D-4.2: 流出原因 检包时对白纸检验，对不良识别不够清晰，导致不良流出。 | 已安排退货处理 | 根据返工对实物分析，该异色点为印半透油墨时，油墨产生的气泡，当气泡消失后，产生此异色点。 D-4.2: 流出原因 检包时对白纸检验，对不良识别不够清晰，导致不良流出。 | 增加消泡剂比例，由原来的千分之一增加到千分之一点二。 |  |  |  | 1、修订内部工艺卡，形成标准化管控； 2、更改半透油墨印刷场地，更改到千级车间，预防因尘点造成的气泡不良； 3、检包组检验时，全部将产品放在灯箱上进行检验。 |  |  |  | close | 2023-06-20
|  | 中央仓 | 2023-05-09 | IQC | 38100582 |  |  | X669 | 量产 |  |  |  | 直发料 |  |  | 泰科盛 |  | 李高胜 | 12000 | 315 | 315 | 100.00% | 抽检4箱，外箱标签MPN编码错误4箱（正确编码为381005821，错为381005781） | B | 供应商补标签 |  | 仉天宇 | 一：因为传音系统打出的标签无法扫描， 二：业助把传音系统标签导出，手动输入标签信息，导致输错， | 供应商补标签 | 一：因为传音系统打出的标签无法扫描， 二：业助把传音系统标签导出，手动输入标签信息，导致输错， | 1：入库时IPQC参照模板进行全检，出货时OQC也要参照模板进行全检。 2：杜绝把传音系统标签导出手动更改。 3：其他机型同步展开执行。 |  |  |  | 1：入库时IPQC参照模板进行全检，出货时OQC也要参照模板进行全检。 2：杜绝把传音系统标签导出手动更改。 3：其他机型同步展开执行。 |  |  |  | close | 2023-06-20
|  | 重庆工厂 | 2023-05-08 | 产线 | 38300142 |  |  | X6835 | 量产 |  |  |  | 中央仓调料 |  |  | 大唐伟业 |  | 吴夏芳 | 50000 | 500 | 32 | 6.40% | 镜片脏污擦试不掉 | C | 供应商返工后上线 |  | 仉天宇 | 视窗脏污1---条状： 1. 丝印员工在清洗网版擦拭后残留在网版上的助剂没有擦干净，直接丝印，导致视窗白色雾状，烘烤后用酒精比较难擦拭，用白电油很容易擦，因为助剂和白电油有相溶作用可以清洁干净油墨助剂； 图一是助剂残留，图二为左边助剂残留右边用白电油清洁后照片； | 供应商返工后上线 | 视窗脏污1---条状： 1. 丝印员工在清洗网版擦拭后残留在网版上的助剂没有擦干净，直接丝印，导致视窗白色雾状，烘烤后用酒精比较难擦拭，用白电油很容易擦，因为助剂和白电油有相溶作用可以清洁干净油墨助剂； 图一是助剂残留，图二为左边助剂残留右边用白电油清洁后照片； | 视窗脏污2---点状： 改善验证 1.将退镀机退镀速度放慢0.2，每天投入跟进1000pcs,连续跟进3天，无点状脏污不良； 2.退镀后设置检验工序，每10张抽检1张确认是否有视窗脏污，连续跟进5天，无点状不良。 |  |  |  | 1. 现场检验工作区及OQC检验桌悬挂不良看板每天目视、熟悉标准，品质主管每天稽核产线 ； 2. 对检验人员实施定员/定岗制，并且每月对外观检验GR&R考核测试，（之前每2个月考核1次） 3. 改善眼疲劳：检验车间规定每两小时休息10分钟，主管统一关闭检验车间所有检验灯光。 |  |  |  | close | 2023-06-20
|  | 1264工厂（KD仓） | 2023-05-08 | 实验室 | 37600143 |  |  | X6833B | 量产 |  |  |  | 直发料 |  |  | 精而美 |  | 何建波 | 2600 | 3 | 3 | 100.00% | 卡托装卸300次橡胶圈破损，不良比例：1/3, 装卸300次边缘掉漆，不良比例：2/3 | B | 供应商提供良品物料 |  | 王又良 | 根本原因 1、M1-2号穴胶圈两侧槽头部凸起披锋，按照标准是不能有披锋的，不良品实测数据0.718mm，套圈过后未将胶圈捋平整，胶圈浮在披锋上面，插拔300次测试之后，披锋刮破胶圈，导致破损，插拔测试失效 流出原因 1.卡槽披锋套圈之后，不易看出.我司实验室单体测试只能满足常规性能测试及强度测试，无整机装卸测试 | 供应商提供良品物料 | 根本原因 1、M1-2号穴胶圈两侧槽头部凸起披锋，按照标准是不能有披锋的，不良品实测数据0.718mm，套圈过后未将胶圈捋平整，胶圈浮在披锋上面，插拔300次测试之后，披锋刮破胶圈，导致破损，插拔测试失效 流出原因 1.卡槽披锋套圈之后，不易看出.我司实验室单体测试只能满足常规性能测试及强度测试，无整机装卸测试 | 1.模具有轻微磨损，配合间隙过大，披锋从前模后模空隙中跑出，已安排修模，合模线位置披锋无法避免，披锋管控要求从≤0.0mm， 2.套胶作业增加胶圈捋顺（防止胶圈两端受力不均匀更新套圈SOP作业指导书) 2.套胶作业增加胶圈捋顺（防止胶圈两端受力不均匀更新套圈SOP作业指导书) 3.按照客户卡托孔下限标准，根据胶圈与中框的干涉量制作对应的检具，套圈及出货段按照客户标准每批次出货插拔5PCS。 4.申请整机一台，按照传音测试要求，每批测试3pcs，防止此异常再次流出 |  |  |  | 1、模具专人维护，定期保养，避免磨损等原因造成披锋等其他不良； 2、更新套圈作业SOP，手工套圈过程中使用列子顺时针捋平胶圈，防止胶圈两端、两边受力不均。 3.注塑首件及过程巡检，针对卡槽两侧披锋在50倍放大镜进行做首件及巡检，针对客户信息，备注在SIP中，制作不良警示图给到注塑IPQC及套圈IPQC传阅及培训 |  |  |  | close | 2023-06-20
|  | 泰衡诺工厂 | 2023-05-08 | 产线 | 38100740 | 中框组件_X6716_曜石黑_V1_HK_N |  | X6716 | 量产 | 结构件 | 注塑件 | 中框组件 | 直发料 |  |  | 惠科 |  | 汪自庆 | 1200 | 1200 | 1 | 0.08% | 中框装饰件起翘，手拉装饰件脱落 | B | 供应商全检中框，用手去拉装饰件 |  | 卢琪文 | 从支架脱落的不良实物确认，分析为在点胶时擦拭镜片或擦胶时有酒精渗透到下面，造成背胶部分失效（不良背胶上有小汽泡） | 供应商全检中框，用手去拉装饰件 | 从支架脱落的不良实物确认，分析为在点胶时擦拭镜片或擦胶时有酒精渗透到下面，造成背胶部分失效（不良背胶上有小汽泡） | 持续跟进 | [7 empty] | close | 2023-06-20
|  | 朵唯工厂 | 2023-05-08 | IQC | 37300111 |  |  | KI5Q | 量产 |  |  |  | 中央仓调料 |  |  | 锐欧 |  | 杨松 | 20880 | 315 | 7 | 2.22% | 异色点*7 | C | SQM安排厂商全检。5.9日已完成 |  | 仉天宇 | 半透区域异色： 内部从17个影响丝印不良的因子中排查出产品的周转方式和待印刷半成品的洁净度两个关键因子导致丝印缺口。 丝印半透时，产品周转方式防护不足或者丝印半透后洁净度不足，有落尘点落到半透区域内，烘干后造成半透区域异色。 | SQM安排厂商全检。5.9日已完成 | 半透区域异色： 内部从17个影响丝印不良的因子中排查出产品的周转方式和待印刷半成品的洁净度两个关键因子导致丝印缺口。 丝印半透时，产品周转方式防护不足或者丝印半透后洁净度不足，有落尘点落到半透区域内，烘干后造成半透区域异色。 | 半透区域异色 ：1，丝印前将准备工作完成后再打开保鲜箱盖进行丝印。2，制定物料周转作业指导书，增加物料周转防护，初步已经完成，细节评估中。 3，丝印工序增加质量关键控制点，按照红色字体进行丝印管控。 半透区域异色点 ： 1，拿不良品对检验员及QC重新培训，人手一张点规核对点状缺陷规格 。2. 对所有涉及检验传音产品人员进行教育训练并考核，考核结果合格。考核后对检验人员进行GRR测试和分析，结果可接受。3，增加驻厂人员全检拦截，驻厂检验3批客户无反馈异常后，取消驻厂全检。 |  |  |  | 按照SOP内容和关键品质管控点内容进行镀前和丝印前洁净度防护 |  |  |  | close | 2023-06-20
|  | 迪明通工厂 | 2023-05-08 | IQC | 38200449 | 封套_A507LSP_itel_A24 2023_32+2_KE_SF |  | A507LSP | 量产 | 包材 | 销售包装组件 | 封套 | 直发料 |  |  | 深圳丽德宝 |  | 甄晓宁 | 2700 | 125 | 125 | 100.00% | 无出货报告 | B | 供应商补出货报告 |  | 丁海明 | 1. 出货时间信息未及时传递出来，导致QC写好报告未及时放入物料随货； 2.业务未提前确定出货计划，加上当天交货批次多，备货时间太短，未及时传递信息到品质部； 3.此前出货报告项无拦截工序； | 供应商补出货报告 | 1. 出货时间信息未及时传递出来，导致QC写好报告未及时放入物料随货； 2.业务未提前确定出货计划，加上当天交货批次多，备货时间太短，未及时传递信息到品质部； 3.此前出货报告项无拦截工序； | 1. 会议检讨，要求跟单每天提前确认出货计划，提前发群中共享，品质写好出货报告后及时给到仓库； 2. 提前共享出货信息，增加备货预留时间； 3. 同时加设拦截工序，批次出货报告拦截列入仓务部出货前检查项； 4. 将客诉不良图片张贴于检验现场以提示、警醒检验人员（并要求仓库,QC签字确认）； | [7 empty] | close | 2023-06-20
|  | 迪明通工厂 | 2023-05-08 | IQC | 38200515 |  |  | S665L | 量产 |  |  |  | 直发料 |  |  | 深圳丽德宝 |  | 甄晓宁 | 5292 | 200 | 200 | 100.00% | 无出货报告 | B | 供应商补出货报告 |  | 丁海明 | 1. 出货时间信息未及时传递出来，导致QC写好报告未及时放入物料随货； 2.业务未提前确定出货计划，加上当天交货批次多，备货时间太短，未及时传递信息到品质部； 3.此前出货报告项无拦截工序； | 供应商补出货报告 | 1. 出货时间信息未及时传递出来，导致QC写好报告未及时放入物料随货； 2.业务未提前确定出货计划，加上当天交货批次多，备货时间太短，未及时传递信息到品质部； 3.此前出货报告项无拦截工序； | 1. 会议检讨，要求跟单每天提前确认出货计划，提前发群中共享，品质写好出货报告后及时给到仓库； 2. 提前共享出货信息，增加备货预留时间； 3. 同时加设拦截工序，批次出货报告拦截列入仓务部出货前检查项； 4. 将客诉不良图片张贴于检验现场以提示、警醒检验人员（并要求仓库,QC签字确认）； | [7 empty] | close | 2023-06-20
|  | 泰衡诺工厂 | 2023-05-07 | IQC | 37200133 | 玻璃电池盖组件_X678B_魔力黑_V0_DT_CE_N |  | X678B | 试产MPR | 结构件 | 玻璃件 | 玻璃电池盖组件 | 直发料 |  |  | 大唐伟业 |  | 向言成 | 1200 | 80 | 3 | 3.75% | 异色印、异色点3PCS | C | 供应商返工挑选 |  | 刘善军 | 1.电镀前：环境粉尘--产品在空气中裸露时间过长：1-2小时未电镀，操作人员在电镀上锅前未对产品进行清洁，导致空气中的灰尘颗粒点附着在膜片上，电镀后产生异色点/白印不良 2.电镀时：真空室脏，在开始抽真空时空气涡流将真空室底板、护板的微尘带到装饰件上 3.电镀后:电镀完成出炉后，因装饰件表面温度过高，容易吸附空气漂浮的微尘 | 供应商返工挑选 | 1.电镀前：环境粉尘--产品在空气中裸露时间过长：1-2小时未电镀，操作人员在电镀上锅前未对产品进行清洁，导致空气中的灰尘颗粒点附着在膜片上，电镀后产生异色点/白印不良 2.电镀时：真空室脏，在开始抽真空时空气涡流将真空室底板、护板的微尘带到装饰件上 3.电镀后:电镀完成出炉后，因装饰件表面温度过高，容易吸附空气漂浮的微尘 | 1.丝印印刷时，底座每30分钟清洁一次，防止底座上的异物停留在底座上擦伤镜片。 2.在区域范围内采用无尘的塑胶膜进行隔离，阻绝区域范围内的尘埃粒子外散到其它区域 3.每天安排大清理，全车间宣导、执行.车间设置尘埃粒子测试点，检测净化度（全区域每周2次，局部区域一次/天） |  |  |  | 1、每天上班前拿不良图片、履历对检验员进行培训，减少不良的流出； 2、内部出货前增加二次静态检验，加强拦截不良的流出； 3、OQC抽检时按AQL0.4进行取样，增加抽检数量，提升覆盖率，减少不良的流出 |  |  |  | close | 2023-06-20
|  | 泰衡诺工厂 | 2023-05-07 | IQC | 37300074 |  |  | X678B | 试产MPR |  |  |  | 直发料 |  |  | 大唐伟业 |  | 向言成 | 1500 | 125 | 3 | 2.40% | 背胶夹异物2PCS、透白1PCS | B | 供应商返工挑选 |  | 刘善军 | 1.员工贴辅料时，背膜贴合后未检查是否贴合到位； 2.背胶溢胶导致粘异物，背胶原材料在运输过程中的高温环境，使得材料表面胶水活性较强，容易溢开 3.检验时未预撕离型膜，导致漏检 | 供应商返工挑选 | 1.员工贴辅料时，背膜贴合后未检查是否贴合到位； 2.背胶溢胶导致粘异物，背胶原材料在运输过程中的高温环境，使得材料表面胶水活性较强，容易溢开 3.检验时未预撕离型膜，导致漏检 | 1.培训员工贴辅料操作手法，避免由于手法问题，导致产品不良 2.导并培训操作员作业时严格按照SOP作业，规范动作，避免人为造成产品损伤 |  |  |  | 1、每天上班前拿不良图片、履历对检验员进行培训，减少不良的流出； 2、内部出货前增加二次静态检验，加强拦截不良的流出； 3、OQC抽检时按AQL0.4进行取样，增加抽检数量，提升覆盖率，减少不良的流出 |  |  |  | close | 2023-06-20
|  | 泰衡诺工厂 | 2023-05-07 | IQC | 37300115 |  |  | X6711 | 量产 |  |  |  | 直发料 |  |  | 兆奕 |  | 向言成 | 2400 | 200 | 6 | 3.00% | 异色2PCS、划伤2PCS、水印2PCS | C | 供应商返工挑选 |  | 彭松树 | 1、UV转印过程中，机台上尘点粘在板材上面，带入镀膜腔体内，镀膜后产生异色； 2、近期新员工较多，对个别外观不良识别率较低，导不良流出 | 供应商返工挑选 | 1、UV转印过程中，机台上尘点粘在板材上面，带入镀膜腔体内，镀膜后产生异色； 2、近期新员工较多，对个别外观不良识别率较低，导不良流出 | 1、对车间环境进行按时清洁清扫，保持工作台面干净，无尘等级每周测试一次，保证车间无尘等级达到千级； 2、持续对检验人员进行培训，2周后对现场检验人员流出率第二次考核，要求目标在0.5%以下 |  |  |  | 1、外观缺陷，严格依据签样执行检验，无样品支撑，挑选待DQE确认拉通，送客户端进行确认后方可出货； 2、依据传音的签样标准，前期充分收集外观限度样，抓住每次试产交付跟线的契机，提前拉通客户端的标准 |  |  |  | close | 2023-06-20
|  | 泰衡诺工厂 | 2023-05-07 | IQC | 37300135 | 复合板电池盖组件_X6711_星际蓝_V0_ZY_GK_N |  | X6711 | 量产 | 结构件 | 复合板材 | 复合板电池盖组件 | 直发料 |  |  | 兆奕 |  | 向言成 | 4400 | 315 | 9 | 2.86% | 异色5PCS、纹理碰伤2PCS、毛丝2PCS | C | 供应商返工挑选 |  | 彭松树 | 1、UV转印过程中，机台上尘点粘在板材上面，带入镀膜腔体内，镀膜后产生异色； 2、近期新员工较多，对个别外观不良识别率较低，导不良流出 | 供应商返工挑选 | 1、UV转印过程中，机台上尘点粘在板材上面，带入镀膜腔体内，镀膜后产生异色； 2、近期新员工较多，对个别外观不良识别率较低，导不良流出 | 1、对车间环境进行按时清洁清扫，保持工作台面干净，无尘等级每周测试一次，保证车间无尘等级达到千级； 2、持续对检验人员进行培训，2周后对现场检验人员流出率第二次考核，要求目标在0.5%以下 |  |  |  | 1、外观缺陷，严格依据签样执行检验，无样品支撑，挑选待DQE确认拉通，送客户端进行确认后方可出货； 2、依据传音的签样标准，前期充分收集外观限度样，抓住每次试产交付跟线的契机，提前拉通客户端的标准 |  |  |  | close | 2023-06-20
|  | 泰衡诺工厂 | 2023-05-06 | IQC | 37200090 | 玻璃电池盖组件_X678B_变幻金_V0_DT_GK_N |  | X678B | 试产MPR | 结构件 | 玻璃件 | 玻璃电池盖组件 | 直发料 |  |  | 大唐伟业 |  | 向言成 | 1000 | 80 | 8 | 10.00% | 边缘露白3PCS，白印5PCS | C | 供应商返工挑选 |  | 刘善军 | 1、AG药水熟化时间不充足，固体成分未充分溶解，固体成分在玻璃表面来回冲刷，造成划伤、白印不良； 2、膜片轻微偏位，从正面看边缘露白 | 供应商返工挑选 | 1、AG药水熟化时间不充足，固体成分未充分溶解，固体成分在玻璃表面来回冲刷，造成划伤、白印不良； 2、膜片轻微偏位，从正面看边缘露白 | 1、改善药水熟化时间和温度，必须满足72H，温度保持在24±3℃，让药水充分融化，避免由于药水问题导致不良； 2、贴合管控位置度，首件抽检5pcs，并增加巡检频率，由1次/H，增加到1次/0.5H |  |  |  | 1、每天上班前拿不良图片、履历对检验员进行培训，减少不良的流出； 2、内部出货前增加二次静态检验，加强拦截不良的流出； 3、OQC抽检时按AQL0.4进行取样，增加抽检数量，提升覆盖率，减少不良的流出 |  |  |  | close | 2023-06-20
|  | 泰衡诺工厂 | 2023-05-06 | IQC | 37200090 | 玻璃电池盖组件_X678B_变幻金_V0_DT_GK_N |  | X678B | 试产MPR | 结构件 | 玻璃件 | 玻璃电池盖组件 | 直发料 |  |  | 大唐伟业 |  | 向言成 | 700 | 80 | 2 | 2.50% | 装饰件异物1PCS，漏白1PCS | C | 供应商返工挑选 |  | 刘善军 | 1.员工贴辅料时，背膜贴合后未检查是否贴合到位； 2.背胶溢胶导致粘异物，背胶原材料在运输过程中的高温环境，使得材料表面胶水活性较强，容易溢开 3.检验时未预撕离型膜，导致漏检 | 供应商返工挑选 | 1.员工贴辅料时，背膜贴合后未检查是否贴合到位； 2.背胶溢胶导致粘异物，背胶原材料在运输过程中的高温环境，使得材料表面胶水活性较强，容易溢开 3.检验时未预撕离型膜，导致漏检 | 1.培训员工贴辅料操作手法，避免由于手法问题，导致产品不良 2.导并培训操作员作业时严格按照SOP作业，规范动作，避免人为造成产品损伤 |  |  |  | 1、每天上班前拿不良图片、履历对检验员进行培训，减少不良的流出； 2、内部出货前增加二次静态检验，加强拦截不良的流出； 3、OQC抽检时按AQL0.4进行取样，增加抽检数量，提升覆盖率，减少不良的流出 |  |  |  | close | 2023-06-20
|  | 1264工厂（KD仓） | 2023-05-06 | IQC | 38100562 |  |  | X6711 | 量产 |  |  |  | 直发料 |  |  | 惠科 |  | 何建波 | 12600 | 500 | 500 | 100.00% | 实物散落，不好点数；KD运输有物料本体损坏的风险 | C | 退1箱给供应商返工更换包装方式，送传音实验室模拟运输验证 |  | 彭松树 | 根本原因 1.现有包装， 30格吸塑盒内，每格装5pcs，每放满一盘垫一张PE膜，后放入C33纸箱内； 2.产品状态吸塑格子大于产品在包装内无法固定产品，在运输的过程中颠簸导致散乱 流出原因 由于客诉不良是在包装运输中导致；检验人员无法拦截，导致不良流出 | 退1箱给供应商返工更换包装方式，送传音实验室模拟运输验证 | 根本原因 1.现有包装， 30格吸塑盒内，每格装5pcs，每放满一盘垫一张PE膜，后放入C33纸箱内； 2.产品状态吸塑格子大于产品在包装内无法固定产品，在运输的过程中颠簸导致散乱 流出原因 由于客诉不良是在包装运输中导致；检验人员无法拦截，导致不良流出 | 1.更改包装规范 改前包装：30格吸塑盒内，每格装5pcs，每放满一盘垫一张PE膜，后放入C33纸箱内 改后包装：30格吸塑盒内，每格用小PE袋装5pcs，每放满一盘垫一张PE膜，后放入C33纸箱内； 用小PE袋包裹固定支架，避免在运输途中滚动散乱 2.5月7号送客户端进行包装运输测试，5月8号 接到客户通知包装运输测试OK，正式导入新包装方式 |  |  |  | 1.进行异常检讨，对问题点关闭情况持续关注. 2.制作不良履历，对现场进行培训 3.后续项目针对异型小件，建议增开专用吸塑盒 |  |  |  | close | 2023-06-20
|  | 中央仓 | 2023-05-06 | IQC | 25201290 | 耳机_3.5MM_EW_31D_白色_MSK |  | 通用 | 量产 | 电声器件 | 耳机 | 有线耳机 | 直发料 |  |  | 瓴海 |  | 周丽娅 | 30000 | 500 | 2 | 0.40% | 大小音*1 线破皮*1 | B | 已完成返工 |  | 钟意中 | 1.大小音：复测确认喇叭正负极短路引起喇叭欧姆数阻值变小。拆开咪壳发现为：开关脚处导电芯线负极地线焊接不良，焊点不圆润，有拉尖，焊点尖角刺破喇叭绿色线芯正极线的绝缘层（图一），造成负极地线与喇叭正极线芯短路，测试喇叭欧姆数为0。 2.线材伤:复查制程巡检记录，4月15号，注塑机8号的模具型腔内夹线位置松动，注塑操作时造成模具上下合模夹压伤线材。注塑机操作员工刘进国在作业时，未按要求对模具进行点检确认，导致不良产生流入了下一工序。 1. 大小音：产线全检测试时，无按作业SOP执行放行 2.线材压伤：检验人员未检出不良 3. QA抽检未发现不良，放行 | 已完成返工 | 1.大小音：复测确认喇叭正负极短路引起喇叭欧姆数阻值变小。拆开咪壳发现为：开关脚处导电芯线负极地线焊接不良，焊点不圆润，有拉尖，焊点尖角刺破喇叭绿色线芯正极线的绝缘层（图一），造成负极地线与喇叭正极线芯短路，测试喇叭欧姆数为0。 2.线材伤:复查制程巡检记录，4月15号，注塑机8号的模具型腔内夹线位置松动，注塑操作时造成模具上下合模夹压伤线材。注塑机操作员工刘进国在作业时，未按要求对模具进行点检确认，导致不良产生流入了下一工序。 1. 大小音：产线全检测试时，无按作业SOP执行放行 2.线材压伤：检验人员未检出不良 3. QA抽检未发现不良，放行 | 1.焊接相关标准要求岗位生产自检不良率在0.4%-0.6%，增加中部咪组件焊接锡点的目视化岗位，对锡点再次进行全检，目视合格后再流入下一工序，从5月10号开始执行。 2.线材压伤：对刘进国进行处罚，不按要求作业。每天早会宣导当天作业要求。 |  |  |  | / |  |  |  | close | 2023-06-20
|  | 中央仓 | 2023-05-06 | IQC | 38101169 | 面壳组件_X6516_黑色_V1_XG_方案1 |  | X6516 | 量产 | 结构件 | 注塑件 | 面壳组件 | 直发料 |  |  |  |  | 李高胜 | 24000 | 500 | 25 | 5.00% | 导光柱高出平面*25 | C | 供应商返工挑选 |  | 王又良 | 1，经排查此为生产模具孔位碰穿位拉模导致此孔位披锋组装导光柱高出TP平面不良。 责任人： 贺泽蓉 李茂胜 邝圣余 陈英海 D-4.2: 流出原因： 1，注塑作业员&组装全检员未能检出此异常流出。 2，IPQC&OQC未抽检出此异常导致流出 责任人： 贺泽蓉 李茂胜 邝圣余 陈英海 | 供应商返工挑选 | 1，经排查此为生产模具孔位碰穿位拉模导致此孔位披锋组装导光柱高出TP平面不良。 责任人： 贺泽蓉 李茂胜 邝圣余 陈英海 D-4.2: 流出原因： 1，注塑作业员&组装全检员未能检出此异常流出。 2，IPQC&OQC未抽检出此异常导致流出 责任人： 贺泽蓉 李茂胜 邝圣余 陈英海 | 1，及时排查处理各段库存，并标识好。 2，提供不良实物培训后挂在现场宣导，后面生产时管控。 3，及时安排修模，修模后已点检确认OK再生产，并落实责任人。 4，IPQC&OQC重点跟进此异常 责任人： 贺泽蓉 李茂胜 邝圣余 陈英海 |  |  |  | 1，更新不良履历培训现场作业人员和QC。 2，模具保养持续，此孔位纳入重点点检范围并记录，同步落实到责任人，IPQC稽核加签确认。 3， 每日班早会现场班宣导客诉不良履历，提升员工检出率。 4，QC稽核客诉问题点对策是否落实到位，点检管控。 责任人： 贺泽蓉 李茂胜 邝圣余 陈英海 |  |  |  | close | 2023-06-20
|  | 泰衡诺工厂 | 2023-05-05 | IQC | 37200074 | 玻璃电池盖组件_X678B_魔力黑_V0_DT_GK_N |  | X678B | 试产MPR | 结构件 | 玻璃件 | 玻璃电池盖组件 | 直发料 |  |  | 大唐伟业 |  | 向言成 | 2500 | 125 | 5 | 4.00% | 背胶残缺、夹异物1PCS，异色点2PCS，异色块2PCS | C | 供应商返工挑选 |  | 刘善军 | 背胶异物：1.员工贴辅料时，背膜贴合后未检查是否贴合到位； 2.背胶溢胶导致粘异物，背胶原材料在运输过程中的高温环境，使得材料表面胶水活性较强，容易溢开 3.检验时未预撕离型膜，导致漏检 异色点：1.电镀前：环境粉尘--产品在空气中裸露时间过长：1-2小时未电镀，操作人员在电镀上锅前未对产品进行清洁，导致空气中的灰尘颗粒点附着在膜片上，电镀后产生异色点/白印不良 2.电镀时：真空室脏，在开始抽真空时空气涡流将真空室底板、护板的微尘带到装饰件上 3.电镀后:电镀完成出炉后，因装饰件表面温度过高，容易吸附空气漂浮的微尘 | 供应商返工挑选 | 背胶异物：1.员工贴辅料时，背膜贴合后未检查是否贴合到位； 2.背胶溢胶导致粘异物，背胶原材料在运输过程中的高温环境，使得材料表面胶水活性较强，容易溢开 3.检验时未预撕离型膜，导致漏检 异色点：1.电镀前：环境粉尘--产品在空气中裸露时间过长：1-2小时未电镀，操作人员在电镀上锅前未对产品进行清洁，导致空气中的灰尘颗粒点附着在膜片上，电镀后产生异色点/白印不良 2.电镀时：真空室脏，在开始抽真空时空气涡流将真空室底板、护板的微尘带到装饰件上 3.电镀后:电镀完成出炉后，因装饰件表面温度过高，容易吸附空气漂浮的微尘 | 背胶异物：1.培训员工贴辅料操作手法，避免由于手法问题，导致产品不良 2.导并培训操作员作业时严格按照SOP作业，规范动作，避免人为造成产品损伤 异色点：1.丝印印刷时，底座每30分钟清洁一次，防止底座上的异物停留在底座上擦伤镜片。 2.在区域范围内采用无尘的塑胶膜进行隔离，阻绝区域范围内的尘埃粒子外散到其它区域 3.每天安排大清理，全车间宣导、执行.车间设置尘埃粒子测试点，检测净化度（全区域每周2次，局部区域一次/天） |  |  |  | 1、每天上班前拿不良图片、履历对检验员进行培训，减少不良的流出； 2、内部出货前增加二次静态检验，加强拦截不良的流出； 3、OQC抽检时按AQL0.4进行取样，增加抽检数量，提升覆盖率，减少不良的流出 |  |  |  | close | 2023-06-20
|  | 泰衡诺工厂 | 2023-05-05 | IQC | 37200090 | 玻璃电池盖组件_X678B_变幻金_V0_DT_GK_N |  | X678B | 试产MPR | 结构件 | 玻璃件 | 玻璃电池盖组件 | 直发料 |  |  | 大唐伟业 |  | 向言成 | 1700 | 125 | 9 | 7.20% | 缺口1PCS，异色、白印8PCS | C | 供应商返工挑选 |  | 刘善军 | 1、AG药水熟化时间不充足，固体成分未充分溶解，固体成分在玻璃表面来回冲刷，造成划伤、白印不良； 2、异色点：1.电镀前：环境粉尘--产品在空气中裸露时间过长：1-2小时未电镀，操作人员在电镀上锅前未对产品进行清洁，导致空气中的灰尘颗粒点附着在膜片上，电镀后产生异色点/白印不良 2.电镀时：真空室脏，在开始抽真空时空气涡流将真空室底板、护板的微尘带到装饰件上 3.电镀后:电镀完成出炉后，因装饰件表面温度过高，容易吸附空气漂浮的微尘 | 供应商返工挑选 | 1、AG药水熟化时间不充足，固体成分未充分溶解，固体成分在玻璃表面来回冲刷，造成划伤、白印不良； 2、异色点：1.电镀前：环境粉尘--产品在空气中裸露时间过长：1-2小时未电镀，操作人员在电镀上锅前未对产品进行清洁，导致空气中的灰尘颗粒点附着在膜片上，电镀后产生异色点/白印不良 2.电镀时：真空室脏，在开始抽真空时空气涡流将真空室底板、护板的微尘带到装饰件上 3.电镀后:电镀完成出炉后，因装饰件表面温度过高，容易吸附空气漂浮的微尘 | 1、改善药水熟化时间和温度，必须满足72H，温度保持在24±3℃，让药水充分融化，避免由于药水问题导致不良； 2、异色点：1.丝印印刷时，底座每30分钟清洁一次，防止底座上的异物停留在底座上擦伤镜片。 2.在区域范围内采用无尘的塑胶膜进行隔离，阻绝区域范围内的尘埃粒子外散到其它区域 3.每天安排大清理，全车间宣导、执行.车间设置尘埃粒子测试点，检测净化度（全区域每周2次，局部区域一次/天） |  |  |  | 1、每天上班前拿不良图片、履历对检验员进行培训，减少不良的流出； 2、内部出货前增加二次静态检验，加强拦截不良的流出； 3、OQC抽检时按AQL0.4进行取样，增加抽检数量，提升覆盖率，减少不良的流出 |  |  |  | close | 2023-06-20
|  | 泰衡诺工厂 | 2023-05-05 | IQC | 38100809 |  |  | X678B | 量产 |  |  |  | 直发料 |  |  | 欣冠 |  | 汪自庆 | 8000 | 200 | 6 | 3.00% | 支架背胶贴偏*6 | C | 供应商跟线返工挑选 |  | 刘善军 | 经排查此批支架组装后有返工披锋不良（注塑超声不良），返工员工操作未注意管控支架背胶有挤偏不良 | 供应商跟线返工挑选 | 经排查此批支架组装后有返工披锋不良（注塑超声不良），返工员工操作未注意管控支架背胶有挤偏不良 | 1，及时排查处理各段库存，并标识好。 2，提供不良实物培训后挂在注塑、组装现场宣导，后面生产时管控。 3，重新点检确认超声治具并安排全检1000PCS确认超声治具效果，并由责任人跟进结果。 4，IPQC&OQC重点跟进此异常纳入管控 |  |  |  | 1，提供不良品培训注塑现场作业员、QC识别此不良，后面纳入管控。 2，注塑超声治具点检到责任人每4小时一次并记录。 3，规范要求现场返工人员返工前培训熟读返工SOP，完全依SOP作业，同步重点管控注意事项防止产生二次不良，并落实到责任人和跟进人员。 4， 每日现场班早会宣导，提升员工检出率。 5，OQC针对返工产品安排专人检验跟进。 |  |  |  | close | 2023-06-20
|  | 印尼易方/ARM | 2023-05-05 | 海外KD | 12109908 |  |  | X6515 | 量产 |  |  |  | KD |  |  | 海弘 |  | 张洋 |  | 7000 | 132 | 1.89% | 没有CIT测试标志位 | B | 返工 |  | 朱艳艳 | 1、带班工程师在转线时维护MES工艺路线CIT抽测比例时，因上个订单出国内市场维护20%抽测，误以为新工单也是出国内组装，错维护成20%抽测，导致系统中有部分主板在MES中分配为CIT工位MES过站（不需要测试CIT）； 2.测试过程中带班工程师取订单评审表查看出货市场时发现为SKD市场，抽测比例维护错误，立即将20%抽测比例修正为100%全测，未对CIT工位MES过站主板进行拦截处理，未升级处理评估风险，导致未测CIT异常品流出； 3.《测试首件记录表》中无CIT抽检比例确认点检项，工单首件测试时未确认CIT测试比例； 4.OQC在抽检首批板时查询MES系统工艺路线时为修改后的CIT测试比例，首批板1号箱内主板测试比例为100%测试，未发现异常，导致异常品流出。 | 返工 | 1、带班工程师在转线时维护MES工艺路线CIT抽测比例时，因上个订单出国内市场维护20%抽测，误以为新工单也是出国内组装，错维护成20%抽测，导致系统中有部分主板在MES中分配为CIT工位MES过站（不需要测试CIT）； 2.测试过程中带班工程师取订单评审表查看出货市场时发现为SKD市场，抽测比例维护错误，立即将20%抽测比例修正为100%全测，未对CIT工位MES过站主板进行拦截处理，未升级处理评估风险，导致未测CIT异常品流出； 3.《测试首件记录表》中无CIT抽检比例确认点检项，工单首件测试时未确认CIT测试比例； 4.OQC在抽检首批板时查询MES系统工艺路线时为修改后的CIT测试比例，首批板1号箱内主板测试比例为100%测试，未发现异常，导致异常品流出。 | 1、回收所有测试工程MES账号设置CIT测试比例权限，禁止测试工程维护，统一由项目工程师维护，项目工程师根据订单出货市场维护CIT测试比例，若订单临时变更出货市场需要更改CIT测试比例，则需要项目经理进行审核，审核OK后方可更改测试比例。 2、对责任工程师谢亮记大过追责处理，并留厂观察，如有再犯辞退处理，部门主管连带处罚。 |  |  |  | 1.更新《测试首件记录表》，增加首件检查CIT测试比例确认点检项，制作MES查询CIT抽测比例方法并召集IPQC培训。 2、针对SKD订单，OQC每班抽检的首批板需在MES系统上查询CIT工站是否全测，查到有未测CIT的将已生产产品隔离挑选，将此要求更新到OQC检验报告内。 3.更新《OQC出货检验报告》增加检查SKD订单MES查询CIT测试比例点检项。 |  |  |  | close | 2023-06-20
|  | 朵唯工厂 | 2023-05-04 | IQC | 25101752 | 充电器_TECNO_英规_U180TKA_白色_CE_KX_XMW_V3 |  | KI5Q | 量产 | 安规器件 | 充电器 | USB充电器 | 中央仓调料 |  |  | 坤兴 |  | 杨松 | 2400 | 125 | 5 | 4.00% | 磨花*5 | C | SQM安排厂商全检。5.5日已完成 |  | 钟意中 | 排查库存品未发现外壳磨花不良现象，排除制程中磨花，根据反馈不良现象信息及振动模拟测试结确定产品磨花原因是出货经过长途运输（摇晃、振动），产品外壳与吸塑相互摩擦导致外壳磨花 | SQM安排厂商全检。5.5日已完成 | 排查库存品未发现外壳磨花不良现象，排除制程中磨花，根据反馈不良现象信息及振动模拟测试结确定产品磨花原因是出货经过长途运输（摇晃、振动），产品外壳与吸塑相互摩擦导致外壳磨花 | 优化包装，吸塑与产品间增加珍珠棉，防止外壳磨花（坤兴内部变更BOM，修改包装SOP）。 |  |  |  | 传音所有料号产品ECN变更BOM增加珍珠棉用量，更新装箱SOP（产品与吸塑间珍珠棉）。 预计5月15日变更完成，5月18日完成SOP更新，5月20日导入珍珠棉（原珍珠棉尺寸小需要重新设计尺寸）。 |  |  |  | close | 2023-06-20
|  | 重庆工厂 | 2023-05-04 | 产线 | 37300142 | 复合板材镜片_X6835_黑色_后副_V0_DT_N |  | X6835 | 量产 | 结构件 | 复合板材 | 复合板材镜片 | 中央仓调料 |  |  | 大唐伟业 |  | 吴夏芳 | 70000 | 11600 | 152 | 1.31% | 镜片脏污 | C | 供应商返工挑选 |  | 仉天宇 | 视窗脏污1---条状： 1. 丝印员工在清洗网版擦拭后残留在网版上的助剂没有擦干净，直接丝印，导致视窗白色雾状，烘烤后用酒精比较难擦拭，用白电油很容易擦，因为助剂和白电油有相溶作用可以清洁干净油墨助剂； 图一是助剂残留，图二为左边助剂残留右边用白电油清洁后照片； | 供应商返工挑选 | 视窗脏污1---条状： 1. 丝印员工在清洗网版擦拭后残留在网版上的助剂没有擦干净，直接丝印，导致视窗白色雾状，烘烤后用酒精比较难擦拭，用白电油很容易擦，因为助剂和白电油有相溶作用可以清洁干净油墨助剂； 图一是助剂残留，图二为左边助剂残留右边用白电油清洁后照片； | 1宣导丝印员每次清洗擦拭网板后，用干的无尘布将网板底部擦干净，板材上贴上保护膜先印在保护膜上，试印刷3次，确认丝印效果合格OK后再导入批量作业避免出现视窗脏污不良现象； |  |  |  | 1. 现场检验工作区及OQC检验桌悬挂不良看板每天目视、熟悉标准，品质主管每天稽核产线 ； 2. 对检验人员实施定员/定岗制，并且每月对外观检验GR&R考核测试，（之前每2个月考核1次） 3. 改善眼疲劳：检验车间规定每两小时休息10分钟，主管统一关闭检验车间所有检验灯光。 |  |  |  | close | 2023-06-20
|  | 1264工厂（KD仓） | 2023-05-04 | IQC | 38100754 |  |  | S665L | 量产 |  |  |  | 直发料 |  |  | 广正 |  | 何建波 | 2400 | 200 | 8 | 4.00% | 缺胶：1pc 泡棉爬墙：7pcs | C | 供应商返工挑选 |  | 甘海波 | 根本原因 1.生产情况排查： 辅料爬墙： 人员操作手法不熟练，未对准线位，导致出现辅料爬墙； 缺胶： 产品困气，射胶速度偏慢(标准45±10实际射速35)，生产过程不稳定导致出现缺胶不良现象 流出原因 全检人员未发现该异常现象，导致异常流出 | 供应商返工挑选 | 根本原因 1.生产情况排查： 辅料爬墙： 人员操作手法不熟练，未对准线位，导致出现辅料爬墙； 缺胶： 产品困气，射胶速度偏慢(标准45±10实际射速35)，生产过程不稳定导致出现缺胶不良现象 流出原因 全检人员未发现该异常现象，导致异常流出 | 1. 将人工贴合改为自动化辅料机进行贴合，确保贴合效果的稳定性与一致性，5/8日完成 赵兴旺 2. 困气位置引开排气系统，射速由原来35调整到标准值的上限55 修订成型参数表，去掉负公差，成型参数表修订中，5月8日完成下发 |  |  |  | 1.对现场全检人员进行定人定岗作业；2.制作不良履历给到现场，便于现场全检人员比对，起预警作用 |  |  |  | close | 2023-06-20
|  | 1264工厂（KD仓） | 2023-05-04 | IQC | 38100583 |  |  | X669 | 量产 |  |  |  | 直发料 |  |  | 惠科 |  | 何建波 | 52785 | 800 | 14 | 1.75% | 颗粒×1，披锋×7，变形×6 | C | 供应商返工挑选 |  | 卢琪文 | 根本原因 1.导入自动化贴合小件辅料，贴合后个别产品直接掉落吸塑盒，披锋残留。 2.员工在冲切水口时发现已掉落产品未单独放置，和超声物料放置一起导致不良流出。 3.水口位变形超声时未直接冲切掉，员工直接用手摘掉导致产品变形 流出原因 1.检验人员针对此位置披锋判定存在误判，检验时用中框试装-无干涉未找组长及以上人员确认。 2.不良概率低，QC抽检未及时发现导致不良流出 | 供应商返工挑选 | 根本原因 1.导入自动化贴合小件辅料，贴合后个别产品直接掉落吸塑盒，披锋残留。 2.员工在冲切水口时发现已掉落产品未单独放置，和超声物料放置一起导致不良流出。 3.水口位变形超声时未直接冲切掉，员工直接用手摘掉导致产品变形 流出原因 1.检验人员针对此位置披锋判定存在误判，检验时用中框试装-无干涉未找组长及以上人员确认。 2.不良概率低，QC抽检未及时发现导致不良流出 | 1.班会宣导在超声前发现掉落的产品需用吸塑盒单独放置，安排人员加工全检。 2.超声人员定人定岗，每天生产前组长对作业员强化督导，一次不能脱落产品需单独放置待加工吸塑盒内。 3.检验员存在超出正常标准判定或者模棱两可的先挑选出，由复判人员或者QE确认后在放行，降低误判。 4.QC抽检披锋/变形问题按0收1退执行管控 |  |  |  | 1.脱落产品单独放置并每天记录，生产加工全检后单独送品质全检。 2.制作不良看板悬挂现场，对生产及全检员进行培训检验标准 |  |  |  | close | 2023-06-20
|  | 中央仓 | 2023-05-04 | IQC | 19501060 | 听筒_0809W_H20_弹片_50mW_123dB_HS |  | KF8 | 量产 | 电声器件 | 听筒 | 方形受话器 | 直发料 |  |  | 豪声 |  | 周丽娅 | 28000 | 315 | 7 | 2.22% | 短装*7 | B | 已完成返工 |  | 刘忠 | 根据不良批次信息，对现场视频监控回溯： 1.产品经外观检查后，打包人员进行数量确认后进行封胶带； 2.封胶完成后进行标签贴附扫码录入； 3.整包打包完成后，进行称重复核； 以上流程经全天视频回放，未发现操作违规情况，监控中产品未封胶带时朝上放置，未发现当天包装盘内存在短装情况； | 已完成返工 | 根据不良批次信息，对现场视频监控回溯： 1.产品经外观检查后，打包人员进行数量确认后进行封胶带； 2.封胶完成后进行标签贴附扫码录入； 3.整包打包完成后，进行称重复核； 以上流程经全天视频回放，未发现操作违规情况，监控中产品未封胶带时朝上放置，未发现当天包装盘内存在短装情况； | 根据全制程短装风险排查，目前厂内个例产品缺数主要依靠200%人工数量核对+IPQC抽检，不防呆 大比例缺数不良可被称重监控识别，无流出风险 |  |  |  | 自动CCD检验验证导入，实现防呆管理，预计5/17完成 |  |  |  | close | 2023-06-20
|  | 中央仓 | 2023-05-04 | IQC | 37300165 |  |  | X669 | 量产 |  |  |  | 直发料 |  |  | 聚龙 |  | 李高胜 | 25000 | 315 | 7 | 2.22% | 颗粒*4 划伤*2 压伤*1 | C | 供应商返工挑选 |  | 甘海波 | 一、颗粒/麻点： 1、淋涂下料区周转盘直接放地面有尘点污染导致； 2、下班和交接班时隧道下线物料未及时拓印，落尘导致； 3、淋涂层未把纹理凹处得到填充，形成雾状气泡。 二、压伤点： 1、杂质点落入产品表面，导致不良。 2、转印：模具压渣/大环境落尘导致。 三、划伤： 保护膜贴合治具上有杂物，以至于贴合保护膜时杂物划伤电池盖表面，造成划伤。 D-4.2: 流出原因 1.IQC过程巡检淋涂颗粒点外观不良比例在范围内，未检出批量性不良； 2.检验人员对照客签样板标准不熟练，超限度样板产品放出流转； 3.OQC抽检未抽到，导致不良现象流出； 因前段工序为一出十进行生产，出现1PCS不良品后不会当段进行报废，流转到检验进行检验不良处理，导致物料流出。 | 供应商返工挑选 | 一、颗粒/麻点： 1、淋涂下料区周转盘直接放地面有尘点污染导致； 2、下班和交接班时隧道下线物料未及时拓印，落尘导致； 3、淋涂层未把纹理凹处得到填充，形成雾状气泡。 二、压伤点： 1、杂质点落入产品表面，导致不良。 2、转印：模具压渣/大环境落尘导致。 三、划伤： 保护膜贴合治具上有杂物，以至于贴合保护膜时杂物划伤电池盖表面，造成划伤。 D-4.2: 流出原因 1.IQC过程巡检淋涂颗粒点外观不良比例在范围内，未检出批量性不良； 2.检验人员对照客签样板标准不熟练，超限度样板产品放出流转； 3.OQC抽检未抽到，导致不良现象流出； 因前段工序为一出十进行生产，出现1PCS不良品后不会当段进行报废，流转到检验进行检验不良处理，导致物料流出。 | 一、颗粒/麻点： 1.上料区水框内水要求每班换1次，保持水框内水干净。 2.淋涂线体要安排每周保养1次。 3.线体内粘尘垫每班撕1次。 4.车间大环境地面每2H洒水1次，保持地面湿润。 二、压伤点： 1.固定压伤点模具排查 PT每时一次/巡检30分钟一次。 2.转印机台/滚轮每时清洁。 3.大环境卫生改造需要清洁达标 。 4.覆膜机滚轮每换一卷膜就必须清洁一次。 5.覆膜机滚轮进行更换为55°软滚轮。 三、划伤： 1.保护膜贴合工位人员在启动贴合保护膜时，需检查治具上是否存在有杂物，并每作业十五分钟需对治具进行清理。 2.进行无尘布擦拭产品后再进行贴合A面保护膜。 |  |  |  | 1.不良问题点包装检验人员现场培训宣导； 2.一检现场确认外观缺陷不良占比，同步与前工段生产品质人员确认，现场物料同步优化。 |  |  |  | close | 2023-06-20
|  | 泰衡诺工厂 | 2023-05-04 | IQC | 37200074 | 玻璃电池盖组件_X678B_魔力黑_V0_DT_GK_N |  | X678B | 试产MPR | 结构件 | 玻璃件 | 玻璃电池盖组件 | 直发料 |  |  | 大唐伟业 |  | 向言成 | 2500 | 125 | 7 | 5.60% | 划伤2PCS（1PCS有供应商不良标识），异色点2PCS，异色块4PCS | C | 供应商返工挑选 |  | 刘善军 | 1、AG药水熟化时间不充足，固体成分未充分溶解，固体成分在玻璃表面来回冲刷，造成划伤、白印不良； 2.1、电镀前：环境粉尘--产品在空气中裸露时间过长：1-2小时未电镀，操作人员在电镀上锅前未对产品进行清洁，导致空气中的灰尘颗粒点附着在膜片上，电镀后产生异色点/白印不良 2.2、电镀时：真空室脏，在开始抽真空时空气涡流将真空室底板、护板的微尘带到装饰件上 2.3、电镀后:电镀完成出炉后，因装饰件表面温度过高，容易吸附空气漂浮的微尘 | 供应商返工挑选 | 1、AG药水熟化时间不充足，固体成分未充分溶解，固体成分在玻璃表面来回冲刷，造成划伤、白印不良； 2.1、电镀前：环境粉尘--产品在空气中裸露时间过长：1-2小时未电镀，操作人员在电镀上锅前未对产品进行清洁，导致空气中的灰尘颗粒点附着在膜片上，电镀后产生异色点/白印不良 2.2、电镀时：真空室脏，在开始抽真空时空气涡流将真空室底板、护板的微尘带到装饰件上 2.3、电镀后:电镀完成出炉后，因装饰件表面温度过高，容易吸附空气漂浮的微尘 | 1、改善药水熟化时间和温度，必须满足72H，温度保持在24±3℃，让药水充分融化，避免由于药水问题导致不良 2、电镀前：环境粉尘--产品在空气中裸露时间过长：1-2小时未电镀，操作人员在电镀上锅前未对产品进行清洁，导致空气中的灰尘颗粒点附着在膜片上，电镀后产生异色点/白印不良 2.电镀时：真空室脏，在开始抽真空时空气涡流将真空室底板、护板的微尘带到装饰件上 3.电镀后:电镀完成出炉后，因装饰件表面温度过高，容易吸附空气漂浮的微尘； 2.1、丝印印刷时，底座每30分钟清洁一次，防止底座上的异物停留在底座上擦伤镜片。 2.2、在区域范围内采用无尘的塑胶膜进行隔离，阻绝区域范围内的尘埃粒子外散到其它区域 2.3、每天安排大清理，全车间宣导、执行.车间设置尘埃粒子测试点，检测净化度（全区域每周2次，局部区域一次/天） |  |  |  | 1、每天上班前拿不良图片、履历对检验员进行培训，减少不良的流出； 2、内部出货前增加二次静态检验，加强拦截不良的流出； 3、OQC抽检时按AQL0.4进行取样，增加抽检数量，提升覆盖率，减少不良的流出 |  |  |  | close | 2023-06-20
|  | 重庆工厂 | 2023-05-04 | 实验室 | 25101846 | USB充电器_美规_U180XSA-UL-HQ-CY_18W_白色 |  | X669 | 量产 | 安规器件 | 充电器 | USB充电器 | 直发料 |  |  | 辰阳 |  | 曾鹏飞 | 4620 | 15 | 2 | 13.33% | 实验室可靠性测试：（测试滚筒15pcs，2pcs无输出） | B | 退货。 |  | 肖思婷 | 1、结构设计：变压器结构为骨架设计，线圈与骨架存在高度差0.460mm，胶高度未达到骨架高度时，滚筒外部冲击力全部由变压器6个焊接胶承担，反复冲击造成PAD 分层。 2、 过程控制：4/20入职，4/23上岗新员工未落实SOP要求对针筒更换要求，实际点胶效果未到达设计高度、面积、位置的最佳效果检验流入下工序； 3、流出原因：辰阳实际执行250次/三批，加严标准测试管控，实际对标传音滚筒设备跌落行程测量相差15CM， | 退货。 | 1、结构设计：变压器结构为骨架设计，线圈与骨架存在高度差0.460mm，胶高度未达到骨架高度时，滚筒外部冲击力全部由变压器6个焊接胶承担，反复冲击造成PAD 分层。 2、 过程控制：4/20入职，4/23上岗新员工未落实SOP要求对针筒更换要求，实际点胶效果未到达设计高度、面积、位置的最佳效果检验流入下工序； 3、流出原因：辰阳实际执行250次/三批，加严标准测试管控，实际对标传音滚筒设备跌落行程测量相差15CM， | / |  |  |  | 1、18W、33W变压器底部点胶由原”一”字型更改为”工”字型，胶面结合部位连接掉充电器底部骨架结构，可靠性满足辰阳500次滚筒验证。 2、点胶三个针管编号：1号胶管、2号胶管、3号胶管管控，更换频次为7：30、111：30、17：00固定统一更换记录和IPQC复核签字监控（固定时间外更换单独记录）。 3、点胶效果确认，SOP增加点胶位置、面积、高度明确和样品对比，新员工培训上岗可明确点胶效果判定。 4、辰阳变压器骨架设计优化变更取消台阶，新项目验证测试，滚筒设备更换对标与传音一致。 |  |  |  | close | 2023-06-20
|  | 重庆工厂 | 2023-05-04 | 产线 | 38101042 |  |  | X669 | 量产 |  |  |  | 中央仓调料 |  |  | 广正 |  | 付先进 | 7085 | 1500 | 23 | 1.53% | 面壳五金件M2-1模穴拉模导致手感差 | B | 安排驻厂挑选出M2-1模穴 5/20日进展 ①.镭雕品350pcs上线验证打出手感差不良13pcs， ②.打磨品上线验证350pcs打出手感差不良3pcs 5/23进展：库存无镭雕品，打磨品13K已安排驻厂使用100%适配手感 ③、供应商镭雕返工方案和SOP已经重新给出，待验证料验证。 |  | 甘海波 | 1.关键流程节点排查：压铸模侧键斜顶骨位处轻微冲蚀，导致产品骨位根部多料 2.制程中侧键位置无尺寸管控，导致不良品流入下工序； 3.检包全检人员检验不到位，导致不良品流入客户端； | 安排驻厂挑选出M2-1模穴 5/20日进展 ①.镭雕品350pcs上线验证打出手感差不良13pcs， ②.打磨品上线验证350pcs打出手感差不良3pcs 5/23进展：库存无镭雕品，打磨品13K已安排驻厂使用100%适配手感 ③、供应商镭雕返工方案和SOP已经重新给出，待验证料验证。 | 1.关键流程节点排查：压铸模侧键斜顶骨位处轻微冲蚀，导致产品骨位根部多料 2.制程中侧键位置无尺寸管控，导致不良品流入下工序； 3.检包全检人员检验不到位，导致不良品流入客户端； | 1.模具下修后上机全检确认500pcs ,侧键骨位根部无多料异常； 2.增加侧按键位置尺寸管控及QC每2H巡检对侧按键位置使用放大镜检验产品骨位根部是否有冲蚀多料异常； 3.每班交接班技术人员对斜顶位置保养一次，并追加备用斜顶替换保养； | [7 empty] | close | 2023-06-20
|  | 重庆工厂 | 2023-05-03 | IQC | 17401797 | Incell_6.56_HD+_CTC_D_a-Si_黑色 |  | X6515 | 量产 | 屏幕 | 全贴合组件 | Incell | 直发料 |  |  | 创维 |  | 曾鹏飞 | 11760 | 5 | 1 | 20.00% | Flicker测试不达标，测试为-18db（要求≤-30db）。交叉验证跟着屏幕单体走。 | C | 退货处理 |  | 周军庭 | 产生原因：AOI回读软件未设定回读延迟，OTP回读值不是最终显示值，导致OTP回读判定异常品时显示OK，未拦截住； 流出原因：DB值超规格不良品提报LCM ON NG，员工误以为是【未上电不良】， 经人工复判后目视确认Flikcer画面正常导致转良后流 | 退货处理 | 产生原因：AOI回读软件未设定回读延迟，OTP回读值不是最终显示值，导致OTP回读判定异常品时显示OK，未拦截住； 流出原因：DB值超规格不良品提报LCM ON NG，员工误以为是【未上电不良】， 经人工复判后目视确认Flikcer画面正常导致转良后流 | 在DB值回读前增加延迟2s，确保＞-30DB的Flicker异常品在OTP判读工位可提报OTP NG，防止漏至点测工位显示LCM ON NG（显示异常）。 |  |  |  | 优化AOI抛料复判流程：AOI抛料复判品，使用探头 100% DB值测试取代 目视确认Flicker效果。 |  |  |  | close | 2023-06-20
|  | 泰衡诺工厂 | 2023-05-03 | IQC | 37200051 | 玻璃摄像头镜片_X6833B_黑色_0.5_RF_V0_XG |  | X6833 | 量产 | 结构件 | 玻璃件 | 玻璃摄像头镜片 | 直发料 |  |  | 欣冠 |  | 汪自庆 | 1000 | 80 | 2 | 2.50% | 水印2pcs | C | 供应商返工挑选 |  | 王又良 | 丝印前超声波清洗白片有残留水印，丝印油墨后产生水印脏污 | 供应商返工挑选 | 丝印前超声波清洗白片有残留水印，丝印油墨后产生水印脏污 | 将超声波烘干1槽和烘干2槽温度从100度±5度调整为120度±5度。 2，更新不良履历并固化生产参数 | [7 empty] | close | 2023-06-20
|  | 泰衡诺工厂 | 2023-05-03 | IQC | 38100795 |  |  | X6710 | 量产 |  |  |  | 直发料 |  |  | 伯恩 |  | 廖诗龙 | 2000 | 125 | 3 | 2.40% | 缺口2pcs,平面度超差1pcs | B | 供应商返工挑选 |  | 李和忠 | 1. 缺口：组装辅料新治具未贴铁氟龙进行防护三伤，组装作业过程产品边缘碰到治具边，导致碰伤。---梁军 平面度超规：贴合硅胶顶出量过大，贴合后胶片有一定的拉伸，导致个别产品CNC落料后平面度超规。---万鹏 | 供应商返工挑选 | 1. 缺口：组装辅料新治具未贴铁氟龙进行防护三伤，组装作业过程产品边缘碰到治具边，导致碰伤。---梁军 平面度超规：贴合硅胶顶出量过大，贴合后胶片有一定的拉伸，导致个别产品CNC落料后平面度超规。---万鹏 | 1、 辅料治具产品接触面增加铁氟龙进行防护。 负责人：艾兵兵 完成时间：2023.05.4 2、贴合硅胶顶出力度降低，贴合后可减少胶片拉伸量，注塑产品调整到正翘，使贴合翘曲程度控制在尺寸范围内。 负责人：万鹏 完成时间：2023.05.4 |  |  |  | 1、针对不良问题点，对现场作业人员及全检人员进行培训。 |  |  |  | close | 2023-06-20
|  | 泰衡诺工厂 | 2023-05-03 | IQC | 38100679 |  |  | X6833 | 量产 |  |  |  | 直发料 |  |  | 欣冠 |  | 汪自庆 | 11550 | 500 | 4 | 0.80% | 卷边多料 | B | 供应商返工挑选 |  | 王又良 | 注塑拖模导致 | 供应商返工挑选 | 注塑拖模导致 | 1，及时修正模具处理好库存。 2，更新不良履历培训现场作业员QC识别，后面纳入管控此异常 | [7 empty] | close | 2023-06-20
|  | 中央仓 | 2023-05-03 | IQC | 37500115 | 电池仓铝片_A632WM_99.26*73.42*0.2_V0_TC |  | A632WM | 量产 | 结构件 | 金属件 | 冲压小件 | 直发料 |  |  | 腾创 |  | 李高胜 | 1000 | 125 | 125 | 100.00% | 到料2箱，漏贴内标签*2箱 | C | 补标签 |  | 汤立明 | 1.A632WM电池仓铝片为新项目试产，试产阶段前期出货为珍珠棉捆包刀卡装箱方式，后调整吸塑盘方式，内标签未评估到贴合位置，SOP中未明确贴内标签贴合位置，员工误以为不用贴，导致异常流出； D-4.2: 流出原因 包规未明确要求内标签，OQC出货确认只核对了外箱标签及数量，改为吸塑盒包装后误判为只对内箱PE袋包装出货的贴附内箱标签，未按传音原材料标签管理实施确认导致不良流出。 | 补标签 | 1.A632WM电池仓铝片为新项目试产，试产阶段前期出货为珍珠棉捆包刀卡装箱方式，后调整吸塑盘方式，内标签未评估到贴合位置，SOP中未明确贴内标签贴合位置，员工误以为不用贴，导致异常流出； D-4.2: 流出原因 包规未明确要求内标签，OQC出货确认只核对了外箱标签及数量，改为吸塑盒包装后误判为只对内箱PE袋包装出货的贴附内箱标签，未按传音原材料标签管理实施确认导致不良流出。 | 1.更新包装SOP，明确吸塑盒包装后，在最上边一层明显处贴附内箱标签。 2.依据传音《原材料标签管理办法》组织包装员、OQC进行培训，更新SIP，增加内标签点检要求。 责任人：王润红/赖俊华/候旭日 完成时间5月3号 |  |  |  | 1.制作不良履历，将此问题纳入重点管控 责任人：杨波 预计完成时间5月3号 |  |  |  | close | 2023-06-20
|  | 泰衡诺工厂 | 2023-05-03 | IQC | 38101803 | 主按键_it5609_灰蓝色+亮银色_英语 |  | CK6 | 量产 | 结构件 | 注塑件 | 主按键 | 直发料 |  |  | 欣冠 |  | 汪自庆 |  |  |  |  | 中框弯折实验卡托孔断裂，做3PCS，断3PCS | B | 风险评估： 5/5 日 欣冠库存加测： 电镀三个日期（4/22，4/24，5/3），欣冠内部弯折摸底每个日期测3pcs，15°弯折断裂NG，10°弯折OK【标准要求15度】 泰衡诺5/5 日 拆卸实验：5PCS M8中框与面壳扣合后正常拆卸10次 无中框油漆裂纹不良； 实验室5/6 日 M8中框*6台 滚筒测试常规50CM500次&极限1M 100次 中框OK； 5/7 泰衡诺工厂上线验证IK ，无中框油漆裂纹不良； 物料处理进度：欣冠风险数量42480 风险可控，传音质量共识消耗使用； |  | 王又良 | 原因分析：欣冠排查M8模（共9套模）素材走胶板熔接线位置在孔位边，经电镀、CNC加工后有个别产品测试在临界点（复测带回来同批次产品10个结果OK，内部同批次产品复测OK） 流出原因：电镀首检、末检测试OK，组装测试OK未抽检到此异常导致流出 | 风险评估： 5/5 日 欣冠库存加测： 电镀三个日期（4/22，4/24，5/3），欣冠内部弯折摸底每个日期测3pcs，15°弯折断裂NG，10°弯折OK【标准要求15度】 泰衡诺5/5 日 拆卸实验：5PCS M8中框与面壳扣合后正常拆卸10次 无中框油漆裂纹不良； 实验室5/6 日 M8中框*6台 滚筒测试常规50CM500次&极限1M 100次 中框OK； 5/7 泰衡诺工厂上线验证IK ，无中框油漆裂纹不良； 物料处理进度：欣冠风险数量42480 风险可控，传音质量共识消耗使用； | 原因分析：欣冠排查M8模（共9套模）素材走胶板熔接线位置在孔位边，经电镀、CNC加工后有个别产品测试在临界点（复测带回来同批次产品10个结果OK，内部同批次产品复测OK） 流出原因：电镀首检、末检测试OK，组装测试OK未抽检到此异常导致流出 | 5/6 欣冠 M8模卡托孔位置进胶熔接线已优化模具进胶口调整OK， 冰醋酸应力实验无开裂；SQM提供改善物料验证进度：模具优化安排修进胶点（版本章边上打点区分），已注塑100模---发电镀（5/9完成 ）---CNC--标识弯拆验证品----待跟进（5-10日完成）； 流出措施：从原料进料--注塑--电镀--CNC--组装每日纳入各项测试并记录进行管控--已执行 | [7 empty] | close | 2023-06-20
|  | 泰衡诺工厂 | 2023-05-03 | 产线 | 38100814 |  |  | X6710 | 量产 |  |  |  | 直发料 |  |  | 广正 |  | 廖诗龙 | 80 | 80 | 70 | 87.50% | 中框侧键积油 | B | 产线临时更换新侧键处理； |  | 李和忠 | 按键水口位置积油严重导致按键手感NG 按键水口位置积油会与中框干涉，从而减小X向有效键程导致按键手感NG 模厂端检验要求不能有效识别积油不良，导致不良流出 | 产线临时更换新侧键处理； | 按键水口位置积油严重导致按键手感NG 按键水口位置积油会与中框干涉，从而减小X向有效键程导致按键手感NG 模厂端检验要求不能有效识别积油不良，导致不良流出 | 优化遮喷夹具:由原来的遮喷预留空间0.75mm调整为水口位置预留0.20mm,其它位置预留0.40mm，5/4 已完成。 设计上中框增加避让:按键孔（音量键、电源键）内侧倒角加大，由0.10mm加大至0.17mm，研发发起5M1E流程。 |  |  |  | 科派、广正IQC来料检增加水口检验，裙边尺寸0.45±0.05需包含水口位置，5/4已完成； 提供按键FPC制作手感适配检具，科派、广正增加手感适配检验（IQC来料首模+注塑段 首/中/尾件管控+精雕/组装 首件管控），5/4已完成。 |  |  |  | close | 2023-07-16
|  | 泰衡诺工厂 | 2023-05-02 | IQC | 38000012 |  |  | CK9 | 试产MPR |  |  |  | 直发料 |  |  | 兆奕 |  | 向言成 | 700 | 80 | 4 | 5.00% | 溢胶：3pcs,开胶：1pcs | B | 供应商返工挑选 |  | 彭松树 | 1、因陶瓷件交付异常，成品点胶后保压2H直接包装出货，包装采用珍珠棉隔层/包装出货，造成点胶胶水未干。 2、工艺受限导致点胶胶路位置边缘溢胶，不良率：2-4% | 供应商返工挑选 | 1、因陶瓷件交付异常，成品点胶后保压2H直接包装出货，包装采用珍珠棉隔层/包装出货，造成点胶胶水未干。 2、工艺受限导致点胶胶路位置边缘溢胶，不良率：2-4% | 1.1临时措施：点胶成品ZY管控保压2H，静止12H方可包装出货，出货外箱标示：胶水不干改善后。 1.2保压位置增加2台加湿器，湿度控制在65-75%胶水预湿度固化加速。 1.3长期措施：成品物料备库存，保证物料放置24H包装入库，入库后放置超过48H出货 2.临时增加光源亮度且产品倾斜45°检验，5/10增加荧光灯全检，荧光灯显示胶水为蓝色易识别 |  |  |  | 制作不良履历看板，对全检人员培训不良品 |  |  |  | close | 2023-06-20
|  | 泰衡诺工厂 | 2023-04-30 | IQC | 38100751 | 面壳组件_CK8n_黑色_V0_GZ_N |  | CK8 | 试产MPR | 结构件 | 注塑件 | 面壳组件 | 直发料 |  |  | 广正 |  | 廖诗龙 | 2700 | 125 | 4 | 3.20% | 定位柱断裂3pcs,辅料偏位1pcs | B | 供应商返工挑选 |  | 甘海波 | 经现场排查验证分析为钢片来料断裂，供应商分析为小柱子结构薄弱，受外力影响柱子易断裂异常； 2、辅料偏位个案，为现场人员在维修不良时使用手工定位贴合未对准线位，导致出现偏位现象 | 供应商返工挑选 | 经现场排查验证分析为钢片来料断裂，供应商分析为小柱子结构薄弱，受外力影响柱子易断裂异常； 2、辅料偏位个案，为现场人员在维修不良时使用手工定位贴合未对准线位，导致出现偏位现象 | 向客户申请对柱子红色面结构进行补强，加胶：0.3mm～0.5mm优化改善（待客户回复），项目拉通中，预估回复时间---5/14日 2、针对现场挑选作业不良集中处理，使用机贴----陈丽慧 5/8日 |  |  |  | 1.制作不良履历给到现场，便于现场全检人员比对，起预警作用；---谢文 5/7 2.钢片在制在库所有物料进行打点确认该位置定位柱；----杨磊 5/4 |  |  |  | close | 2023-06-20
|  | 泰衡诺工厂 | 2023-04-30 | IQC | 38000011 |  |  | CK8 | 试产MPR |  |  |  | 直发料 |  |  | 兆奕 |  | 向言成 | 1000 | 125 | 4 | 3.20% | 装饰件分层 | B | 供应商返工挑选 |  | 张焱 | 因陶瓷件交付异常，成品点胶后保压2H直接包装出货，包装采用珍珠棉隔层/包装出货，造成点胶胶水未干 | 供应商返工挑选 | 因陶瓷件交付异常，成品点胶后保压2H直接包装出货，包装采用珍珠棉隔层/包装出货，造成点胶胶水未干 | 1、临时措施：点胶成品ZY管控保压2H，静止12H方可包装出货，出货外箱标示：胶水不干改善后。 2、保压位置增加2台加湿器，湿度控制在65-75%胶水预湿度固化加速。 3、长期措施：成品物料备库存，保证物料放置24H包装入库，入库后放置超过48H出货 |  |  |  | 制作不良履历看板，对全检人员培训不良品 |  |  |  | close | 2023-06-20
|  | 泰衡诺工厂 | 2023-04-30 | IQC | 38100679 |  |  | X6833 | 量产 |  |  |  | 直发料 |  |  | 欣冠 |  | 汪自庆 | 10500 | 500 | 10 | 2.00% | 泡棉浮高7pcs,卷边多料3pcs | B | 供应商返工挑选 |  | 王又良 | 支架放入模版未到位导致机贴泡棉有个别浮高不良 | 供应商返工挑选 | 支架放入模版未到位导致机贴泡棉有个别浮高不良 | 1，提供不良实物培训作业员产生原有，作业后自检放到位。 2，全检工位&QC重点管控此异常 | [7 empty] | close | 2023-06-20
|  | 1264工厂（KD仓） | 2023-04-29 | IQC | 38000009 | 贴皮电池盖组件_CK7n_晴明蓝_V0_ZS_GK_N |  | CK7n | 量产 | 结构件 | 贴皮件 | 贴皮电池盖组件 | 直发料 |  |  | 纵胜 |  | 何建波 | 20000 | 500 | 2 | 0.40% | 漏丝印1，漏压印LOGO 1 | B | 供应商返工 |  | 杨圣杰 | 根本原因 1.生产情况排查： 压印LOGO:2人操作4台机，共用一个摆料台物料易混料. 镭雕字符：无区域标识，未镭雕已镭雕摆放在一起易混料 流出原因 1.外观结构一起进行检验，重点检验外观，忽视结构检验导致漏工序不良物料漏失. 2.人员频繁更换，员工无岗位压力导致异常发生. 3.人工识别漏失风险高 | 供应商返工 | 根本原因 1.生产情况排查： 压印LOGO:2人操作4台机，共用一个摆料台物料易混料. 镭雕字符：无区域标识，未镭雕已镭雕摆放在一起易混料 流出原因 1.外观结构一起进行检验，重点检验外观，忽视结构检验导致漏工序不良物料漏失. 2.人员频繁更换，员工无岗位压力导致异常发生. 3.人工识别漏失风险高 | 压印LOGO工位改善措施 1.1：将两人工位单独隔离实行单人工位作业. 1.2：单人双工位，并单独将未压LOGO及已压LOGO区域进行隔开 镭雕字符工位改善措施 2.1：使用不同颜色物料盒进行摆放，“灰色”摆放待镭雕，“蓝色”摆放已镭雕； 2.2：将已镭雕未镭雕分开区域单独进行摆放 外观、结构检验工位改善措施 1.对已产生不良进行实物培训，并对检验工序进行拆分形成“外观专检“”结构专检“工位 2.定人定岗培训合格后上岗，早晚会重点宣导注意事项。 3.导入CCD全检LOGO/镭雕字符.（5月4日设备供应商已来现场调试，现有设备无法满足检验需求，计划买一台CCD进行专项检验），预计5月9日导入 |  |  |  | 1、制作《品质不良履历表》，将客诉异常实物及图片贴放在现场对相关人员进行培训及教育宣导，提升人员的品质意识及观念 2、此次CK7N漏压印LOGO和镭雕为重大品质事故案例，对此次事件主要责任单位：贴皮部管理人员做出检讨处罚，并全厂通报。 3 、制定错混料稽核计划，并对所有项目进行水平展开 |  |  |  | close | 2023-06-20
|  | 泰衡诺工厂 | 2023-04-29 | IQC | 21204436 | 电池盖组件_L5007S_曜夜黑 |  | L5007 | 量产 | 结构件 | 注塑件 | 电池盖组件 | 直发料 |  |  | 欣冠 |  | 汪自庆 | 13440 | 500 | 7 | 1.40% | 披风1pcs,划伤3pcs,麻点1pcs,颗粒1pcs,掉漆1pcs | C | 供应商返工挑选 |  | 王又良 | 麻点颗粒是喷油车间静电吸附尘点不良导致，划伤掉漆是喷油夹具碰到导致的。披锋是喷油夹具油皮 | 供应商返工挑选 | 麻点颗粒是喷油车间静电吸附尘点不良导致，划伤掉漆是喷油夹具碰到导致的。披锋是喷油夹具油皮 | 喷油保养增加频率保养落实责任人 2，提供不良品培训喷油拆夹作业员、全检员和组装全检员识别注意手法，后面拦截此异常 | [7 empty] | close | 2023-06-20
|  | 中央仓 | 2023-04-28 | IQC | 37600192 |  |  | P683L | 量产 |  |  |  | 直发料 |  |  | 环力 |  | 李高胜 | 1000 | 80 | 2 | 2.50% | 划伤*1 毛丝*1 | C | 退货处理 |  | 王又良 | 4.1<划伤产生原因>：此批试产物料喷涂拿产品未按照SOP作业，喷涂产品与喷涂治具重叠，导致划伤产生. 4.2 <毛丝产生原因>：试产物料数量少，上底漆时喷涂之前未经喷枪进行清洗，喷枪残留脏污，导致喷涂成品有毛丝产生. D-4.2: 流出原因 4.2.1 试产物料全检后，未按照大货流程执行，送品质抽检出货，批退检验，导致外观不良流出. | 退货处理 | 4.1<划伤产生原因>：此批试产物料喷涂拿产品未按照SOP作业，喷涂产品与喷涂治具重叠，导致划伤产生. 4.2 <毛丝产生原因>：试产物料数量少，上底漆时喷涂之前未经喷枪进行清洗，喷枪残留脏污，导致喷涂成品有毛丝产生. D-4.2: 流出原因 4.2.1 试产物料全检后，未按照大货流程执行，送品质抽检出货，批退检验，导致外观不良流出. | 4.1<划伤改善对策>：培训教育喷涂生产人员，按照喷涂SOP作业，禁止重叠抓起作业以免划伤产生；同步优化喷涂SOP，按照SOP执行，可预防划伤再发.请见<图1/图2> 4.2 <毛丝改善对策>：试产物料调整喷涂作业方式，喷涂之前要清洗喷枪，,用溶剂清洗，清洗OK之后再上底漆，预防门板毛丝再发. 请见<图3> 责任人： 生产/陈靖、品质/唐道文 完成日期：2023/4/30日 |  |  |  | 7.1 制作不良看板，培训全检人员；同步试产物料按照大货流程进行抽检，批退返工流程，预防卡外观不良流出.请见<图4/图5> 7.2 试产物料培训喷涂人员，下挂人员按照半成品检验标准全检OK，再发后工序，套完胶圈再次全检，可预防外观不良再发.请见<图6> 责任人： 品质/张海云、藏珍珍、文献贤、唐道文 生产/张赛男、余喜、付飞翔、陈靖 完成日期：2023/4/30日 |  |  |  | close | 2023-06-20
|  | 泰衡诺工厂 | 2023-04-28 | IQC | 37500085 |  |  | CK9 | 量产 | [6 empty] | 恩浩 |  | 廖诗龙 | 2019 | 125 | 8 | 6.40% | TPU披风*4pcs,TPU破损*4pcs | B | 供应商返工挑选 |  | 彭松树 | 1.内部落料刀模定位出现偏差，导致冲切落料一边无法冲断，未冲断的产品，人工手拔导致五金键脱落、残留披锋。 2.品保检验人员工作疏忽，未认真检验产品触点位置导致漏检流入客户处。 | 供应商返工挑选 | 1.内部落料刀模定位出现偏差，导致冲切落料一边无法冲断，未冲断的产品，人工手拔导致五金键脱落、残留披锋。 2.品保检验人员工作疏忽，未认真检验产品触点位置导致漏检流入客户处。 | 1.重开刀模落料（5月16日）。 2.在刀模未开好之前使用专用手术刀在模具上落料，规避披锋，TPU拉扯脱落。 2.对操作员进行培训教育，使其明确客户的要求和标准，预防类似事件再次发生。 2.要求全检人员全检产品除重点检验第一外观面外，必需将产品底部TPU进行重点全检，避免不良流入客户处。 |  |  |  | 1、早会宣导和培训品质检验人员的检验力度、细节，使其明确客户的要求及标准，避免不 良再次流出。 2、制作不良看板，将不良实物给相关人员进行传阅并签字。 |  |  |  | close | 2023-06-20
|  | 泰衡诺工厂 | 2023-04-28 | IQC | 38100068 |  |  | X6833 | 量产 |  |  |  | 直发料 |  |  | 欣冠 |  | 汪自庆 | 4000 | 200 | 6 | 3.00% | 背胶不沾2pcs,断裂1pcs,披风1pcs | C | 供应商返工挑选 |  | 王又良 | 不粘是产品表面有异物导致贴合后不粘，断裂和披锋是胶位薄超声水口振裂 | 供应商返工挑选 | 不粘是产品表面有异物导致贴合后不粘，断裂和披锋是胶位薄超声水口振裂 | 此小件改为冲切治具冲水口已验证导入OK。贴合背胶工位增加风枪除尘 | [7 empty] | close | 2023-06-20
|  | 泰衡诺工厂 | 2023-04-28 | IQC | 38000024 | 贴皮电池盖组件_X6716_印象绿_V1_ZY_GK_N |  | X6716 | 试产MPR | 结构件 | 贴皮件 | 贴皮电池盖组件 | 直发料 |  |  | 兆奕 |  | 向言成 | 920 | 80 | 4 | 5.00% | 划伤4PCS | C | 供应商返工挑选 |  | 闵亚军 | 1.原材料在来料时，本身具有的划伤；抽检比例过低，导致不良品流入产线 2.产品在转序过程中，保护力度不够，导致在每一道工序中划伤不断增加；尤其是在丝印前及镀膜前产生大比例的划伤，因此在加工完后形成膜内划伤 装饰件表面划伤: 1.在周转过程中，产品未进行有效的保护，在不断地转序过程中，形成划伤 2.在生产过程中，员工的品质意识薄弱，操作不当，从而产生一定比例的划伤 | 供应商返工挑选 | 1.原材料在来料时，本身具有的划伤；抽检比例过低，导致不良品流入产线 2.产品在转序过程中，保护力度不够，导致在每一道工序中划伤不断增加；尤其是在丝印前及镀膜前产生大比例的划伤，因此在加工完后形成膜内划伤 装饰件表面划伤: 1.在周转过程中，产品未进行有效的保护，在不断地转序过程中，形成划伤 2.在生产过程中，员工的品质意识薄弱，操作不当，从而产生一定比例的划伤 | 装饰件内划伤： 1. 增加来料抽检比例；并对来料抽检人员进行培训考核，保证流入产线的是良品 2. 当产品在流入各段产线时，需用泡棉对其进行保护；不允许对产品进行堆叠；产品需单个放置 装饰件表面划伤 1. 在周转过程中，增加产品表面保护膜，并从原来的直接放置在包装膜上更换为放置在泡棉上，减少产品直接接触包装膜的几率，降低不良比例 对操作人员进行操作培训，轻拿轻放；且在操作过程中，佩戴手套，防止对产品产生二次划伤 |  |  |  | 制作不良看板，现场宣导品质意识 |  |  |  | close | 2023-06-20
|  | 泰衡诺工厂 | 2023-04-28 | IQC | 17201736 |  |  | 通用 | 量产 |  |  |  | 直发料 |  |  | 盛泰 |  | 瞿国锋 | 3000 | 125 | 10 | 8.00% | 夹具测试NG，软件版本错误 | B | 供应商返工挑选 |  | 李海波 | 1.1842/1765/1736项目同时生产，共用芯片S5KHM6SX03-FGX9，1736产线生产完改机换线剩余物料未及时退回物料室，物料同规格、外观相同人员未区分出来，导致1765芯片版本混料。 2.产线生产剩余芯片物料退物料室，无外包装箱。该款芯片单体只能通过外包装进行区分，导致1736使用剩余芯片物料混GF版本芯片。 3.因TE验证1736程式新旧版本差异，验证完成后公共盘旧程式未及时删除，导致生产使用旧程式生产，芯片版本混料未有效拦截流出 | 供应商返工挑选 | 1.1842/1765/1736项目同时生产，共用芯片S5KHM6SX03-FGX9，1736产线生产完改机换线剩余物料未及时退回物料室，物料同规格、外观相同人员未区分出来，导致1765芯片版本混料。 2.产线生产剩余芯片物料退物料室，无外包装箱。该款芯片单体只能通过外包装进行区分，导致1736使用剩余芯片物料混GF版本芯片。 3.因TE验证1736程式新旧版本差异，验证完成后公共盘旧程式未及时删除，导致生产使用旧程式生产，芯片版本混料未有效拦截流出 | 1. 库存物料，TE提供Sorting程式Sorting后才能出货-已完成 2. TE修改生产程式，产线导入最新生产程式作业-已完成 3. 客户端物料，T提供程式，FAE安排人员Sorting后，客户端才能上线-已完成。 |  |  |  | 1. Wafer盘增加打印标签料号便于人员信息确认 2. AA站位增加芯片版本卡控，因AA程式为厂商程式，现软件对接-预计5/10号正式导入 3. 传音所有试产项目导入二期MES，试产阶段QC进行稽核确认，未导二期MES，不允许试产4. 验证程式命名规则区分，所有验证程式命名增加：验证（YZ）+验证时间段(x/xx-x/xx)。验证程式审批PQE/CQE对程式命名进行审核确认。 5. 单独增加验证程式存放路径，与正常程式进行区分管控 6.QC和IPQC点检确认记录机台使用程式版本 |  |  |  | close | 2023-06-20
|  | 泰衡诺工厂 | 2023-04-28 | IQC | 37300135 | 复合板电池盖组件_X6711_星际蓝_V0_ZY_GK_N |  | X6711 | 试产MPR | 结构件 | 复合板材 | 复合板电池盖组件 | 直发料 |  |  | 兆奕 |  | 向言成 | 2800 | 200 | 5 | 2.50% | 2PCS掉漆，2PCS异色，1PCS灯罩划伤 | C | 供应商返工挑选 |  | 彭松树 | 1、异色：UV转印过程中，机台上尘点粘在板材上面，带入镀膜腔体内，镀膜后产生异色. 2、灯罩划伤：1）.产品在小白盒里面比较松动未用泡棉压紧，导致运输过程产品摩擦划伤； 2）.保护膜闪光灯罩区域是避空，起不到保护灯罩的作用 | 供应商返工挑选 | 1、异色：UV转印过程中，机台上尘点粘在板材上面，带入镀膜腔体内，镀膜后产生异色. 2、灯罩划伤：1）.产品在小白盒里面比较松动未用泡棉压紧，导致运输过程产品摩擦划伤； 2）.保护膜闪光灯罩区域是避空，起不到保护灯罩的作用 | 1、对车间环境进行按时清洁清扫，保持工作台面干净，无尘等级每周测试一次，保证车间无尘等级达到千级； 2.1）、内箱小白盒出货包装方式设变，在产品两侧增加填充泡棉，降低盒内晃动空间，保护产品在运输过程中的碰撞； 2）、出货保护膜闪光灯罩位置由避空状态设变为不避空 |  |  |  | 1、制作不良看板，现场宣导品质意识； 2、检包新员工由老员工一对一培训考核后上岗再进行作业 |  |  |  | close | 2023-06-20
|  | 泰衡诺工厂 | 2023-04-28 | IQC | 37300115 |  |  | X6711 | 试产MPR |  |  |  | 直发料 |  |  | 兆奕 |  | 向言成 | 7440 | 315 | 6 | 1.90% | 4PCS异色线 2PCS灯罩划伤 | C | 供应商跟线挑选 |  | 彭松树 | 1、异色：UV转印过程中，机台上尘点粘在板材上面，带入镀膜腔体内，镀膜后产生异色. 2、灯罩划伤：1）.产品在小白盒里面比较松动未用泡棉压紧，导致运输过程产品摩擦划伤； 2）.保护膜闪光灯罩区域是避空，起不到保护灯罩的作用 | 供应商跟线挑选 | 1、异色：UV转印过程中，机台上尘点粘在板材上面，带入镀膜腔体内，镀膜后产生异色. 2、灯罩划伤：1）.产品在小白盒里面比较松动未用泡棉压紧，导致运输过程产品摩擦划伤； 2）.保护膜闪光灯罩区域是避空，起不到保护灯罩的作用 | 1、对车间环境进行按时清洁清扫，保持工作台面干净，无尘等级每周测试一次，保证车间无尘等级达到千级； 2.1）、内箱小白盒出货包装方式设变，在产品两侧增加填充泡棉，降低盒内晃动空间，保护产品在运输过程中的碰撞； 2）、出货保护膜闪光灯罩位置由避空状态设变为不避空 |  |  |  | 1、制作不良看板，现场宣导品质意识； 2、检包新员工由老员工一对一培训考核后上岗再进行作业 |  |  |  | close | 2023-06-20
|  | 泰衡诺工厂 | 2023-04-28 | IQC | 10310597 |  |  | X6833 | 量产 |  |  |  | 直发料 |  |  | 品墨 |  | 瞿国锋 | 16200 | 315 | 315 | 100.00% | 异色315pcs | C | 供应商返工挑选 |  | 周川东 | 1.产品彩绘设备软件参数没有调整到最佳数据，导致产品有一部分图案彩色和白色没有完全套上，造 成异色不良； 2.产品彩绘设备精度参数没有调整到合理的最佳数据； 3.彩绘产品颜色沉降时间不够，使品检员在全检产品时造成误判和漏判 | 供应商返工挑选 | 1.产品彩绘设备软件参数没有调整到最佳数据，导致产品有一部分图案彩色和白色没有完全套上，造 成异色不良； 2.产品彩绘设备精度参数没有调整到合理的最佳数据； 3.彩绘产品颜色沉降时间不够，使品检员在全检产品时造成误判和漏判 | 1.重新调整产品彩绘设备的软件参数，使产品图案白色和彩色居中重合； 2.请设备厂家工程师到工厂，对产品彩绘设备进行全面的检修，调整彩绘设备技术参数，提高设备产 品生产精度； 3.彩绘设备操作员每版彩绘生产的产品，进行相应的自检，如发现问题，立刻向工程人员提出并及时 调整改善； 4.加长产品从生产到检验出货的时间，使彩绘产品颜色沉降相对稳定，产品品检员严格按照客户提供 的标准进行检验。 |  |  |  | 1.加强对生产彩绘设备的保养； 2.加强对操作员的技术，以及产品质量意识，产品标准的培训； 3.加强对品检员的产品标准，责任心的培训; 4.后续我们的产品生产，严格按照传音产品标准生产检验，并加强对在线生产品质巡检，发现问题立 刻反馈，及时处理，以确保交付品质。 |  |  |  | close | 2023-06-20
|  | 泰衡诺工厂 | 2023-04-28 | IQC | 38100679 |  |  | X6833 | 量产 |  |  |  | 直发料 |  |  | 欣冠 |  | 汪自庆 | 4200 | 315 | 3 | 0.95% | 卷边多料 | B | 供应商返工挑选 |  | 王又良 | 注塑拖模导致 | 供应商返工挑选 | 注塑拖模导致 | 1，及时修正模具处理好库存。 2，更新不良履历培训现场作业员QC识别，后面纳入管控此异常 | [7 empty] | close | 2023-06-20
|  | 泰衡诺工厂 | 2023-04-28 | IQC | 38100679 |  |  | X6833 | 量产 |  |  |  | 直发料 |  |  | 欣冠 |  | 汪自庆 | 13650 | 500 | 6 | 1.20% | 泡棉浮高 | B | 供应商返工挑选 |  | 王又良 | 支架放入模版未到位导致机贴泡棉有个别浮高不良 | 供应商返工挑选 | 支架放入模版未到位导致机贴泡棉有个别浮高不良 | 1，提供不良实物培训作业员产生原有，作业后自检放到位。 2，全检工位&QC重点管控此异常 | [7 empty] | close | 2023-06-20
|  | 重庆工厂 | 2023-04-28 | 产线 | 12109891 |  |  | X669D | 量产 |  |  |  | 直发料 |  |  | 朵唯 |  | 吴夏芳 | 4749 | 4749 | 4749 | 100.00% | 弹片反向导致NFC测试不过 | B | 维修弹片方向检验OK后投产 |  | 胡勇 | 贴片程序调错、首件没核对出，AOI程序错 | 维修弹片方向检验OK后投产 | 贴片程序调错、首件没核对出，AOI程序错 | 按流程作业 |  |  |  | 按流程作业 |  |  |  | close | 2023-06-20
|  | 重庆工厂 | 2023-04-27 | IQC | 38101013 |  |  | X669 | 试产PIR |  |  |  | 直发料 |  |  | 广正 |  | 谭凝力 | 1000 | 125 | 3 | 2.40% | 副摄装饰件压伤*2、副摄装饰件未装到位*1 | C | 供应商返工挑选 |  | 甘海波 | 压伤： 组装装好装饰件后需保压，在保压工段治具上粘有异物，压合后导致出现压伤不良现象； 副摄未装到位： 现场组装装饰架人员作业手法不熟练，装后未核对装饰件是否与壳料完全贴合，导致异常发现 | 供应商返工挑选 | 压伤： 组装装好装饰件后需保压，在保压工段治具上粘有异物，压合后导致出现压伤不良现象； 副摄未装到位： 现场组装装饰架人员作业手法不熟练，装后未核对装饰件是否与壳料完全贴合，导致异常发现 | 1. 修订SOP作业指导书，明确定义组装摄像头装饰件的标准要求，增加检验是否完全贴合及起翘---黄晓华 2. 组装保压工序对本工序做到自检，发现有压伤，需清理治具，同步物料进行隔离；---黄晓华 治具的点检及保养，由每天点检/次改为4H点检/次，---陈丽慧 |  |  |  | 1.将组装贴合装饰件工位，对贴合的要求及判定的标准定义在SOP上，已更新完成下发中；----翟春燕 5/6 2.制作不良履历给到现场，便于现场全检人员比对，起预警作用；---谢文 5/5 |  |  |  | close | 2023-06-20
|  | 泰衡诺工厂 | 2023-04-27 | IQC | 37300135 | 复合板电池盖组件_X6711_星际蓝_V0_ZY_GK_N |  | X6711 | 试产MPR | 结构件 | 复合板材 | 复合板电池盖组件 | 直发料 |  |  | 兆奕 |  | 向言成 | 2000 | 125 | 4 | 3.20% | 异色点4PCS | C | 退货处理 |  | 彭松树 | 1、UV转印过程中，机台上尘点粘在板材上面，带入镀膜腔体内，镀膜后产生异色； 2、近期新员工较多，对个别外观不良识别率较低，导不良流出 | 退货处理 | 1、UV转印过程中，机台上尘点粘在板材上面，带入镀膜腔体内，镀膜后产生异色； 2、近期新员工较多，对个别外观不良识别率较低，导不良流出 | 1、对车间环境进行按时清洁清扫，保持工作台面干净，无尘等级每周测试一次，保证车间无尘等级达到千级； 2、持续对检验人员进行培训，2周后对现场检验人员流出率第二次考核，要求目标在0.5%以下 |  |  |  | 1、制作不良看板，现场宣导品质意识； 2、检包新员工由老员工一对一培训考核后上岗再进行作业 |  |  |  | close | 2023-06-20
|  | 泰衡诺工厂 | 2023-04-26 | IQC | 37300115 |  |  | X6711 | 试产MPR |  |  |  | 直发料 |  |  | 兆奕 |  | 向言成 | 6400 | 315 | 10 | 3.17% | 异色5PCS，异色点3PCS、印痕2PCS | C | 供应商返工挑选 |  | 彭松树 | 1.异色：UV转印过程中，机台上尘点粘在板材上面，带入镀膜腔体内，镀膜后产生异色. 2.压印：UV转印生产过程中，胶水固化后边缘残留掉落在机台上，辊压后产生压印 | 供应商返工挑选 | 1.异色：UV转印过程中，机台上尘点粘在板材上面，带入镀膜腔体内，镀膜后产生异色. 2.压印：UV转印生产过程中，胶水固化后边缘残留掉落在机台上，辊压后产生压印 | 1.对车间环境进行按时清洁清扫，保持工作台面干净，无尘等级每周测试一次，保证车间无尘等级达到千级； 2.每天上班对机台进行一次大保养，对机台进行洁一次，工作2H对平台进行一次清洁 |  |  |  | 1、制作不良看板，现场宣导品质意识； 2、检包新员工由老员工一对一培训考核后上岗再进行作业 |  |  |  | close | 2023-06-20
|  | 中央仓 | 2023-04-26 | IQC | 25201290 | 耳机_3.5MM_EW_31D_白色_MSK |  | 通用 | 量产 | 电声器件 | 耳机 | 有线耳机 | 直发料 |  |  | 瓴海 |  | 周丽娅 | 50000 | 800 | 3 | 0.38% | 单边音*1 阻值大*2 | B | 已完成返工 |  | 钟意中 | 单边： 喇叭(R)掉线导致一边无音,喇叭PCB板上的焊接点明显未有锡，假焊(如图一） 喇叭阻值大：插头内模小，造成注塑内模时，压到线芯，线芯小，线阻大，造成喇叭欧数增大，喇叭为良品， 以上不良，正常测试设备都可以测试出来，经查实，4月21-22号拉上两位测试人员请假，拉长安排正在培训中（无上岗）人员杨芳调去进行测试，检验未按要求会造成测试不良流出 流出原因1. B拉测试人员换未持上岗证人员进行测试，不良流出风险批次数4W 2. QA抽检未发现不良。 | 已完成返工 | 单边： 喇叭(R)掉线导致一边无音,喇叭PCB板上的焊接点明显未有锡，假焊(如图一） 喇叭阻值大：插头内模小，造成注塑内模时，压到线芯，线芯小，线阻大，造成喇叭欧数增大，喇叭为良品， 以上不良，正常测试设备都可以测试出来，经查实，4月21-22号拉上两位测试人员请假，拉长安排正在培训中（无上岗）人员杨芳调去进行测试，检验未按要求会造成测试不良流出 流出原因1. B拉测试人员换未持上岗证人员进行测试，不良流出风险批次数4W 2. QA抽检未发现不良。 | 单音1.喇叭工艺调整先进行加锡再焊接线芯，已SOP改善更新，5月27投产，因库存有还耳机需消耗。 2.修改模具保证焊接效果，6月底完成 3.对拉长未按要求作业的进行处罚，贴出通告，杜绝再次发生 |  |  |  | 单音1.喇叭工艺调整先进行加锡再焊接线芯，已SOP改善更新，5月27投产，因库存有还耳机需消耗。 2.修改模具保证焊接效果，6月底完成 3.对拉长未按要求作业的进行处罚，贴出通告，杜绝再次发生 |  |  |  | close | 2023-06-20
|  | 中央仓 | 2023-04-26 | IQC | 37300166 |  |  | X669 | 量产 |  |  |  | 直发料 |  |  | 吉鑫和盛 |  | 李高胜 | 12000 | 315 | 9 | 2.86% | 颗粒*1 压伤*1 摄像头位毛丝*6 裂痕*1 | C | 供应商返工挑选 |  | 王又良 | 1.压伤现象是打包员工在点数时，产品放置混乱，完毕后重新整理时产品间搓刮造成此不良现象。 2.毛丝是切割沉台时，同时切割保护膜形成的毛丝，贴合正面保护膜前，清洁产品表面时，有毛丝渗漏到沉台小孔中，导致不良现象出现； 3.QC在检验外观时，同时拿取几个产品重叠式检验产品，加之毛丝也是白色，故产生视觉混淆，导致沉台孔内有毛丝现象产品流入后工序。 D-4.2: 流出原因 1.出货检验时，OQC对此未能检验出上述不良现象，导致不良品流出； | 供应商返工挑选 | 1.压伤现象是打包员工在点数时，产品放置混乱，完毕后重新整理时产品间搓刮造成此不良现象。 2.毛丝是切割沉台时，同时切割保护膜形成的毛丝，贴合正面保护膜前，清洁产品表面时，有毛丝渗漏到沉台小孔中，导致不良现象出现； 3.QC在检验外观时，同时拿取几个产品重叠式检验产品，加之毛丝也是白色，故产生视觉混淆，导致沉台孔内有毛丝现象产品流入后工序。 D-4.2: 流出原因 1.出货检验时，OQC对此未能检验出上述不良现象，导致不良品流出； | 1.要求打包人员在点数过程中放置产品时，必须叠放整齐，整理完整数量产品扎带时方便快捷，同时避免压伤折伤现象出现； 2.增加贴膜后检验工序，专门对沉台及通孔做检验，合格后方可流入后工序； 3.QC、OQC对盖板产品在检验时，必须是单个产品在黑板上面做产品检验，同时严格按产品检验规范对上下各模具穴位逐一检验，合格后方可交付客户端； |  |  |  | 1.全检人员、QC、OQC等相关人员进行培训《X669盖板产品检验规范》、《X669盖板外观限度样》内容； |  |  |  | close | 2023-06-20
|  | 中央仓 | 2023-04-26 | IQC | 37600189 |  |  | BF7 | 量产 |  |  |  | 直发料 |  |  | 环力 |  | 李高胜 | 15000 | 315 | 16 | 5.08% | 橘皮*8 凹印*5 磕伤*3 | C | 供应商返工挑选 |  | 王又良 | 4.1<门板凹印产生原因>：周转过程中夹具摆放混乱，未统一方向摆盘，周转过程中夹具互相碰撞，产品门板表面擦碰到喷涂治具，导致门板侧边压伤不良产生. <磕伤产生原因>：分析出为喷涂后工序导致磕伤，套胶圈时门板磕到胶圈机滑轨，导致门板磕伤产生. <橘皮产生原因>：油漆带粉堵枪少油，流平不均，导致表面粗糙，橘皮 D-4.2: 流出原因 4.2.1 检验员检验外观时未按照SIP检查条件执行，（0~45º）转动检验卡托，未筛选干净，导致外观不良流出. | 供应商返工挑选 | 4.1<门板凹印产生原因>：周转过程中夹具摆放混乱，未统一方向摆盘，周转过程中夹具互相碰撞，产品门板表面擦碰到喷涂治具，导致门板侧边压伤不良产生. <磕伤产生原因>：分析出为喷涂后工序导致磕伤，套胶圈时门板磕到胶圈机滑轨，导致门板磕伤产生. <橘皮产生原因>：油漆带粉堵枪少油，流平不均，导致表面粗糙，橘皮 D-4.2: 流出原因 4.2.1 检验员检验外观时未按照SIP检查条件执行，（0~45º）转动检验卡托，未筛选干净，导致外观不良流出. | 4.1<门板凹印产生原因>：重新培训教育生产人员，喷涂装夹/拆夹时产品必须摆放整齐工整，不堆积产品，避免物料相互碰撞，导致门板侧边压伤不良产生，重新培训教育生产人员，物料周转过程中，物料必须摆放整齐工整，避免物料相互碰撞，预防产品门板表面擦碰到喷涂治具，导致门板侧边压伤不良产生请见图 <磕伤改善对策>：优化套胶圈滑轨，避空门板，同时套胶圈滑轨增加防护胶纸，预防卡托门板磕到滑轨，避免门板磕伤再发生. 请见图 <磕伤改善对策>安装点喷系统，杜绝堵枪异常。 责任人： 生产/余喜 技术员/王勇 完成日期：2023/4/27日 |  |  |  | 7.1 培训检验人员，按照SIP检验条件执行，同步在SIP内增加客诉不良图，重点拦截，预防卡托外观不良流出再发.请见图 7.2 长期优化现场管理的夹治具和工艺流程，并在项目前期开发验证导入风险评估，预防外观不良再发.请见图 7.3 制程管理不定期稽查现场，持续执行，抓取过程异常工序管理、调整工装、夹治具或流程梳理，预防外观不良再发. 请见图 责任人： 品质/张海云、藏珍珍、文献贤、唐道文 生产/张赛男、余喜、付飞翔、陈靖 完成日期：2023/4/38日 |  |  |  | close | 2023-06-20
|  | 朵唯工厂 | 2023-04-26 | IQC | 38200413 | 天地盒_KI8_一体式纸托&amp;CZ |  | KI8 | 量产 | 包材 | 销售包装组件 | 天地盒 | 直发料 |  |  | 裕同 |  | 杨松 | 3050 | 200 | 9 | 4.50% | 变形划痕*7PCS、印刷*2PCS | C | 4.27日厂商已全检返工完成 |  | 夏中年 | 划伤:全检处产品堆积,产品相互摩擦导致,产品外观为银色面,目视划伤明显; 变形:包装使用牛皮纸打包并存在超板,运输过程中碰撞到边缘位置导致彩盒变形; 印刷不良:丝印网版上存在异物未及时清理导致局部残缺丝印不良; | 4.27日厂商已全检返工完成 | 划伤:全检处产品堆积,产品相互摩擦导致,产品外观为银色面,目视划伤明显; 变形:包装使用牛皮纸打包并存在超板,运输过程中碰撞到边缘位置导致彩盒变形; 印刷不良:丝印网版上存在异物未及时清理导致局部残缺丝印不良; | 1，对摆板进行规范,按要求摆放不可超板;要求物流运输轻拿轻放; 2，对摆板进行规范,按要求摆放不可超板;要求物流运输轻拿轻放; 3，按照作业指引要求按时清理保养并记录,QC加严抽检,由每小时5pcs变更为每半小时5pcs; 4，配备两名全检人员,每4H轮岗一次,并每天进行检验手法与项目培训,并持续进行陷阱测试提升警惕性。5，使用菲林比对缺陷大小是否满足客户标准,不可主观臆断。 |  |  |  | 1.QC每日巡线稽核全检与打包装箱处堆积情况,未按SOP要求装箱裸放堆积的情况及时通报并 追溯前一时间段生产产品; 2.每条线体配备至少两名全检人员,每4H轮岗一次,避免因视觉疲劳导致检出率降低; 每天进行检验手法与项目培训,并持续进行陷阱测试提升警惕性； PQC每班稽核岗位人员情况，如涉及变更生产需提前一周提出确认,合格者上岗。 3.PQC每日早会对各客户重点要求及检验手法进行培训,不良需使用菲林比对是否符合客户要求 ,不可主观臆断。违者按KPI考核要求进行考核。 |  |  |  | close | 2023-06-20
|  | 印度TUM1 | 2023-04-26 | 海外KD | 17201764 |  |  | AD9 | 量产 |  |  |  | KD |  |  | 欧菲 |  | 张洋 |  |  |  |  | 伸缩不良 | B | [14 empty] | close | 2023-06-20
|  | 泰衡诺工厂 | 2023-04-25 | IQC | 38500309 | 广告膜_X678B_BOPP_全包膜&amp;256+8&amp;EE1 |  | X678 | 量产 | 包材 | 销售护膜 | 广告膜 | 直发料 |  |  | 德龙 |  | 瞿国锋 | 11450 | 315 | 8 | 2.54% | 掉墨 | C | 已退货 |  | 丁海明 | 表面掉墨（异色点）： 1.因这款包裹膜是满版烫银工艺，烫银料在大面积转印时因原材本身不能克服的晶点等因素，会有漏银产生的异色点状异常。 2.墨混边缘长时间裸露在空气中，清洗频率不够。 3.因干涸后的油墨掉落到墨槽油墨中，印刷过程中转移到印刷版上后形成的墨点（异色点）。 4.检验人员测量方法不正确，没有使用直径菲林尺来进行测量，而是使用面积菲林尺来测量，导致标准不一致，产生误判，造成该异常未拦截。 | 已退货 | 表面掉墨（异色点）： 1.因这款包裹膜是满版烫银工艺，烫银料在大面积转印时因原材本身不能克服的晶点等因素，会有漏银产生的异色点状异常。 2.墨混边缘长时间裸露在空气中，清洗频率不够。 3.因干涸后的油墨掉落到墨槽油墨中，印刷过程中转移到印刷版上后形成的墨点（异色点）。 4.检验人员测量方法不正确，没有使用直径菲林尺来进行测量，而是使用面积菲林尺来测量，导致标准不一致，产生误判，造成该异常未拦截。 | 1.联络原材料厂商对原材料进行优化。 2.对墨棍清洗频率进行规定，每4/H清洗一次，并形成到标准作业指导书中。 3.针对此类满版烫银的制品，检验时需对此异色点进行重点挑选确认，同时品质人员在出货时进行加严抽检。 4.对检验人员进行宣导，后续检验确认时，针对异色点的判定测量治具，由菲林尺变更为二次元来进行测量异色点的大小，不可用菲林尺来进行测量。 |  |  |  | 1.对机台定期进行清洗，每4/H清洗一次，并形成标准文件。 2.后续针对异色点的测量由菲林尺改为二次元测量。 |  |  |  | close | 2023-06-20
|  | 重庆工厂 | 2023-04-25 | 产线 | 38100960 |  |  | KI5Q | 量产 |  |  |  | 直发料 |  |  | 宇海 |  | 付先进 | 14590 | 390 | 24 | 6.15% | 局部搭边起翘 | B | 临时增加一人作业 |  | 仉天宇 | 根本原因/失效分析 1. 经过内部测量排查，发现模具局部BP宽度尺寸偏下限（设计值：72.95 实测：72.93）。 2. BP宽度尺寸生产过程中尺寸偏下限导致（标准：72.98±0.05，实测：72.91-72.95）。 3.（备注：72.86mm为调机品，产品实物缺胶，所以产品外长，外宽，BP长宽整体尺寸偏小） 流出原因 1. 注塑段IPQC 喷涂段IPQC 组装段OQC检验时 BP宽度尺寸偏下限，因复合板偏软，用中限复合板实配效果OK，未考虑到整机组装时用自动化设备组装，误判导致流出。 2. （备注：72.86MM产品由于不良比例低，QC未及时发现及拦截，导致流出）。 | 临时增加一人作业 | 根本原因/失效分析 1. 经过内部测量排查，发现模具局部BP宽度尺寸偏下限（设计值：72.95 实测：72.93）。 2. BP宽度尺寸生产过程中尺寸偏下限导致（标准：72.98±0.05，实测：72.91-72.95）。 3.（备注：72.86mm为调机品，产品实物缺胶，所以产品外长，外宽，BP长宽整体尺寸偏小） 流出原因 1. 注塑段IPQC 喷涂段IPQC 组装段OQC检验时 BP宽度尺寸偏下限，因复合板偏软，用中限复合板实配效果OK，未考虑到整机组装时用自动化设备组装，误判导致流出。 2. （备注：72.86MM产品由于不良比例低，QC未及时发现及拦截，导致流出）。 | 1. 对模具进行修模处理（偏下限位置局部减胶0.03MM）。 2. 内部针对产品BP宽度尺寸注塑素材公差管控在73.05±0.05. 3. 内部制作通规检具，生产过程实配管控（改善前：复合板实配，改善后：复合板+通规检具）。 4.注塑现场机台桌面划分调机品放置区域并标识（红色盒子放置产品）。 |  |  |  | 1. 模具修模后，送测量室测量，测量结果由项目，品质，模房三方进行签字确认，方可生效在进行生产。 2. 后续针对此结构产品的尺寸，制作标准的通规进行识别及判定。 3. 客诉异常：更新到SIP客诉不良履历中，便于现场检验员及时知悉不良信息及提醒。 4. 内部制作品质警示卡，将此异常照片悬挂现场提醒员工重点检验，以示警示。 5.放置在红色盒子的调机品物料，由当班技术员每天进行清点及处理，避免调机品流向后工序及客户端。 |  |  |  | close | 2023-06-20
|  | 深圳试产 | 2023-04-25 | IQC | 17401815 | Incell_6.82_HD+_H_BOE_a-Si_黑色 |  | LH6N | 试产PR2 | 屏幕 | 全贴合组件 | Incell | 直发料 |  |  | BOE |  | 张朝东 | 800 | 800 | 19 | 2.38% | 显示彩点2PCS 盲孔掉漆1PCS A面掉漆1PCS 盲孔溢胶6PCS 贴合异物1PCS 显示气泡1PCS LCM显示黑块/黑斑3PCS 遮光麦拉未贴合到位1PCS 闪光灯孔/临近孔黑点/异色点3PCS | B | 退供应商分析 |  | 汪琼 | 1.LCM显示黑块/黑斑&闪光孔黑点/临近孔白点 不良原因：背光内有异物，主要为车间环境原因，故与洁净度相关工序均需要着重改善； 2.其他外观不良为人为漏检； | 退供应商分析 | 1.LCM显示黑块/黑斑&闪光孔黑点/临近孔白点 不良原因：背光内有异物，主要为车间环境原因，故与洁净度相关工序均需要着重改善； 2.其他外观不良为人为漏检； | 1.1按要求每天洒水，每天按时完成尘点测试，满足要求在生产； 1.2周转盘子由一个星期清洗一次更改为一个星期清洗2次，保证产品的洁净度； 1.3IR黑白点改善后(放置物料区域增加防尘罩)； 1.4清洗后产品手电筒进100℅全检，保证产品洁净度， 在进 行下工序作业； 1.5针对不良实物培训，培训全捡员的专注能力，预防漏检； 2.建立对应品质保证机制：通过人员管理 ，过程监控 ，漏检改善可以闭环的进行品质管控提升人员拦截能力，减少漏检品质异常发生。 |  |  |  | / |  |  |  | close | 2023-06-20
|  | 印度TUM1 | 2023-04-25 | 海外KD | 12203876 |  |  | X6516 | 量产 |  |  |  | KD |  |  | 海弘 |  | 张洋 | 200 | 200 | 6 | 3.00% | 电池易拉胶反折 | B | 1.提供辅料安排寄出印度满足生产需求，3.6K 2.单体物料增加压合动作 3.三合一增加美纹胶，海虹三合一点胶立即执行，重庆三合一出KD执行，加入SOP 重庆KD已经出货为改善前：阿尔及利亚 7.4K左右 4.协调印度明亚顺辅料事宜落实 |  | 李峰 | 1.易拉胶手撕位朝内放置泡面带，寿泡沫袋空间限制，放置过程存在袋体与易拉胶干涉反折 2.易拉胶手撕位内装袋后打包装箱，无后工序对易拉胶做检查导致流出 | 1.提供辅料安排寄出印度满足生产需求，3.6K 2.单体物料增加压合动作 3.三合一增加美纹胶，海虹三合一点胶立即执行，重庆三合一出KD执行，加入SOP 重庆KD已经出货为改善前：阿尔及利亚 7.4K左右 4.协调印度明亚顺辅料事宜落实 | 1.易拉胶手撕位朝内放置泡面带，寿泡沫袋空间限制，放置过程存在袋体与易拉胶干涉反折 2.易拉胶手撕位内装袋后打包装箱，无后工序对易拉胶做检查导致流出 | 1.拉通研发协助模厂准备改善品确认验证，5/3出货到重庆-----曾德凯 验证OK，美纹纸和改善品同步导入 2.三合一易拉胶KD/SKD包装规范，通知亚萍修改----明志豪 3.中试SOP通用规范修改---明志豪 |  |  |  | / |  |  |  | close | 2023-06-20
|  | 1264工厂（KD仓） | 2023-04-24 | IQC | 38101249 | 保护套_CK7n_透明_V0_KP_TPU |  | CK7n | 量产 | 结构件 | 注塑件 | 保护套 | 直发料 |  |  | 科派 |  | 何建波 | 20680 | 500 | 11 | 2.20% | 气泡麻点7pcs（外观面有凹凸感），白点异物3pcs，划伤1pc | C | SQM安排厂商全检返工 |  | 甘海波 | 根本原因 1.由原料烘烤不充分，在熔融过程中原料水分未完全挥发掉导致气泡麻点白点不良产生 2.调机时射胶水位置没有切准，射胶速度过快，导致气痕印的产生 3.品管巡线时，发现有异常，已通知生产调机改善，生产出来的产品，装机后不明显 ，未请示上级复判，即误判合格，导致不良品流出。 流出原因 品管员误判，导致不良流出 | SQM安排厂商全检返工 | 根本原因 1.由原料烘烤不充分，在熔融过程中原料水分未完全挥发掉导致气泡麻点白点不良产生 2.调机时射胶水位置没有切准，射胶速度过快，导致气痕印的产生 3.品管巡线时，发现有异常，已通知生产调机改善，生产出来的产品，装机后不明显 ，未请示上级复判，即误判合格，导致不良品流出。 流出原因 品管员误判，导致不良流出 | 1.改前；烘烤温度80度，烘烤时间3H。 改后；烘烤温度85度，烘烤时间4H将原来倒入加料桶内方可批量生产。 2.重新调机，打走胶板，找准气痕准确位置，降低射胶速度，改善气痕印不良 3.对检验员重新培训，提升其检验及判定能力， 4.在检验过程中，检验员严格依照《不合格品管制作业程序》 要求操作，当品管员发现不良后，只要超出来标准的不良，及不良率超过1.5%的，都需要拿到主管处复判，不能私自判定，并对品管员重新培训《不合格品管制作业程序》 ，并考核 |  |  |  | 1. 将客诉不良制成不良样板，传阅相关工序，并备注在标准卡上面的客诉履历表上，在后续生产中注意此种不良的再次发生。 2. OQC出货检验时，以AQL值的两倍进行抽检，加大抽检频率，抽到不良即马上安排返工。 3. 修正模具，将进胶口加厚，由0.35MM加厚到0.45MM，更便于射胶平顺，减少因调机问题导致的气痕印。 对品管员重新进行培训，并定期进行考核 |  |  |  | close | 2023-06-20
|  | 重庆工厂 | 2023-04-24 | 产线 | 25002096 | 聚合物_BL_49NX_4900mAh_CB |  | 669C | 量产 | 安规器件 | 锂离子电池 | 聚合物锂离子电池 | 直发料 |  |  | 赣锋 |  | 吴夏芳 | 5000 | 1000 | 20 | 2.00% | 电池二维码淡扫码识别速度慢 | C | 临时挑选后使用 |  | 张攀峰 | 1. 确认客退品二维码等级。3pcs等级分别为C\B\F，我司要求二维码等级需达到C级及以上，故3#二维码等级NG。 2. 确认喷码设备加油墨机制，将设备油墨盒内油墨抽低至200ml，设备会自动停止生产，并提示油墨不足，故设备可防止油墨不足的情况生产导致移印不清晰。 3.对产线扫码工站进行确认，我司按照客户要求扫码需3s内识别，如3s内未有识别出会进行第二次复判，复判良品再次流拉，故该操作会有不良品流出风险，导致不良流出。 | 临时挑选后使用 | 1. 确认客退品二维码等级。3pcs等级分别为C\B\F，我司要求二维码等级需达到C级及以上，故3#二维码等级NG。 2. 确认喷码设备加油墨机制，将设备油墨盒内油墨抽低至200ml，设备会自动停止生产，并提示油墨不足，故设备可防止油墨不足的情况生产导致移印不清晰。 3.对产线扫码工站进行确认，我司按照客户要求扫码需3s内识别，如3s内未有识别出会进行第二次复判，复判良品再次流拉，故该操作会有不良品流出风险，导致不良流出。 | PACK扫码工站优化SOP操作要求，禁止难扫码产品（扫码时间大于3S）重新扫码重投； |  |  |  | PACK加严二维码等级确认频率，由每班/次加严为2h/次，且要求扫码等级高于C级，如下为IPQC巡检报表： |  |  |  | close | 2023-06-20
|  | 泰衡诺工厂 | 2023-04-24 | IQC | 25101493 |  |  | X6821 | 量产 |  |  |  | 直发料 |  |  | 奥海 |  | 瞿国锋 | 1440 | 3 | 1 | 33.33% | 跌落测试后打火不充电 | B | 库存批次5pcs跌落测试OK，此批待返工 |  | 肖思婷 | 本次充电器跌落失效原因：贴片电容C1和C2被烧毁，导致保险丝断开无输出； 贴片电容C1和C2靠近板板，因受到强烈外界跌落的应力导致电容损伤； 45W欧规1.5m极限跌落失效点与本次跌落失效点一模一样，0805尺寸贴片电容无法满足极限跌落的应力； 供应商端生产测试数据无异常，该批次跌落10pcs/1.2m/24次无异常； 同批次充电器复测50pcs/1m/12次无异常； 45W印度规目前设计可保证1m/12次跌落测试标准 | 库存批次5pcs跌落测试OK，此批待返工 | 本次充电器跌落失效原因：贴片电容C1和C2被烧毁，导致保险丝断开无输出； 贴片电容C1和C2靠近板板，因受到强烈外界跌落的应力导致电容损伤； 45W欧规1.5m极限跌落失效点与本次跌落失效点一模一样，0805尺寸贴片电容无法满足极限跌落的应力； 供应商端生产测试数据无异常，该批次跌落10pcs/1.2m/24次无异常； 同批次充电器复测50pcs/1m/12次无异常； 45W印度规目前设计可保证1m/12次跌落测试标准 | [8 empty] | close | 2023-06-20
|  | 泰衡诺工厂 | 2023-04-24 | 产线 | 38100685 | 面壳组件_X6833B_黑色_V0_XG_N |  | X6833B | 量产 | 结构件 | 注塑件 | 面壳组件 | 直发料 |  |  | 欣冠 |  | 汪自庆 | 12000 | 12000 | 12000 | 100.00% | 面壳溢胶槽不通，造成点胶溢胶 | B | 待调整胶量验证 |  | 牟治树 | 供应商内部修模（修感光孔披锋），在修模时电极过切，把溢胶槽修掉 | 待调整胶量验证 | 供应商内部修模（修感光孔披锋），在修模时电极过切，把溢胶槽修掉 | 重新安排修模 | [7 empty] | close | 2023-06-20
|  | 迪明通工厂 | 2023-04-24 | IQC | 25201287 | 耳机_3.5MM_美标_白磁_WWD |  | S662L | 量产 | 电声器件 | 耳机 | 有线耳机 | 中央仓调料 |  |  | 伟旺达 |  | 甄晓宁 | 4064 | 200 | 1 | 0.50% | 单边音（稳定） | B | 返工已完成 |  | 钟意中 | 单体喇叭保护胶受挤压造成引线断裂导致喇叭开路 | 返工已完成 | 单体喇叭保护胶受挤压造成引线断裂导致喇叭开路 | 1.将面壳直径由10.05改为10.1mm,增大面盖空间，增加产品受震动时缓冲反正因震动导致引线断裂. 2.规范喇叭作业，要求保护胶标准为宽度2-3mm,高度不可超出铁盆边缘并在SOP作业指引上明确标明，同时将样品悬挂在产线相关工序工站，要求作业员严格依照此标准进行作业. 3.喇叭检验增加保护胶测量要求，按照主缺进行判定，并在制程端进行同步测量监控。 | [7 empty] | close | 2023-06-20
|  | 中央仓 | 2023-04-24 | IQC | 37300122 |  |  | X669 | 量产 |  |  |  | 直发料 |  |  | 吉鑫和盛 |  | 李高胜 | 6000 | 200 | 5 | 2.50% | 异色点*1 划伤*1 颗粒*3 | C | 安排供应商来现场返工处理 |  | 王又良 | 1. 异色点是对产品转印脱模时，转印胶水经UV固化形成的颗粒物吸附在纹理面镀膜后形成异常现象； 2. 划伤是产品在周转过程中材料产品边缘的下一张材料产品纹理面产生搓刮现象从而形成划伤现象； 3. 颗粒是材料在硬化过程中，液体中有气泡，当气泡破裂时就形成晶点颗粒现象； 4. 个别新进员工在检验外观时，对产品检验时对外观限度样和产品检验规范未完全掌握，导致超限不良产品流入后工序； 5. QC检验时，品质员工冯牵以∮≤0.25mm标准对产品颗粒现象实行放行与客户端要求不一致，导致不良品流出。 D-4.2: 流出原因 1. 出货检验时，OQC对此未能检验出上述不良现象，导致不良品流出； | 安排供应商来现场返工处理 | 1. 异色点是对产品转印脱模时，转印胶水经UV固化形成的颗粒物吸附在纹理面镀膜后形成异常现象； 2. 划伤是产品在周转过程中材料产品边缘的下一张材料产品纹理面产生搓刮现象从而形成划伤现象； 3. 颗粒是材料在硬化过程中，液体中有气泡，当气泡破裂时就形成晶点颗粒现象； 4. 个别新进员工在检验外观时，对产品检验时对外观限度样和产品检验规范未完全掌握，导致超限不良产品流入后工序； 5. QC检验时，品质员工冯牵以∮≤0.25mm标准对产品颗粒现象实行放行与客户端要求不一致，导致不良品流出。 D-4.2: 流出原因 1. 出货检验时，OQC对此未能检验出上述不良现象，导致不良品流出； | 1. 品质部组织全检人员、QC、OQC等相关人员进行培训《X669盖板产品检验规范》、《X669盖板外观限度样》、《复合材料类产品检验规范标准》、客户文件《移动电话检验标准》A、B、S级三个标准内容；2. 对全检员工检验产品进行编号，每位员工检验后须在产品丝印进行签章，便于追溯和反馈；存在超标超限现象时及时排查；2.要求所有外观检验人员在检验时，与客户端验收标准一致进行检验作业，对外观异常产品只可比限度样标准小的产品予以放行作业；6.QC人员在对该产品进行二次全检时，检验出来的不良分类区分，并按照对应工号返回到全检责任人员，让其再次对不良品进行识别，强化全检员工对品质标准的掌握，杜绝再将超限不良品流至FQC处；7.OQC进行再次全数检验，合格后方可交付客户端。 |  |  |  | D-7.1预防再次发生的行动1. 为每位全检人员配发污点检验卡，便于其检验时，及时对异常品进行点读；包装主管和QC全检人员负责对全检人员进行实操式培训；2. 品质主管及包装主管检验现场加强监督，并对误判和不判现象进行现场纠正。 |  |  |  | close | 2023-06-20
|  | 泰衡诺工厂 | 2023-04-24 | IQC | 37300202 |  |  | X669 | 量产 |  |  |  | 直发料 |  |  | 聚龙 |  | 向言成 | 21502 | 315 | 5 | 1.59% | 异色点3PCS、划伤2PCS | C | 供应商挑选，不良退货 |  | 甘海波 | 一、划伤: 1. 物料打包装箱后周转摩擦，导致无保护膜区域形成划伤不良。 2. A面保护膜开发设计要求，摄像孔位置及LOGO区域进需要装配装饰件及镭雕其他版型，增加保护膜避空位置。 3. 保护膜贴合治具上有杂物，以至于贴合保护膜时杂物划伤电池盖表面，造成划伤。 二、异色点： 1.产品B面覆保护膜流转，转电镀上机后撕开后产生静电。进炉会产品表面会吸灰尘。 2.进炉前10分钟用离子风枪除静电。除完静电随着时间推移产品表面逐渐恢复之前静电状态。镀膜时灰尘掉落形成透光点 | 供应商挑选，不良退货 | 一、划伤: 1. 物料打包装箱后周转摩擦，导致无保护膜区域形成划伤不良。 2. A面保护膜开发设计要求，摄像孔位置及LOGO区域进需要装配装饰件及镭雕其他版型，增加保护膜避空位置。 3. 保护膜贴合治具上有杂物，以至于贴合保护膜时杂物划伤电池盖表面，造成划伤。 二、异色点： 1.产品B面覆保护膜流转，转电镀上机后撕开后产生静电。进炉会产品表面会吸灰尘。 2.进炉前10分钟用离子风枪除静电。除完静电随着时间推移产品表面逐渐恢复之前静电状态。镀膜时灰尘掉落形成透光点 | 一、划伤： 1. 组装物料所有工段流转都采用吸塑盒进行摆放流转，避免物料堆放碰划伤。 2. 吸塑盒内增加垫保护软膜方式。 3. 保护膜贴合工位人员在启动贴合保护膜时，需检查治具上是否存在有杂物，并每作业十五分钟需对治具进行清理。 4. 进行无尘布擦拭产品后再进行贴合A面保护膜。 二、异色点： 1. 素材来料进行抽检来料不良比例，比例偏高通报SQE确认是否生产。 2. 进炉前3分钟用离子风枪正面除静电，除尘。每版产品除尘时间需要大于15秒。防止产品表面有静电产生 三、来料前工段转印段改善： 1. 转印机和覆膜机滚轮每小时清洁一次，避免辊压和覆膜时压伤片材。 2. 转印上片前撕膜不可对着模具平台，要侧着对准等离子分机撕模，避免保护膜上有颗粒，撕膜将颗粒抖在模具上，员工操作时必须用粘尘贴捆紧袖口 |  |  |  | 1. 不良问题点包装检验人员现场培训宣导； 2. 重点流出率人员进行培训 |  |  |  | close | 2023-06-20
|  | 中央仓 | 2023-04-24 | IQC | 37300175 | 复合板电池盖组件_X6835_刀锋白_V1_ZY_GK_N |  | X6835 | 量产 | 结构件 | 复合板材 | 复合板电池盖组件 | 直发料 |  |  | 兆奕 |  | 李高胜 | 9000 | 315 | 6 | 1.90% | 裂痕*3 颗粒*3 | C | 安排供应商来现场返工处理 |  | 卢琪文 | 1.裂纹：组装贴合，工装压合，辅料有偏位现象，调机后技术员只检验了辅料偏位不亮，没有确认外观异常；导致组装过程压合工装底部螺丝未锁死，压合后螺丝顶伤电池盖产生； 2.颗粒：UV转印生产过程中，胶水固化后边缘残留掉落在机台上，辊压后将产品压伤 1.近期新员工较多，对个别外观不良识别率较低，导不良流出。 2.品质未能抽检出不良。 | 安排供应商来现场返工处理 | 1.裂纹：组装贴合，工装压合，辅料有偏位现象，调机后技术员只检验了辅料偏位不亮，没有确认外观异常；导致组装过程压合工装底部螺丝未锁死，压合后螺丝顶伤电池盖产生； 2.颗粒：UV转印生产过程中，胶水固化后边缘残留掉落在机台上，辊压后将产品压伤 1.近期新员工较多，对个别外观不良识别率较低，导不良流出。 2.品质未能抽检出不良。 | 1.生产调机完成后，要求生产对工装点检和产品产品进行自检，确认OK后送品质确认有无新增不良，品质确认完成后才能生产； 2.每天上班对机台进行一次大保养，对机台进行洁一次，工作2H对平台进行一次清洁 |  |  |  | 1、制作不良看板，现场宣导品质意识； 2、检包新员工由老员工一对一培训考核后上岗再进行作业。 |  |  |  | close | 2023-06-20
|  | 深圳试产 | 2023-04-24 | IQC | 25201426 | 有线耳机_TYPE C_31ST_1200mm_雪山白 |  | CK9N | 试产PR2 | 电声器件 | 耳机 | 有线耳机 | 直发料 |  |  | 伟旺达 |  | 张朝东 | 190 | 50 | 7 | 14.00% | 1.耳机插头成型不良2PCS； 2.咪壳脱落1PCS 3.开关键未组装到位1PCS； 4.PE袋破损1PCS 5.USB座露底胶1PCS 6.中档脱落1PCS | B | 全检良品50PCS保留试包，剩下退货处理 |  | 钟意中 | 原因： 1.1现场检查追溯成型工序，成型冷却时间为3秒，冷却时间过短，产品未冷却导致在出模拉出时变形； 2.由于金属咪管经过二次氧极处理，导致咪管内径达到5.1mm,超出标准值0.1mm,导致打胶后胶水无法固定造成脱落； 3.金属管卡尺位置标准要求为26.1±0.1mm实测为26.3mm,造成在组装按键后按键无法卡在支架内到账按键翘起； 4.在进行模切时，折痕位置刀口切线太密集，导致扎线膜经过弯折后出现开裂； 5.成型时机器调试压力太大，导致合模位置冲胶； 6.经测试，中档金属件内径为4.63mm,标准为4.6±0.04mm，中部线档成型后尺寸为4.53mm,相差0.1mm,装配打胶时内模与金属壳之间存在间隙，胶水打入后内模与金属壳之间无法贴合接触导致胶水无法干燥凝固，造成线档脱落。 | 全检良品50PCS保留试包，剩下退货处理 | 原因： 1.1现场检查追溯成型工序，成型冷却时间为3秒，冷却时间过短，产品未冷却导致在出模拉出时变形； 2.由于金属咪管经过二次氧极处理，导致咪管内径达到5.1mm,超出标准值0.1mm,导致打胶后胶水无法固定造成脱落； 3.金属管卡尺位置标准要求为26.1±0.1mm实测为26.3mm,造成在组装按键后按键无法卡在支架内到账按键翘起； 4.在进行模切时，折痕位置刀口切线太密集，导致扎线膜经过弯折后出现开裂； 5.成型时机器调试压力太大，导致合模位置冲胶； 6.经测试，中档金属件内径为4.63mm,标准为4.6±0.04mm，中部线档成型后尺寸为4.53mm,相差0.1mm,装配打胶时内模与金属壳之间存在间隙，胶水打入后内模与金属壳之间无法贴合接触导致胶水无法干燥凝固，造成线档脱落。 | 措施： 1.1冷却时间调整至5s,在出模时垂直上拉，水平拉扯线材； 2.将金属咪管尺寸由原来内径5.0mm调整为4.9mm,在二次阳极后尺寸可保持在5.0mm以内,支架外径为4.88mm，可满足装配要求； 3.调整金属管尺寸，由26.1±0.1mm改为26.1-0.1mm,杜绝按键装配无法装配不到位发生； 4.1取消虚点折痕线，由厂商直接用设备预先折好 4.2扎线膜接口改为用机器粘贴。 5.成型机在调试时，由PE规范设备压力，试产完成后； 6.修改金属中档，由内径4.6±0.04改为4.55﹢0.3，增大内模与金属套接触面积，防止胶水无法凝固造成脱落。 |  |  |  | / |  |  |  | close | 2023-06-20
|  | 朵唯工厂 | 2023-04-23 | IQC | 37300184 |  |  | KI5Q | 量产 |  |  |  | 其他工厂调料 |  |  | 聚龙 |  | 杨松 | 5000 | 10 | 2 | 20.00% | L度尺寸超上限1-4条2pcs | B | SQM安排厂商全检。 |  | 甘海波 | 1.前期项目设计转印箭头方向只有一个，内层转印出胶口方向与A面纹理出 胶口方向一致，两者叠加后出胶口方向胶位偏厚，UV固化后导致产品起翘变形。 2，片材起翘CNC成单片成品后轻微翘曲，CNC首次首件量测尺寸偏极下限，故首件按中上限调机，未按中下限要求,撕膜后经过长时间应力释放,导致产品尺寸变大. | SQM安排厂商全检。 | 1.前期项目设计转印箭头方向只有一个，内层转印出胶口方向与A面纹理出 胶口方向一致，两者叠加后出胶口方向胶位偏厚，UV固化后导致产品起翘变形。 2，片材起翘CNC成单片成品后轻微翘曲，CNC首次首件量测尺寸偏极下限，故首件按中上限调机，未按中下限要求,撕膜后经过长时间应力释放,导致产品尺寸变大. | 1、更新LOGO网版菲林及图纸，区分内层转印方向与A面纹理方向，避免两者同一方向后UV固化起翘，同步到其它项目平行展开，包括新项目开发阶段提前设计区分。2新项目前期开发规范Checklist，明确认规定类似两次转印工艺，转印方向分不同方向，项目评审时重点提出风险评估。 3针对大张板材增加(从转印---淋涂覆膜后)各个工序变形度的标准要求,并植入以及检验方法、时机； 4，客户更新图纸要求:+0.04/-0.06,内部更新SIP管控要求，长度按下限＋0/-0.05生产 。 内部生产出货标准收严为:+0.03/-0.05,规避测量误差及设备误差。 |  |  |  | 对内转印与A面外纹理转印分不同方向后,产品经过CNC加工，整张产品不变形，单片产品不翘曲 |  |  |  | close | 2023-06-20
|  | 迪明通工厂 | 2023-04-23 | IQC | 38100144 |  |  | S665L | 量产 |  |  |  | 中央仓调料 |  |  | 聚龙 |  | 甄晓宁 | 2988 | 125 | 5 | 4.00% | 气泡、划伤 | C | 返工已完成 |  | 甘海波 | 一、划伤: 1.保护膜贴合治具上有杂物，以至于贴合保护膜时杂物划伤电池盖表面，造成划伤。 二、气泡（A面转印气泡点）： 1. 淋涂光油下料区周转盘直接放地面有尘点污染导致； 2. A面转印层未将无纹理凹处得到填充，形成雾状气泡。 3. 下班交接班时隧道下线物料未及时A面转印，落尘导致； | 返工已完成 | 一、划伤: 1.保护膜贴合治具上有杂物，以至于贴合保护膜时杂物划伤电池盖表面，造成划伤。 二、气泡（A面转印气泡点）： 1. 淋涂光油下料区周转盘直接放地面有尘点污染导致； 2. A面转印层未将无纹理凹处得到填充，形成雾状气泡。 3. 下班交接班时隧道下线物料未及时A面转印，落尘导致； | 一、划伤： 1. 保护膜贴合工位人员在启动贴合保护膜时，需检查治具上是否存在有杂物，并每作业十五分钟需对治具进行清理。 2. 进行无尘布擦拭产品后再进行贴合A面保护膜。 二、气泡（A面转印气泡点）： 1. 玻璃班前、班后清洁，按SOP要求执行。 2. 光油上端膜厚按照10.5μ-11.5μ管控，A面转印时淋涂层厚度有效填充纹理深度。 3. 淋涂下线区地面增加塑料踏板，已更新工艺点检表并执行。 4. 工程增加工艺点检项生产执行、品质监督。 | [7 empty] | close | 2023-06-20
|  | 海弘工厂 | 2023-04-23 | IQC | 38101254 | 面壳组件_S665L_黑色_V1_GZ_N |  | S665L | 量产 | 结构件 | 注塑件 | 面壳组件 | 中央仓调料 |  |  | 广正 |  | 袁天放 | 8900 | 200 | 8 | 4.00% | 划伤5，铁粉2，麦克胶套起翘1 | C | 已全检完成 |  | 甘海波 | 1.人员作业过程排查： a.作业员在拿取产品检验时有两个叠在一起导致产品三伤（主因NG）； 2.机台/治具过程排查： a.试产时机台上线没有做三伤软防护导致产品三伤（主因NG）； b.试产时夹治具没有做三伤软防 护导致产品三伤（主因NG） | 已全检完成 | 1.人员作业过程排查： a.作业员在拿取产品检验时有两个叠在一起导致产品三伤（主因NG）； 2.机台/治具过程排查： a.试产时机台上线没有做三伤软防护导致产品三伤（主因NG）； b.试产时夹治具没有做三伤软防 护导致产品三伤（主因NG） | 1.作业人员在拿取产品检验时，不可两个叠在一起，产品下方不可有其它物品，避免产品有碰到现象不可堆叠；见图1 2.定3名专职全检员进行静态全检（何艳艳/孙莉莉/王鑫）； 3.机台/治具贴植绒布进行防护，每保压完产品需清理治具内的异物。 |  |  |  | 1、不良实物做不良看板放关键工位实物对照;--完成人：薛艳军 4月24日 2、在生产前用不良品对全检人员培训及考核,考核通过才可上岗;--完成人：李小丽 完成时间：4月24日 3、对生产/品质关键岗位进行标准化质量培训--完成人：李小丽 完成时间：4月24日 |  |  |  | close | 2023-06-20
|  | 泰衡诺工厂 | 2023-04-22 | 产线 | 25201367 |  |  | CK7 | 量产 |  |  |  | 直发料 |  |  | 韩升元 |  | 瞿国锋 |  | 500 | 12 | 2.40% | SN重码 | B | 库存7K返工完成，产线2K退货 |  | 钟意中 | 二维码打印时员工未点击更新变量数据，导致二维码数量未变量重号 | 库存7K返工完成，产线2K退货 | 二维码打印时员工未点击更新变量数据，导致二维码数量未变量重号 | 1.改善前：二维码打印时未明确标识要求点击新变量数据（无变量数量不变更重号） 改善后：二维码打印处明确贴标识：（打印时点击新变量数据）作业指导书同步增加。 2.改善前：线体班长打印独自确认打印设置及状态记录 改善后：IPQC同步确认设备及二维码状态并签字确认记录 3.改善前：二维码打印完毕手机扫描确认单PCS无法识别重码 改善后：二维码打印完毕 安装扫描仪器进行确认是否重码（二维码前-中-后各10PCS确认） 4.改善前：OQC 检验基准书无进行扫描确认 改善后：OQC 检验基准书增加二维码扫描确认重码不良 |  |  |  | 修改SOP，相关人员进行培训，保证按流程按要求进行作业 |  |  |  | close | 2023-06-20
|  | 1264工厂（KD仓） | 2023-04-21 | IQC | 37200135 | 玻璃电池盖组件_CK7n_黎明黑_V1_BE_GK_N |  | CK7n | 量产 | 结构件 | 玻璃件 | 玻璃电池盖组件 | 直发料 |  |  | 伯恩 |  | 何建波 | 16000 | 500 | 9 | 1.80% | 磕伤3pcs，颗粒3pcs，白印2pcs，异色1pc | C | 为满足KD出货，与印度、SQM、采购、PMC拉通，物料出给印度，伯恩印度驻厂人员全检后上线，补良品给印度 |  | 杨圣杰 | 根本原因 1.颗粒-膜片内杂质黑点，即膜尘点，主要是贴合胶片工序产生 2.白印实物确认为膜凹痕,主要是贴合胶片工序产生 3.异色是膜片表面条状发黑异色，主要是电镀后印刷一层油墨后呈现 4.磕伤是角落崩边，初步分析为物流人员运输操作不当导致 流出原因 1作业员在加工全检过程中未发现，未能有效拦截，导致不良流出； 2.现场对品检、QC，QA检验人员进行教育训练，培训检验标准、检出/识别力度,且培训其作业员操作方法 | 为满足KD出货，与印度、SQM、采购、PMC拉通，物料出给印度，伯恩印度驻厂人员全检后上线，补良品给印度 | 根本原因 1.颗粒-膜片内杂质黑点，即膜尘点，主要是贴合胶片工序产生 2.白印实物确认为膜凹痕,主要是贴合胶片工序产生 3.异色是膜片表面条状发黑异色，主要是电镀后印刷一层油墨后呈现 4.磕伤是角落崩边，初步分析为物流人员运输操作不当导致 流出原因 1作业员在加工全检过程中未发现，未能有效拦截，导致不良流出； 2.现场对品检、QC，QA检验人员进行教育训练，培训检验标准、检出/识别力度,且培训其作业员操作方法 | 膜尘点改善措施 ①FQC收到丝印镜面字符来料检验出的白点不良单独挑出，统一使用平板机返洗，增加产品洁净度 ②FQC检验后，良品由无尘盒运输更改使用覆保护膜出货 白印异物改善措施： ①贴膜生产时要求员工由之前每天上班前清洁一次更改为每2时清洁一次机器滚轮及贴膜底座，并更改现场SOP文件，并对贴合后产品安排人员进行检验，发现有不良及时停机改善，防止批量不良产生。 ②贴合过程中如发现滚轮变形、破损及时要求更换，并安排现场IPQC及时对贴合产品抽检确认。 ③以上纳入纳入IPQC稽核清单，定期记性排查，白夜班开班需要自查 异色改善措施 ①电镀后胶片由覆膜出货更改使用无尘盒运输 ②将丝印印刷一层工序放置到电镀车间，电镀后直接给到丝印机台印刷，减少运输和胶片WIP结存放置。 ③丝印印刷流程QCP更新印刷地点 磕伤改善措施 将物流运输导致产品出现碰伤崩边的物料信息反馈给到出货部及对应业务，要求第三方物流在搬运货物时必须做到轻拿轻放，后续因物流导致产品损失一律转嫁物流方承担 |  |  |  | ①将客诉信息给到FQC所有检验人员宣导，安排组长每天上班前将检验重点给到检验员传阅后再作业。 ②安排品质专案复判对QC检验员进行区分抽检，层别漏检率偏高人员为101、32、18，针对此三名检验员持续跟进漏检改善效果 ③将对应的改善措施标准化到SOP，跟进改善效果 |  |  |  | close | 2023-06-20
|  | 1264工厂（KD仓） | 2023-04-21 | IQC | 25101754 | 充电器_TECNO_印规_U100TIA_白色_直充_XMW_BJD |  | 通用 | 量产 | 安规器件 | 充电器 | USB充电器 | 直发料 |  |  | 百俊达 |  | 何建波 | 10044 | 500 | 10 | 2.00% | 断差2pcs，间隙大8pcs；大于0.2mm | C | 返工检出间隙超标6pcs，断差超标1pc |  | 钟意中 | 根本原因 1.目前超声参数为一个范围，未进行参数固化； 2.多套复制模的尺寸有轻微差异，用同一超声参数会导致有间隙； 3.百俊达有对超声间隙进行管控，因塞规规格0.2mm/0.25mm, 百俊达内控判定标准：0.25mm的塞规塞不进去则判定合格 流出原因 1作业员在加工全检过程中未发现，未能有效拦截，导致不良流出； 2.现场对品检、QC，QA检验人员进行教育训练，培训检验标准、检出/识别力度,且培训其作业员操作方法 | 返工检出间隙超标6pcs，断差超标1pc | 根本原因 1.目前超声参数为一个范围，未进行参数固化； 2.多套复制模的尺寸有轻微差异，用同一超声参数会导致有间隙； 3.百俊达有对超声间隙进行管控，因塞规规格0.2mm/0.25mm, 百俊达内控判定标准：0.25mm的塞规塞不进去则判定合格 流出原因 1作业员在加工全检过程中未发现，未能有效拦截，导致不良流出； 2.现场对品检、QC，QA检验人员进行教育训练，培训检验标准、检出/识别力度,且培训其作业员操作方法 | ①按照模号固化各机型超声调试参数，超声作业按照参数标准调试执行 ②外观检查标准收严，间隙判定标准：塞规0.2mm塞不进去判定为合格；段差判定标准：高出0.2mm均判定不合格 |  |  |  | ①固化超声设备参数 ②更新外观检验SOP，明确检验步骤和方法和判定要求 |  |  |  | close | 2023-06-20
|  | 中央仓 | 2023-04-21 | IQC | 38100862 | 面壳组件_LH7n_黑色_V0_GZ_N |  | LH7N | 量产 | 结构件 | 注塑件 | 面壳组件 | 直发料 |  |  | 广正 |  | 李高胜 | 2448 | 6 | 4 | 66.67% | 螺孔通端不通*4 | C | 经项目组决策放行，到工厂克服使用 |  | 彭松树 | 1.螺丝孔通规止：经分析是丝锥使用寿命超出极限有效寿命，出现磨损（丝锥寿命是3000pcs,实际用到了4000pcs），导致部分产品螺丝孔径偏小，牙规检测时通规只能进去2圈牙纹； 2.注塑模具与五金钢片两者避空位过小（避空间隙0.05mm），导致此区域螺丝孔挤压出现牙孔偏紧。 流出原因 1.作业员和检验员使用1.08mm针规进行全检检测，导致不良流入客户端—茂伟； 2.产品经注塑成型后SIP只要求用1.08mm针规检测，未要求用牙规检测螺丝孔，导致不良未发现—广正。 | 经项目组决策放行，到工厂克服使用 | 1.螺丝孔通规止：经分析是丝锥使用寿命超出极限有效寿命，出现磨损（丝锥寿命是3000pcs,实际用到了4000pcs），导致部分产品螺丝孔径偏小，牙规检测时通规只能进去2圈牙纹； 2.注塑模具与五金钢片两者避空位过小（避空间隙0.05mm），导致此区域螺丝孔挤压出现牙孔偏紧。 流出原因 1.作业员和检验员使用1.08mm针规进行全检检测，导致不良流入客户端—茂伟； 2.产品经注塑成型后SIP只要求用1.08mm针规检测，未要求用牙规检测螺丝孔，导致不良未发现—广正。 | 1、程序上设置防呆，当丝锥达到极限寿命时，机台停止运作。 2、IPQC对每台机按照SIP要求，进行首检/末检确认牙孔底孔、螺纹规检验，巡检时每2H随机抽检5PCS全检。 3、首、末件3pcs用M1.4牙规检测需通规通止规止，同步针规检测需1.10通、1.16止，产品检验合格后方可流转下工序生产。 1、加大此区域塑胶模具避空间隙（原避空间隙0.05mm加大到0.2mm） 2、首、巡、末件3pcs用M1.4-6H牙规检测需通规通止规止，同步针规检测需1.10通、1.16止。 1、修订SIP检验指导书检测工具规格（原针规规格1.08mm改为1.10mm） 2、产品经注塑成型后，首、巡、末件增加M1.4-6H牙规检测，同步针规检测需1.10通、1.16止 |  |  |  | 1 1、攻牙产品，每加工50pcs操作员进行自检，如机台出现断钻头，已制品需通知品质人员进行二次全检； 2、首检确认时用5进5出进行测试，更换钻头/丝锥后，需再次做首检确认； 3、监督确认执行流程标准。 2 1，将此客诉异常问题纳入到质量履历表中，同步水平展开调查同机型产品，并制作不良信息图表进行各工段培训宣导； 2，流拉工序，检验员必须全检产品螺丝孔方可流转下工序 ； 3、监督确认执行流程标准。 |  |  |  | close | 2023-06-20
|  | 深圳试产 | 2023-04-21 | IQC | 23002164 |  |  | LH6N | 试产PR2 |  |  |  | 直发料 |  |  | 蓝特 |  | 张朝东 | 486 | 50 | 1 | 2.00% | 导通测试音量减键开路不良1pcs | A | 退货供应商全测功能 |  | 罗捷 | 原因： 1.微动开关来料已经压伤、损坏不良； 2.Switch压伤目视不明显，出货前FQC外观检验，员工未能识别出来，导致流出； | 退货供应商全测功能 | 原因： 1.微动开关来料已经压伤、损坏不良； 2.Switch压伤目视不明显，出货前FQC外观检验，员工未能识别出来，导致流出； | 1.制作项目功能测试专用治具，可有效拦截按键功能不良； 2.针对Switc压伤不良在FQC贴客诉警示标识，每天早会宣导培训员工如何识别不良，来料及货出前要求使用CCD检验外观。 |  |  |  | / |  |  |  | close | 2023-06-20
|  | 重庆工厂 | 2023-04-21 | IQC | 176001072 |  |  | X6516 | 量产 |  |  |  | 直发料 |  |  | 三赢兴 |  | 曾鹏飞 | 26000 | 315 | 100 | 31.75% | 指纹色差，对比限度样NG | C | 挑选后使用 |  | 唐高峰 | 1.来料油漆颜色偏深，新填新油的尾数生产未重新核对色卡生产导致不良产生； 2. 外观站位SOP未定义检验角度，检验员在检验过程中当斜视45度时，发现颜色无明显差异（调整角度有色差），有被放行的风险。 | 挑选后使用 | 1.来料油漆颜色偏深，新填新油的尾数生产未重新核对色卡生产导致不良产生； 2. 外观站位SOP未定义检验角度，检验员在检验过程中当斜视45度时，发现颜色无明显差异（调整角度有色差），有被放行的风险。 | 对于油漆来料的颜色差异：已反馈油漆供应商，要求供应商在配制油漆的时候，先按照颜色限度样的样品，进行喷板确认颜色是否符合限度样，并将确认的样品随油漆一起发货，并受控TDS，IQC对来料相关信息进行确认。 |  |  |  | 1.对于添加新油，没有重新进行颜色确认的问题，在文件上进行相应规范，并由IPQC同步监控； 2.制定对色作业指导书，明确定义角度要求及针对变色芯片定义了管控要求； |  |  |  | close | 2023-06-20
|  | 重庆工厂 | 2023-04-20 | IQC | 38100962 | 面壳组件_KI5p_黑色_V0_YJ_高强铝 |  | KI5Q | 量产 | 结构件 | 注塑件 | 面壳组件 | 直发料 |  |  | 宇海 |  | 付先进 | 2400 | 125 | 5 | 4.00% | 辅料不离型*5 | C | 安排供应商来现场返工处理 |  | 仉天宇 | 根本原因/失效分析 通过对不良品及生产流程，组装排查分析，产品不离型主要是： 1：FPC导电布来料离型膜材料不易离型。 2：压合治具上模硅胶磨损，没有完全压合到位。 3：作业人员预撕离型膜时，未预撕到辅料底部。 责任人：李华波 完成日期：2023/4/20 流出原因 1.IPQC检验员未能及时发现导致。 OQC在抽检时未能及时发现不良，导致不良流出 | 安排供应商来现场返工处理 | 根本原因/失效分析 通过对不良品及生产流程，组装排查分析，产品不离型主要是： 1：FPC导电布来料离型膜材料不易离型。 2：压合治具上模硅胶磨损，没有完全压合到位。 3：作业人员预撕离型膜时，未预撕到辅料底部。 责任人：李华波 完成日期：2023/4/20 流出原因 1.IPQC检验员未能及时发现导致。 OQC在抽检时未能及时发现不良，导致不良流出 | 1：要求辅料供应商提供新的离型膜材料，验证OK后进行更换。 2：跟换新的上模压合治具硅胶，调试到合适的压合位置，保证能把辅料很好压合，达到很好的离型效果。 3：规范SOP作业手法，作业员必须按照SOP预撕到辅料底部，并做好自检。 4：现场IPQC及FQC严格按照SIP及AQL进行抽检。 |  |  |  | 1. 排查现场所有压合治具，对治具压合不到位的，及时更换治具硅胶。 2. 召集内部相关单位，对于以上问题点进行内部检讨，给出合理有效的改善方案，并及时准确的执行下去，现场管理进行监督。 3. 对现场相关SOP进行及时更新，并宣导到现场作业员。 4. 每天生产时对压合治具进行点检，并记录点检记录表留档。 责任人：李华波 李晓丽 完成日期：2023/4/20 |  |  |  | close | 2023-06-20
|  | 重庆工厂 | 2023-04-20 | 产线 | 38100960 |  |  | KI5Q | 量产 |  |  |  | 直发料 |  |  | 宇海 |  | 付先进 | 10550 | 1500 | 23 | 1.53% | 中框天线断裂导致耦合测试NG*23pcs | C | 安排供应商来现场返工处理 |  | 仉天宇 | 根本原因/失效分析 1.排查组装天线及压合所有工序 各天线贴合→导通测试→天线压合→网分测试→按键热熔→大防水背胶压合→石墨片压合，各工序治具均无再现，排除治具导致问题发生； 2.用贴合辅助工具塑胶镊子按压天线转角根部4次，无断裂现象发生； 3.因治具弹簧材质不好，治具容易卡顿导致天线偏位，因员工未按要求进行进行操作从而返修导致天线裂开。 责任人：李华波 完成日期：2023/4/20 流出原因 1.检验员检验产品时，贴天线作业员自检时未能识别该问题，产品组装天线贴大防水泡棉后将根部遮挡无法看到根部位置裂开，导致开裂不良流出。 2.天线厂商提供网分测试仪，网分治具未能识别出不良品，导致开裂不良流出； 3.天线网分治具未制作此位置不良点检样板。 | 安排供应商来现场返工处理 | 根本原因/失效分析 1.排查组装天线及压合所有工序 各天线贴合→导通测试→天线压合→网分测试→按键热熔→大防水背胶压合→石墨片压合，各工序治具均无再现，排除治具导致问题发生； 2.用贴合辅助工具塑胶镊子按压天线转角根部4次，无断裂现象发生； 3.因治具弹簧材质不好，治具容易卡顿导致天线偏位，因员工未按要求进行进行操作从而返修导致天线裂开。 责任人：李华波 完成日期：2023/4/20 流出原因 1.检验员检验产品时，贴天线作业员自检时未能识别该问题，产品组装天线贴大防水泡棉后将根部遮挡无法看到根部位置裂开，导致开裂不良流出。 2.天线厂商提供网分测试仪，网分治具未能识别出不良品，导致开裂不良流出； 3.天线网分治具未制作此位置不良点检样板。 | 1.再次对员工进行教育培训，必须按照SOP要求方法进行作业； 2.现场QC巡检时发现员工未按照作业要求作业1次扣绩效分10分处理； 3.将天线贴合治具送治具厂商进行维修，更好优质弹簧并规避此类卡顿再次发生； 4.对天线偏位物料进行重新跟换天线处理，不允许撕掉后重新张贴返修。 责任人：李华波 汪顺军 李晓丽 完成日期：2023/4/20 |  |  |  | 1.组装天线SOP追加注意事项“禁止天线维修，如需维修必须更换良品天线”； 2.制作品质警示卡，将此异常照片悬挂现场提醒员工重点检验，以示警示。 责任人：李华波 李晓丽 完成日期：2023/4/20 |  |  |  | close | 2023-06-20
|  | 中央仓 | 2023-04-20 | IQC | 38500160 |  |  | KI8 | 量产 |  |  |  | 直发料 |  |  | 深圳富群 |  | 周丽娅 | 3500 | 200 | 9 | 4.50% | 印刷偏位*9 | C | 已完成返工 |  | 夏中年 | 根据客户反馈异常状况确认，对此批产品进行排查： 因产品图档中橙色与白色中间有留白区域，机长在印刷套印时，白色版与橙色版上下进行留白套位，导致产品套印有空隙不良。 在检验时，产品因轻微静电吸附在一起，导致产品有漏检状况产生。 | 已完成返工 | 根据客户反馈异常状况确认，对此批产品进行排查： 因产品图档中橙色与白色中间有留白区域，机长在印刷套印时，白色版与橙色版上下进行留白套位，导致产品套印有空隙不良。 在检验时，产品因轻微静电吸附在一起，导致产品有漏检状况产生。 | 制作《不良传阅单》对相关人员进行宣导，使其知悉此不良状况，后续生产时，避免类似不良的产生。 要求机长在生产套印时，按照印版的套印线进行套印（套印十字线重合，才可印刷），可避免套印偏位不良产生 1.早会宣导此不良，使全检员知悉此不良状况。 2.全检时，先将产品进行翻松一遍，在进行全检。 |  |  |  | 修订产品检验作业指导书严格按要求生产产品。 |  |  |  | close | 2023-06-20
|  | 中央仓 | 2023-04-20 | IQC | 37300108 | 复合板电池盖组件_KI8_元宇宙黑_V0_JRXC_GK |  | KI8 | 量产 | 结构件 | 复合板材 | 复合板电池盖组件 | 直发料 |  |  | 锦瑞 |  | 李高胜 | 2100 | 200 | 7 | 3.50% | 凹印*4 颗粒*3 | C |  |  | 杨圣杰 | 1.凹印：物料在转印纹理时，转印机压杆粘有异物，经转印滚压后造成板材表面凹印及压伤不良； 2.颗粒：产品在AF镀膜前，产品表面落尘、杂质点未擦拭干净，镀膜后形成颗粒不良； ----责任人：徐立志/孟根玉 D-4.2: 流出原因 1.产品亮面区域需在特定角度进行检验，检验员在检验时显性不良没有识别拦截，致使不良流出客户端； 2.OQC在出货检验时未发现不良，最终导致不良流出客户端； --责任人：钟艳红/吴欢欢 |  | 1.凹印：物料在转印纹理时，转印机压杆粘有异物，经转印滚压后造成板材表面凹印及压伤不良； 2.颗粒：产品在AF镀膜前，产品表面落尘、杂质点未擦拭干净，镀膜后形成颗粒不良； ----责任人：徐立志/孟根玉 D-4.2: 流出原因 1.产品亮面区域需在特定角度进行检验，检验员在检验时显性不良没有识别拦截，致使不良流出客户端； 2.OQC在出货检验时未发现不良，最终导致不良流出客户端； --责任人：钟艳红/吴欢欢 | 凹印： 1.转印物料在开机前点检设备周边5S整理并擦拭干净，避免压杆粘有异物造成板材压伤； 2.物料转印过程中，自检员对非转印面同步进行自检，发现正面保护膜存在压痕异常立刻通知机长排查原因改善； 颗粒： 1.物料在AF镀膜前用无尘布进行擦拭表面，再次通过静电机除尘清洁； 2.物料在AF线体上挂过程中，每张物料均再次经上料人员全检后上挂作业，规避产品表面异物进入镀膜机造成颗粒点的风险； ----责任人：钟艳红/吴欢欢/韦岸 |  |  |  | 1.增加光面区域检验工序，固定KI8专项外观检验人员，用三波灯转动产品不同角度进行检验，并针对客诉不良对检验员进行现场实物培训； 2.制作不良品质警示图，悬挂于现场每日当班早晚会进行宣导； 3.定期对检验员进行GRR考核，连续3次不合格者调换岗位，考核合格者方可上岗； ----责任人：杨利/钟艳红 |  |  |  | close | 2023-06-20
|  | 中央仓 | 2023-04-20 | IQC | 37300116 |  |  | KI8 | 量产 |  |  |  | 直发料 |  |  | 锦瑞 |  | 李高胜 | 4200 | 315 | 6 | 1.90% | 压伤*1 凹印*1 颗粒黑点*4 | C |  |  | 杨圣杰 | 1.压伤/凹印：物料在转印纹理时，转印机压杆粘有异物，经转印滚压后造成板材表面凹印及压伤不良； 2.颗粒/黑点：产品在AF镀膜前，产品表面落尘、杂质点未擦拭干净，镀膜后形成颗粒/黑点不良； ----责任人：徐立志/孟根玉 D-4.2: 流出原因 1.产品亮面区域需在特定角度进行检验，检验员在检验时可视不良没有识别拦截，致使不良流出客户端； 2.OQC在出货检验时未发现不良，最终导致不良流出客户端； --责任人：钟艳红/吴欢欢 |  | 1.压伤/凹印：物料在转印纹理时，转印机压杆粘有异物，经转印滚压后造成板材表面凹印及压伤不良； 2.颗粒/黑点：产品在AF镀膜前，产品表面落尘、杂质点未擦拭干净，镀膜后形成颗粒/黑点不良； ----责任人：徐立志/孟根玉 D-4.2: 流出原因 1.产品亮面区域需在特定角度进行检验，检验员在检验时可视不良没有识别拦截，致使不良流出客户端； 2.OQC在出货检验时未发现不良，最终导致不良流出客户端； --责任人：钟艳红/吴欢欢 | 压伤/凹印： 1.转印物料在开机前点检设备周边5S整理并擦拭干净，避免压杆粘有异物造成板材压伤； 2.物料转印过程中，自检员对非转印面同步进行自检，发现正面保护膜存在压痕异常立刻通知机长排查原因改善； 颗粒/黑点： 1.物料在AF镀膜前用无尘布进行擦拭表面，再次通过静电机除尘清洁； 2.物料在AF线体上挂过程中，每张物料均再次经过上料人员全检后上挂作业，规避产品表面异物进入镀膜机造成颗粒点的风险； ----责任人：钟艳红/吴欢欢/韦岸 |  |  |  | 1.固定KI8专项外观检验人员，用三波灯转动产品不同角度进行检验，并针对客诉不良对检验员进行现场实物培训； 2.制作不良图片粘贴于通知栏，每日当班早晚会进行宣导； 3.二检全检员检验必须按照检验步骤及手法全方位检验：手法：45°摆动正反面检验； 4.定期对检验员进行GRR考核，连续3次不合格者调换岗位，考核合格者方可上岗； ----责任人：杨利/钟艳红 |  |  |  | close | 2023-06-20
|  | 朵唯工厂 | 2023-04-20 | IQC | 37300101 |  |  | BF7 | 量产 |  |  |  | 中央仓调料 |  |  | 精品城 |  | 杨松 | 35811 | 500 | 11 | 2.20% | 裂纹*11 | C | 4.21日厂商已全检返工完成（不良集中性） |  | 王又良 | 根据返工情况，发现折伤产品主要集中在整张产品的边缘位置，故不良产生主要原因为： 1、覆膜工序在去底膜时过于用力； 2、产品装箱时，向下挤压产生折伤。 | 4.21日厂商已全检返工完成（不良集中性） | 根据返工情况，发现折伤产品主要集中在整张产品的边缘位置，故不良产生主要原因为： 1、覆膜工序在去底膜时过于用力； 2、产品装箱时，向下挤压产生折伤。 | 1、针对去膜工序，增加高温隧道炉，去膜过程产品全部经过隧道炉，在高温情况去膜，避免折伤； 2、制作不良履历培训，预防后续漏失再发； |  |  |  | 针对去膜工序，增加高温隧道炉，去膜过程，产品全部经过隧道炉，在高温情况去膜。 |  |  |  | close | 2023-06-20
|  | 朵唯工厂 | 2023-04-20 | IQC | 37600068 |  |  | BF7 | 量产 |  |  |  | 中央仓调料 |  |  | 环力 |  | 杨松 | 9000 | 200 | 5 | 2.50% | 防水胶圈破损*2PCS、磕伤*3PCS | C | 4.21日厂商已全检返工完成（不良集中性） |  | 王又良 | .1<胶圈破损产生原因>：因套胶圈机故障，技术员调机套胶圈机过程中，胶圈受力导致胶圈破损产生. .2 <磕伤产生原因>：分析出为喷涂后工序导致磕伤，套胶圈时门板磕到胶圈机滑轨，导致门板磕伤产生. | 4.21日厂商已全检返工完成（不良集中性） | .1<胶圈破损产生原因>：因套胶圈机故障，技术员调机套胶圈机过程中，胶圈受力导致胶圈破损产生. .2 <磕伤产生原因>：分析出为喷涂后工序导致磕伤，套胶圈时门板磕到胶圈机滑轨，导致门板磕伤产生. | 1<胶圈破损产生原因>：技术员已优化自动套胶圈机，增加（停止)感应器报警装置，同时调机品全部放入红色不良品内，预防胶圈破损再发. 2 <磕伤改善对策>：优化套胶圈滑轨，避空门板，同时套胶圈滑轨增加防护胶纸，预防卡托门板磕到滑轨，避免门板磕伤再发. |  |  |  | 1 培训检验人员，按照SIP检验条件执行，同步在SIP内增加客诉不良图，重点拦截，预防卡托外观不良流出再发. 2 长期优化现场管理的夹治具和工艺流程，并在项目前期开发验证导入风险评估，预防外观不良再发. 3 制程管理不定期稽查现场，持续执行，抓取过程异常工序管理、调整工装、夹治具或流程梳理，预防外观不良再发. |  |  |  | close | 2023-06-20
|  | 中央仓 | 2023-04-20 | 实验室 | 25101758 | 充电器_itel_欧规_U180IED_白色_CE_XMW_BJD |  | 通用 | 量产 | 安规器件 | 充电器 | USB充电器 | 直发料 |  |  | 百俊达 |  | 周丽娅 | 5000 | 15 | 7 | 46.67% | 实验室可靠性测试：（测试滚筒15pcs，1pcs超声焊开裂，1pcs内部有异响，1pcs板子松动，4pcs USB接口位置偏移下沉） | B | 会议决策物料正常使用 |  | 肖思婷 | PCB板与底盖台阶卡槽之间间隙过大（＞0.9mm），当充电器受到外界应力影响，无卡槽固定，导致USB下沉 SOP检验文件未明确USB下陷标准（数据线能插入即OK），导致异常品流出 | 会议决策物料正常使用 | PCB板与底盖台阶卡槽之间间隙过大（＞0.9mm），当充电器受到外界应力影响，无卡槽固定，导致USB下沉 SOP检验文件未明确USB下陷标准（数据线能插入即OK），导致异常品流出 | 设计优化，缩短USB与面壳台阶间隙，对面壳USB台阶进行加胶0.8mm，间隙由原来的0.92mm调整到0.12mm，并下发修模通知单对此款产品三套模具逐步修模。（预计修模完成时间5月16号） 开发横向展开排查，评估其他机种是否有类似问题，并进行改善优化。 |  |  |  | 更新外观检验SOP，明确检验步骤和方法和判定要求，对于USB偏位和下陷不良，判定标准：不允许有 |  |  |  | close | 2023-06-20
|  | 泰衡诺工厂 | 2023-04-19 | IQC | 37200074 | 玻璃电池盖组件_X678B_魔力黑_V0_DT_GK_N |  | X678B | 试产MPR | 结构件 | 玻璃件 | 玻璃电池盖组件 | 直发料 |  |  | 大唐伟业 |  | 向言成 | 2000 | 125 | 4 | 3.20% | 破损1PCS、背胶异物1PCS、漏白2PCS | B | 供应商挑选，不良退货 |  | 刘善军 | 1、包装时，每袋装1pcs防潮剂，打包时抽真空，产品挤压在防潮剂上导致零星破裂； 2、贴辅料时，由于员工操作手法问题，玻璃磕碰到夹具边缘，将玻璃碰伤； 3、实际原因为背胶溢胶导致粘异物，背胶原材料在运输过程中的高温环境，使得材料表面胶水活性较强，容易溢开 | 供应商挑选，不良退货 | 1、包装时，每袋装1pcs防潮剂，打包时抽真空，产品挤压在防潮剂上导致零星破裂； 2、贴辅料时，由于员工操作手法问题，玻璃磕碰到夹具边缘，将玻璃碰伤； 3、实际原因为背胶溢胶导致粘异物，背胶原材料在运输过程中的高温环境，使得材料表面胶水活性较强，容易溢开 | 1、更新打包方式，取消防潮剂； 2、培训员工贴辅料操作手法，避免由于手法问题，导致产品不良； 3、要求原材料到厂后先放置仓库4H回温处理，特殊情况切卷后放置于冰柜内进行冷冻回温 |  |  |  | 1、 针对此类问题，对检验员和OQC进行专项培训。 2、现场检验工作区及OQC检验桌悬挂不良看板每天目视、熟悉标准，品质主管每天稽核产线 |  |  |  | close | 2023-06-20
|  | 中央仓 | 2023-04-19 | IQC | 27301371 |  |  | KG8 | 量产 |  |  |  | 直发料 |  |  | 绍永福 |  | 周丽娅 | 3200 | 125 | 8 | 6.40% | 破损*1 分层*1 异色点*1 粘废料*5 | C | 已完成返工 |  | 夏中年 | 破损/分层：该款彩盒是用牛皮纸包装，在卡板摆板时由于卡板木屑未清理干净，对摆板的彩盒造成了压伤刺伤，属于偶发现象 粘废料：经调查，员工排废时未彻底清除孔位废屑，打包前没有做到完 全自检，将废屑包装在整包产品中。 异色点：覆膜机在整卷膜将要用完时，膜层在最后阶段张力不够导致膜层和面纸间产生的真空缝隙导致出现异色点。属于偶发现象 由于不良比例较低，全检在检验时按AQL1.0抽样计划检验，未发现不良，导致不良流出。 | 已完成返工 | 破损/分层：该款彩盒是用牛皮纸包装，在卡板摆板时由于卡板木屑未清理干净，对摆板的彩盒造成了压伤刺伤，属于偶发现象 粘废料：经调查，员工排废时未彻底清除孔位废屑，打包前没有做到完 全自检，将废屑包装在整包产品中。 异色点：覆膜机在整卷膜将要用完时，膜层在最后阶段张力不够导致膜层和面纸间产生的真空缝隙导致出现异色点。属于偶发现象 由于不良比例较低，全检在检验时按AQL1.0抽样计划检验，未发现不良，导致不良流出。 | 1、再次宣导产线摆板时对卡板要求，要在卡板最上面放置瓦楞纸板或者其他废纸垫纸，才能将物料摆放在卡板上。 2，将卡板未清理木屑铁钉不良的现象反馈卡板供应商改善，下批次收货时加严抽检问题点。 1、已再次培训产线员工在排废时作业手法，要严格按SOP作业指导书作业，排废后要自检自查。 2，宣导IPQC加强现场巡查频率，发现不良及时反馈，并隔离前1小时内生产的物料，返工处理。 1、修改作业指导书，要求覆膜工序，在整卷覆膜将要用完前50pcs隔离检查，由机长自检，品质全检，合格后才能跟大货一起流入下一工序。 |  |  |  | 1、修改作业指导书，固化作业标准； 2、定期对产线及品质管理一线人员进行培训，提高品质意识。 3，制作不良看板，提高检验人员对不良识别能力。 4，对投诉异常产品加严抽检，由AQL1.0加严到0.65检验，三批无异常再改为1.0 |  |  |  | close | 2023-06-20
|  | 中央仓 | 2023-04-19 | 实验室 | 17201693 |  |  | KF6 | 量产 |  |  |  | 直发料 |  |  | 同兴达 |  | 李高胜 | 10000 | 15 | 10 | 66.67% | 实验室可靠性测试：（滚筒＋恒温恒湿运行#01-#05测试后拍照状态下有水印，定向跌落＋恒温恒湿运行#6-#10测试后拍照状态下有水印 ，不良率10/10） | B |  |  | 姚文龙 | 1. 外观确认-01： 显微镜外观确认，模组Lens 表面存在明显可擦拭性脏污，其它无异常 ➢ 2.外观确认-02：使用酒精&无尘布进Lens 通光孔擦拭，脏污可擦拭干净 ➢ 3. 工装复测-01：使用TXD 测试工装测试， 模组无异常，不良无法复现 ➢ 4. 工装复测-02：导出BMP 和RAW 图确认OK , 不良不能复现 ➢ 5. 信息追踪： MES信息确认，模组为4月份入库的1次pass良品, 无异常 ➢ 6. 红墨水验证：将客诉模组浸泡在红墨水中12H , 确认HA胶水和逃气孔是否存在密封问题， 测试结果无异常 ➢ 7.可靠性测试：库存抽检4月份模组进行组合A测试，无异常 鉴于目前不良现象无法复现，模组点亮后现象消失，请协助物料放行和正常出货。 |  | 1. 外观确认-01： 显微镜外观确认，模组Lens 表面存在明显可擦拭性脏污，其它无异常 ➢ 2.外观确认-02：使用酒精&无尘布进Lens 通光孔擦拭，脏污可擦拭干净 ➢ 3. 工装复测-01：使用TXD 测试工装测试， 模组无异常，不良无法复现 ➢ 4. 工装复测-02：导出BMP 和RAW 图确认OK , 不良不能复现 ➢ 5. 信息追踪： MES信息确认，模组为4月份入库的1次pass良品, 无异常 ➢ 6. 红墨水验证：将客诉模组浸泡在红墨水中12H , 确认HA胶水和逃气孔是否存在密封问题， 测试结果无异常 ➢ 7.可靠性测试：库存抽检4月份模组进行组合A测试，无异常 鉴于目前不良现象无法复现，模组点亮后现象消失，请协助物料放行和正常出货。 | / |  |  |  | / |  |  |  | close | 2023-06-20
|  | 印尼易方/ARM | 2023-04-19 | 海外KD | 38100552 |  |  | X6515 | 量产 |  |  |  | KD |  |  | 知音 |  | 张洋 |  |  |  |  | WIFI测试fail | B | [14 empty] | close | 2023-06-20
|  | 中央仓 | 2023-04-18 | IQC | 25101529 | 充电器_itel_欧规_USB_U050IEA_直充,充电器_itel_欧规_USB_U050IEA_直充_KT_XM |  | 通用 | 量产 | 安规器件 | 充电器 | USB充电器 | 直发料 |  |  | 奥海 |  | 周丽娅 | 5800 | 200 | 7 | 3.50% | 划伤*1 插脚变形*6 | B | 已完成返工 |  | 肖思婷 | 检查超声效果工站，力作用在插脚上导致变形 治具调试不合理，横杠一高一低，放产品时易将插脚部分挂在横杠上 员工作业手法错误，SOP未有明确说明如何正确检查超声效果 外观检查时，只平放检查插脚内八和外八的不良，没有从侧面看插脚，导致不良未被发现。 | 已完成返工 | 检查超声效果工站，力作用在插脚上导致变形 治具调试不合理，横杠一高一低，放产品时易将插脚部分挂在横杠上 员工作业手法错误，SOP未有明确说明如何正确检查超声效果 外观检查时，只平放检查插脚内八和外八的不良，没有从侧面看插脚，导致不良未被发现。 | 将治具横杠调至同一水平高度，并对治具横杠每班次进行点检确认 将检查超声效果错误作业图片更新到SOP，起警示作用。 培训检查标准及手法，更新SOP。 |  |  |  | 将治具横杠调至同一水平高度，并对治具横杠每班次进行点检确认 将检查超声效果错误作业图片更新到SOP，起警示作用。 培训检查标准及手法，更新SOP。 |  |  |  | close | 2023-06-20
|  | 中央仓 | 2023-04-18 | IQC | 37300144 | 复合板电池盖组件_S665L_星夜黑_V0_JL_GK_N |  | S665L | 量产 | 结构件 | 复合板材 | 复合板电池盖组件 | 直发料 |  |  | 聚龙 |  | 李高胜 | 8000 | 200 | 5 | 2.50% | 面部条痕*2 划伤*2 麻点*1 | C | 已完成返工 |  | 甘海波 | 一、面部条痕： 1.员工操作手法不当导致片材勾伤模具。 2.现场员工放料时产品间距太近导致片材碰擦划伤，造成压痕不良现象。 二、划伤： 检验流程-检验-摆放-贴A面保护膜-对颜色，检验后物料流转至A面贴保护膜制成中，表面有异物，贴膜后刮伤，形成划伤。 三、淋涂光油麻点： 环境及产线上的粉尘落在淋涂产品上造成。 D-4.2: 流出原因 1.IQC过程巡检A面转印外观不良比例在范围内，未检出批量性不良； 2.检验人员对照客签样板标准不熟练，超限度样板产品放出流转； 3.OQC抽检未抽到，导致不良现象流出； 因前段工序为一出十进行生产，出现1PCS不良品后不会当段进行报废，流转到检验进行检验不良处理，导致物料流出。 | 已完成返工 | 一、面部条痕： 1.员工操作手法不当导致片材勾伤模具。 2.现场员工放料时产品间距太近导致片材碰擦划伤，造成压痕不良现象。 二、划伤： 检验流程-检验-摆放-贴A面保护膜-对颜色，检验后物料流转至A面贴保护膜制成中，表面有异物，贴膜后刮伤，形成划伤。 三、淋涂光油麻点： 环境及产线上的粉尘落在淋涂产品上造成。 D-4.2: 流出原因 1.IQC过程巡检A面转印外观不良比例在范围内，未检出批量性不良； 2.检验人员对照客签样板标准不熟练，超限度样板产品放出流转； 3.OQC抽检未抽到，导致不良现象流出； 因前段工序为一出十进行生产，出现1PCS不良品后不会当段进行报废，流转到检验进行检验不良处理，导致物料流出。 | 一、面部条痕： 1.现场主机手产品必须每3-5张自检产品外观，员工下片时不允许造成片材下勾避免片材勾伤模具。 2.片材在拉线上运行时间隔必须大于7cm避免因间距太小导致碰伤，现场的覆膜机线速必须大于拉线的线速避免片材在覆膜机进料口堆叠。 二、划伤： 1.保护膜贴合工位人员在启动贴合保护膜时，需检查治具上是否存在有杂物，并每作业十五分钟需对治具进行清理。 2.进行无尘布擦拭产品后再进行贴合A面保护膜。 三、淋涂麻点： 1.地面洒水由原来规定来2小时一次， 优化至1H一次，保持地面湿润状态。 2.线体粘尘垫每次开班安排一员工进去把线体粘尘垫撕一次，保持干净，有粘性。 3，技术员调枪角度，工程每周二培训一次，达到统一。 |  |  |  | 1.不良问题点包装检验人员现场培训宣导； 重点流出率（三人）重点培训，三人检验不良进行二检。 |  |  |  | close | 2023-06-20
|  | 迪明通工厂 | 2023-04-18 | IQC | 38200416 |  |  | A507LM | 量产 |  |  |  | 中央仓调料 |  |  | 丽德宝 |  | 甄晓宁 | 599 | 80 | 5 | 6.25% | 变形*3，破损*1，开胶*1 | C | 已返工完成 |  |  | 1. 产品运输过程中，晃动导致产品间摩擦产生破损； 2. 产品打包为平压，打包后产品成品包摆板层数太多，导致下层产品压力过大，运输晃动导致产品变形的风险加大； | 已返工完成 | 1. 产品运输过程中，晃动导致产品间摩擦产生破损； 2. 产品打包为平压，打包后产品成品包摆板层数太多，导致下层产品压力过大，运输晃动导致产品变形的风险加大； | 1. 运输前围膜封顶时，围膜拉紧，底层产品围膜时钩住卡板四角产生固定作用； 2. 封套白板高度不超1米； 3. 封套摆板放置，静置时间一周，抽检底层产品，验证改善后的产品是否依旧存在此不良； 4. 将客诉不良图片张贴于检验现场以提示、警醒检验人员（并要求机长，检验人员签字确认） | [7 empty] | close | 2023-06-20
|  | 朵唯工厂 | 2023-04-18 | IQC | 38100539 |  |  | BF7 | 量产 |  |  |  | 中央仓调料 |  |  | 知音 |  | 杨松 | 1013 | 80 | 3 | 3.75% | 颗粒*2pcs、划伤*1 | C | 4.18日厂商已全检返工完成 |  | 杨圣杰 | 1.颗粒、划伤喷涂不良，全检员新上岗，标准未能培训到位以及检出能力不足，导致不良品未能全部检出； 2.现场管理人员严重失职，针对新人上岗的培训未能做到位，IPQC巡线也未能发现问题，导致新人上岗后无人跟进。 | 4.18日厂商已全检返工完成 | 1.颗粒、划伤喷涂不良，全检员新上岗，标准未能培训到位以及检出能力不足，导致不良品未能全部检出； 2.现场管理人员严重失职，针对新人上岗的培训未能做到位，IPQC巡线也未能发现问题，导致新人上岗后无人跟进。 | 1.针对素材来料安排IQC加严抽检，比率超标产品不安排上线，通知SQE处理，待确认处理OK后再投入； 2.按照限度样与不良履历对全检员再次培训，做陷阱测试考核全检员检出能力，同步拉尾增加人员200%全检。 3.开新线前，人员全部一对一培训后再安排上岗，并分责任制，如：1-10工位由谁跟进等，IPQC进行监督，确保每个新员工都能作业手法与标准明确； |  |  |  | 1.将不良信息纳入不良履历做重点管控，同步现场全检工位悬挂，警示作业员与全检员重点查看； 2.培训员作业规范品质自检能力； 3.优化SOP作业过程管控要求； |  |  |  | close | 2023-06-20
|  | 海弘工厂 | 2023-04-18 | IQC | 37300116 |  |  | KI8 | 量产 |  |  |  | 中央仓调料 |  |  | 锦瑞 |  | 袁天放 | 8945 | 200 | 7 | 3.50% | 颗粒1、异色点2、摄像孔边框磕伤1、裂纹2、划伤1 | C | 已全检完成 |  | 杨圣杰 | 1.颗粒：产品在AF镀膜前，产品表面有落尘及杂质点未擦拭干净，镀膜后形成颗粒不良； 2.异色点：镀膜炉内残渣、粉尘沉积在镀膜炉底部，镀膜过程会污染造成异色点不良； 3.摄像孔边框磕伤：灯罩底部剐蹭到摄像孔边缘造成磕伤不良； 4.裂纹：闪光灯底部受到外力挤压，造成板材顶起产生裂纹不良； 5.划伤：物料在覆膜时覆膜机滚轴压杆粘有碎屑、异物，覆膜过程中划伤产品表面； | 已全检完成 | 1.颗粒：产品在AF镀膜前，产品表面有落尘及杂质点未擦拭干净，镀膜后形成颗粒不良； 2.异色点：镀膜炉内残渣、粉尘沉积在镀膜炉底部，镀膜过程会污染造成异色点不良； 3.摄像孔边框磕伤：灯罩底部剐蹭到摄像孔边缘造成磕伤不良； 4.裂纹：闪光灯底部受到外力挤压，造成板材顶起产生裂纹不良； 5.划伤：物料在覆膜时覆膜机滚轴压杆粘有碎屑、异物，覆膜过程中划伤产品表面； | 1. 颗粒：物料在镀AF前，安排人员清理板材四周碎屑后在撕膜上线，减少车间碎屑、杂质点的产生，同时用静电风枪/无尘布将产品表面吹干净； 2. 异色点： ①镀膜线体每周进行腔体5S清洁； ②每批物料周边除尘后再撕膜上线，减少粉尘进入镀膜腔体内，避免镀膜粉尘/异物掉落在表层； 划伤： 3. 摄像孔磕伤：物料在排废后，所有工序单穴拿起检验外观，不允许层叠拿起产品，避免造成产品相互剐蹭造成卷边/磕伤不良； 4. 裂纹： ①产品之间增垫珍珠棉保护，产品摆放整齐在珍珠棉上，防止产品碰撞、挤压导致薄弱位置出现裂纹； ②成品段固定二次外观检验用三波灯转动不同角度检验闪光灯处及摄像孔薄弱位置； 5.划伤： 1、物料在覆膜前，操作人员对覆膜机周边进行5S整理，过程检验发现划伤等不良，及时调整覆膜机并清洁； 2、覆膜机上增加除尘胶棒，每张产品在覆膜前都进行了除尘清洁，避免划伤等不良产生 |  |  |  | 1. 增加光面区域检验工序，固定KI8专项外观检验人员，用三波灯转动产品不同角度进行检验，并针对客诉不良对检验员进行现场实物培训； 2.每班次增设一名培训导师，时时监控检验人员的检验率；当出现OQC抽检NG时、由导师进行返工、检验员进行返工标识。 3.每日由PQC进行点检，如生产单位私自更换人员检验，将对工序责任人进行追责； 4.制作不良品质警示图，悬挂于现场每日当班早晚会进行宣导； 5.定期对检验员进行GRR考核，连续3次不合格者调换岗位，考核合格者方可上岗； |  |  |  | close | 2023-06-20
|  | 1264工厂（KD仓） | 2023-04-17 | IQC | 23308026 |  |  | X669 | 量产 |  |  |  | 直发料 |  |  | 键键通 |  | 何建波 | 48500 | 800 | 64 | 8.00% | 短装64pcs (良品40pcs/张，不足40pcs的被当成40pcs) | B | 供应商全检 |  | 汤立明 | 根本原因/失效分析： 现场确认重新点数，此包为散数包物料，有5膜的也有4模的产品，现场实际清点确认少数一张40pcs，确认重量符合标签要求，因为有少模数产品重量出现偏差，导致称重环节没有发现异常 | 供应商全检 | 根本原因/失效分析： 现场确认重新点数，此包为散数包物料，有5膜的也有4模的产品，现场实际清点确认少数一张40pcs，确认重量符合标签要求，因为有少模数产品重量出现偏差，导致称重环节没有发现异常 | 1. 后续内部整包产品不允许散数出货，必须是整版包装，订单尾数包只允许存在一包散数，生产安排专人核对数量，确保数量、重量与标签相符。 2. 更新SOP包装作业规范，明确要求正常整数包及零星缺失缺失包装要求； 品质抽检规定必抽散数包，并全检点数确认，在标签上盖章确保数量准确 |  |  |  | 1、不足整版散数不允许进行混装出货-- 立即执行 2、内部称重发现重量有差异产品，立即上报组长确认处理，安排重新核对确认数量-- 立即执行 |  |  |  | close | 2023-06-20
|  | 泰衡诺工厂 | 2023-04-17 | 产线 | 38000115 |  |  | X6711 | 试产MPR |  |  |  | 直发料 |  |  | 兆奕 |  | 向言成 | 4800 | 240 | 10 | 4.17% | 闪光灯罩划伤 | C | 供应商跟线返工 |  | 彭松树 | 1、产品在小白盒里面比较松动未用泡棉压紧，导致运输过程产品摩擦划伤； 2、保护膜闪光灯罩区域是避空，起不到保护灯罩的作用； 3、辅料全检员未对灯罩进行全检 | 供应商跟线返工 | 1、产品在小白盒里面比较松动未用泡棉压紧，导致运输过程产品摩擦划伤； 2、保护膜闪光灯罩区域是避空，起不到保护灯罩的作用； 3、辅料全检员未对灯罩进行全检 | 1、内箱小白盒出货包装方式设变，在产品两侧增加填充泡棉，降低盒内晃动空间，保护产品在运输过程中的碰撞 2、出货保护膜闪光灯罩位置由避空状态设变为不避空； 3、现安排一个终检检验员，对组装好的灯罩进行全检出货 |  |  |  | 1、外观缺陷，严格依据签样执行检验，无样品支撑，挑选待DQE确认拉通，送客户端进行确认后方可出货； 2、依据传音的签样标准，前期充分收集外观限度样，抓住每次试产交付跟线的契机，提前拉通客户端的标准 |  |  |  | close | 2023-06-20
|  | 中央仓 | 2023-04-17 | IQC | 37300108 | 复合板电池盖组件_KI8_元宇宙黑_V0_JRXC_GK |  | KI8 | 量产 | 结构件 | 复合板材 | 复合板电池盖组件 | 直发料 |  |  | 锦瑞 |  | 李高胜 | 2100 | 200 | 6 | 3.00% | 凹印*1 颗粒*1 麻点*4 | C |  |  | 杨圣杰 | 1.凹印：物料在转印纹理时，转印机压杆粘有材料碎屑，经转印杆滚压后造成板材表面凹印不良； 2.颗粒：产品在AF镀膜前，产品表面落尘未 擦拭干净，镀膜后形成颗粒不良； 3．麻点：转印机滴胶管堵塞，导致滴胶时气压不稳，在滴胶过程中胶水喷洒，造成麻点不良； ----责任人：徐立志/孟根玉 D-4.2: 流出原因 1.产品亮面区域需在特定角度进行检验，检验员在检验时可视不良漏检没有识别拦截，致使不良流出客户端； 2.OQC在出货检验时未发现不良，最终导致不良流出客户端； ----责任人：杨利/钟艳红 |  | 1.凹印：物料在转印纹理时，转印机压杆粘有材料碎屑，经转印杆滚压后造成板材表面凹印不良； 2.颗粒：产品在AF镀膜前，产品表面落尘未 擦拭干净，镀膜后形成颗粒不良； 3．麻点：转印机滴胶管堵塞，导致滴胶时气压不稳，在滴胶过程中胶水喷洒，造成麻点不良； ----责任人：徐立志/孟根玉 D-4.2: 流出原因 1.产品亮面区域需在特定角度进行检验，检验员在检验时可视不良漏检没有识别拦截，致使不良流出客户端； 2.OQC在出货检验时未发现不良，最终导致不良流出客户端； ----责任人：杨利/钟艳红 | 凹印： 1.转印物料在开机前点检设备周边5S整理并擦拭干净，避免压杆粘有异物造成板材压伤； 颗粒： 1.物料在AF镀膜前用无尘布进行擦拭表面，再次通过静电机除尘清洁； 2.物料在AF线体上挂过程中，每张物料均再次经过上料人员全检后上挂作业，规避产品表面异物进入镀膜机造成颗粒点的风险； 麻点： 1.转印机在调试胶量时同步确认胶管是否有堵孔或出胶不均现象，避免气压不稳影响出胶量； 2.机台周边做好5S整理、清洁并每2H点检记录； ----责任人：钟艳红/杨利/韦岸 |  |  |  | 1.针对客诉不良对检验员进行现场实物培训(如图1/2) 2.全检员检验必须按照检验步骤及手法全方位检验：手法：45°摆动正反面检验； 3.定期对检验员进行GRR考核，连续3次不合格者调换岗位，考核合格者方可上岗；4/17号第一次考核结果OK；预计4/21号进行第二次考核； ----责任人：吴欢欢/钟艳红 |  |  |  | close | 2023-06-20
|  | 中央仓 | 2023-04-17 | IQC | 38101235 |  |  | KI5K | 量产 |  |  |  | 直发料 |  |  | 知音 |  | 李高胜 | 9000 | 200 | 40 | 20.00% | Logo不清晰颜色偏浅*40 | C | 已完成返工 |  | 杨圣杰 | 1. 人员：镭雕上机前，因作业员操作速度快，按压时未按压到位。 2. 机器：①因治具是仿形电池盖制作，电池盖内尺寸：长.161.59+0.05/-0.25 宽.73.25+0.05/-0.25，治具尺寸：长.161.50 宽.73.10，为防止产品晃动，治具做到产品尺寸的中下限，放治具按压不到位，导致产品单边角偏高。 ②产品摆放到治具上，偏高或偏低会造成焦距不居中，影响机台功率偏低，导致字体颜色偏浅。 ---责任人：高梦卿 2023.4.17 1.生产时全检员及QC对颜色进行核对时未发现颜色偏浅，导致不良流出。 ---责任人：高梦卿 2023.4.17 | 已完成返工 | 1. 人员：镭雕上机前，因作业员操作速度快，按压时未按压到位。 2. 机器：①因治具是仿形电池盖制作，电池盖内尺寸：长.161.59+0.05/-0.25 宽.73.25+0.05/-0.25，治具尺寸：长.161.50 宽.73.10，为防止产品晃动，治具做到产品尺寸的中下限，放治具按压不到位，导致产品单边角偏高。 ②产品摆放到治具上，偏高或偏低会造成焦距不居中，影响机台功率偏低，导致字体颜色偏浅。 ---责任人：高梦卿 2023.4.17 1.生产时全检员及QC对颜色进行核对时未发现颜色偏浅，导致不良流出。 ---责任人：高梦卿 2023.4.17 | 1；①根据《生产过程控制程序》的5.6.5项对人员上机前对人员进行上岗前培训考核，合格后上岗作业。 ②增加Logo颜色样签核，生产中参考客签样品进行首件确认及生产中的过程管控、后期全检、后期抽检(临时样)---正式Logo颜色限度样4月24号完成 2：①因治具为仿形制作，防止镭雕时产品摆动造成产品镭雕位，故治具无法调整。 ②镭雕仪器的焦距行程仅能固定到某一点，无法调整 |  |  |  | 1：不定时的对全检员及关键岗位作业员进行岗位GRR考核, 提升全检作业人员检出能力。 2：参考图片制作摆放OK和摆放NG图示，作业员开机前对作业员进行摆放状态宣导教育。 3：制作不良看板，对不良问题点进行规避。 |  |  |  | close | 2023-06-20
|  | 中央仓 | 2023-04-17 | IQC | 38100828 |  |  | KI5K | 量产 |  |  |  | 直发料 |  |  | 惠科 |  | 李高胜 | 6120 | 200 | 5 | 2.50% | 颗粒*1 侧键划伤*1 天线起翘*1 侧键未装到位不回弹*2 | C | 已完成返工 |  | 卢琪文 | 经调查确认， 1、按键不良：全检按键卡键人员按压过重导致按键TPU 弹出定位柱。 2、按键划伤、颗粒：来料检及全检漏失。 3、天线起翘：天线尾部由于电池盖扣位影响治具避空，压合不到天线尾部，作业员贴合后未用手按压，导致天线起翘。 D-4.2: 流出原因 1.全检员检验漏失导致不良流出 2.品管未抽检到。 | 已完成返工 | 经调查确认， 1、按键不良：全检按键卡键人员按压过重导致按键TPU 弹出定位柱。 2、按键划伤、颗粒：来料检及全检漏失。 3、天线起翘：天线尾部由于电池盖扣位影响治具避空，压合不到天线尾部，作业员贴合后未用手按压，导致天线起翘。 D-4.2: 流出原因 1.全检员检验漏失导致不良流出 2.品管未抽检到。 | 1、全检按键卡健不良：减轻按压力度并100%确认TPU 是否有无弹出。 2、侧健、电池盖来料不良：通知责任单位改善。（惠科廖志旋跟进4/18） 3、天线起翘：作业员贴合后用手把天线按压贴合，自检OK后在流拉生产。 4、制作不良看板对全检员培训宣导。 5、每天不定时对全检员做陷阱测试，确保全检员检出能力。 |  |  |  | 1、制作不良看板对全检员培训宣导。 2、每天不定时对全检员做陷阱测试，确保全检员检出能力 3、加严AQL抽检比率，重复性问题点按0收1退执行。 |  |  |  | close | 2023-06-20
|  | 泰衡诺工厂 | 2023-04-16 | IQC | 38100811 |  |  | X678B | 试产MPR |  |  |  | 直发料 |  |  | 欣冠 |  | 汪自庆 | 2500 | 200 | 4 | 2.00% | 麦拉贴偏*1、缺口*1、漏贴泡棉*1、喇叭孔异物料*1 | B | 跟线全检 |  | 刘善军 | 1，麦拉贴偏，漏贴泡棉，缺口，喇叭孔异物是新项目作业员操作不熟练贴偏，以及自检不良导致缺口和异物不良流出, | 跟线全检 | 1，麦拉贴偏，漏贴泡棉，缺口，喇叭孔异物是新项目作业员操作不熟练贴偏，以及自检不良导致缺口和异物不良流出, | 1， 及时排查处理各段库存，并标识好。 2， 提供不良实物培训后挂在现场宣导，后面生产时管控。 3， IPQC&OQC重点跟进此异常 |  |  |  | 1， 新项目开线前培训作业员规范作业并固定人员，落实责任人跟进点检OK后导入试产和小批量生产。2， 规范要求现场作业自检不良集中摆放并集中返修处理，全检下拉。3， IPQC点检客诉问题点，做陷井测试，确保员工检出率。4， OQC重点跟进客诉问题点对策是否落实到位，纳入点检管控。 |  |  |  | close | 2023-06-20
|  | 泰衡诺工厂 | 2023-04-15 | IQC | 25601416 |  |  | L5007 | 量产 |  |  |  | 直发料 |  |  | 泰科盛 |  | 瞿国锋 | 7200 | 200 | 8 | 4.00% | 披锋 | C | 退货 |  | 甘海波 | 1. 披锋：水口位置披锋，制程工艺去水口为CNC加工，刀具长时间使用磨损导致水口位置未去除干净，残留披锋； 2.刀具寿命15W次，已使用6.2W次，未对寿命进行监控 3.全检人员对不良项目的标准不够清晰，封样样品有披锋现象，只确认现象未确认程度，导致超样品不良流出； | 退货 | 1. 披锋：水口位置披锋，制程工艺去水口为CNC加工，刀具长时间使用磨损导致水口位置未去除干净，残留披锋； 2.刀具寿命15W次，已使用6.2W次，未对寿命进行监控 3.全检人员对不良项目的标准不够清晰，封样样品有披锋现象，只确认现象未确认程度，导致超样品不良流出； | 1. 对异刀具进行更换； 2. 内部培训使用实物+图片的方式进行，按月度对全检及QC人员进行考核，使检验人员熟练掌握标准； 针对异常问题OQC加严抽检3批确认改善效果 |  |  |  | 1、对此问题制作成不良履历，早会对生产、品质人员进行宣导培训！ 2、建立刀具寿命管控表，对刀具寿命进行管控，及时更换刀具； 3、对员工进行品质外观标准培训，对不良项目进行图片、实物进行教学； |  |  |  | close | 2023-06-20
|  | 泰衡诺工厂 | 2023-04-15 | IQC | 17401797 | Incell_6.56_HD+_CTC_D_a-Si_黑色 |  | X669 | 量产 | 屏幕 | 全贴合组件 | Incell | 直发料 |  |  | 创维 |  | 瞿国锋 | 500 | 50 | 1 | 2.00% | OBA黑团 | B |  |  | 周军庭 | 1.PCFOG 段作业流程工序风险排查未对黑团位置造成干涉 2.贴合段作业流程工序风险排查未对黑团位置造成干涉 3.ASSY段：外观岗位产线流拉速度摆放位置 |  | 1.PCFOG 段作业流程工序风险排查未对黑团位置造成干涉 2.贴合段作业流程工序风险排查未对黑团位置造成干涉 3.ASSY段：外观岗位产线流拉速度摆放位置 | 磕碰导致LCD黑团，需要贵司排查搬运中是否有碰撞，掉箱问题；量产截止交货未发现类似问题 | [7 empty] | close | 2023-06-20
|  | 迪明通工厂 | 2023-04-15 | IQC | 37600079 |  |  | S662L | 量产 |  |  |  | 中央仓调料 |  |  | 环力 |  | 甄晓宁 | 2945 | 125 | 6 | 4.80% | 溢胶 | C | 换货 |  | 王又良 | 卡托点胶时胶水溢出聚堆，擦胶工序未擦拭干净，胶水干固后形成多胶，造成S662L卡托溢胶产生 | 换货 | 卡托点胶时胶水溢出聚堆，擦胶工序未擦拭干净，胶水干固后形成多胶，造成S662L卡托溢胶产生 | 优化点胶机调整胶量，控制胶量定量；同步培训擦胶手法，要求擦胶工序将溢出的胶擦干净，预防溢胶再发 | [7 empty] | close | 2023-06-20
|  | 重庆工厂 | 2023-04-15 | IQC | 38100085 |  |  | X6826 | 量产 |  |  |  | 直发料 |  |  | 欣冠 |  | 付先进 | 471 | 80 | 13 | 16.25% | 辅料不离型 | C | 已安排驻厂预撕离型膜，辅料不离型物料安排更换辅料 |  | 王又良 | 根本原因： 经排查此批物料生产时现场保压治具限位螺丝下有异物 ，导到保压有少许不到位，部分产品放置一段时间后背胶有反弹气泡，导致不离型 流出原因： 1，作业员&全检员流拉当时未能检出导致流出。 2，IPQC随线未抽检出此异常导致流出 责任人： 贺泽蓉 李茂胜 邝圣余 陈英海 | 已安排驻厂预撕离型膜，辅料不离型物料安排更换辅料 | 根本原因： 经排查此批物料生产时现场保压治具限位螺丝下有异物 ，导到保压有少许不到位，部分产品放置一段时间后背胶有反弹气泡，导致不离型 流出原因： 1，作业员&全检员流拉当时未能检出导致流出。 2，IPQC随线未抽检出此异常导致流出 责任人： 贺泽蓉 李茂胜 邝圣余 陈英海 | 1， 及时排查处理各段库存，并标识好。 2， 提供不良实物培训后挂在现场宣导，后面生产时管控。 3， 及时对治具重新点检和保养确认，确认OK后生产，并落实责任人。 4， IPQC&OQC重点跟进此异常 |  |  |  | 1， 规范要求现场保压治具作业重点管控表面油污异物异常，此重点岗位固定人员作业。 2， 细化保压治具点检频率和记录，并落实到责任人，点检表须由IPQC稽核加签确认。 3， 更新不良履历挂现场班早会宣导，提升员工检出率。 4， QC重点稽核客诉问题点对策是否落实到位，纳入平常点检管控。 |  |  |  | close | 2023-06-20
|  | 中央仓 | 2023-04-15 | IQC | 37300125 |  |  | KI5K | 量产 |  |  |  | 直发料 |  |  | 吉鑫和盛 |  | 李高胜 | 15000 | 315 | 10 | 3.17% | 水印*10 | C | / |  | 王又良 | D-4.1:根本原因/失效分析1. 水印是产品在清洗时，因切割膜松动造成产品丝印面有水渗入，形成水印现象。2. 去水印烘烤时，因烘烤时间不够，造成个别产品水分未完全清除，使产品表面水印现象残留形成不良现象。2.在全检作业时，个别员工在检验产品外观时角度不够使个别产品表面水纹现象无法检验到位，导致不良品流失后工序。 3.QC检验此装饰件时没有检验出产品水印现象，使不良品流出。 D-4.2: 流出原因1. 出货检验时，OQC未能检验出上述不良现象，导致不良品流出； | / | D-4.1:根本原因/失效分析1. 水印是产品在清洗时，因切割膜松动造成产品丝印面有水渗入，形成水印现象。2. 去水印烘烤时，因烘烤时间不够，造成个别产品水分未完全清除，使产品表面水印现象残留形成不良现象。2.在全检作业时，个别员工在检验产品外观时角度不够使个别产品表面水纹现象无法检验到位，导致不良品流失后工序。 3.QC检验此装饰件时没有检验出产品水印现象，使不良品流出。 D-4.2: 流出原因1. 出货检验时，OQC未能检验出上述不良现象，导致不良品流出； | D-5:纠正措施 1. 烘烤员工按规定对产品进行去水分烘烤时间60℃/45分钟进行除水分烘烤，并记录； 2. 产品在除水分烘烤完成后，烘烤员工将产品从千层架上中下各取两张交QC检查确认产品表面是否有水印现象，如产品无水印后在流程单注明“烘烤检验OK”； 3. 全检员工在全检作业时，先检查流程单是否有烘烤作业标注，有标注后方可按《KI5K摄像头装饰件检验规范》和《复合材料类产品检验标准》对每张产品从左到右，从上到下逐排逐一并上下左右旋转90度进行产品外观全检作业； 4. QC对全检员工检验合格产品，进行二次全检，合格后方可交付FQC检验； 5. 品质在出货检验时，进行3批次全检合格后方可出货。 |  |  |  | D-7.1预防再次发生的行动 1.召集烘烤员工、包装全检员工及QC进行《KI5K摄像头装饰件检验规范》及《复合材料类产品检验规范》教育培训。 |  |  |  | close | 2023-06-20
|  | 重庆工厂 | 2023-04-15 | 产线 | 12109655 |  |  | X6515 | 量产 |  |  |  | 中央仓调料 |  |  | 海弘 |  | 吴夏芳 | 40000 | 3000 | 9 | 0.30% | 海弘X6515主板搭配创维屏开机花屏，搭配华显屏开机OK |  | 克服使用 |  | 朱艳艳 | PCBA上电后再扣合BTB属于带电扣合，不排除带电扣合瞬间电流过大导致击穿物料的风险， 因海弘工厂ATA载具三合一屏为华显屏，无法拦截花屏问题。 | 克服使用 | PCBA上电后再扣合BTB属于带电扣合，不排除带电扣合瞬间电流过大导致击穿物料的风险， 因海弘工厂ATA载具三合一屏为华显屏，无法拦截花屏问题。 | 1、经查询不良品SN集中在5线/8线 ATA-1电脑，因一台电脑拖3台治具，无法锁定集中性治具；�2、排查功能夹具制作符合传音夹具制作规范；�3、功能夹具、设备接地无异常；�4、对替换后的 FPC 排插状态进行排查，外观检验无异常； |  |  |  | 结合以上4点工厂未排查到夹具、设备接地等隐患问题，但不良指向PCBA 在经过ATA测试后存在花屏异常，经确认PCBA在测试时LCD屏是在通电后进行的扣合作业，可能存在烧坏物料隐患，需中试拉通协助工厂做进一步分析排查。� |  |  |  | close | 2023-06-20
|  | 泰衡诺工厂 | 2023-04-14 | IQC | 37200090 | 玻璃电池盖组件_X678B_变幻金_V0_DT_GK_N |  | X678B | 试产PIR | 结构件 | 玻璃件 | 玻璃电池盖组件 | 直发料 |  |  | 大唐伟业 |  | 向言成 | 500 | 80 | 15 | 18.75% | 背胶外露粘包材屑 | B | 供应商挑选，不良退货处理 |  | 刘善军 | 1、明亚顺背胶尺寸走上限，组装后有一小部份出现溢胶，电池盖上的溢胶部份与泡棉袋粘在一起，拆袋时出现电池盖粘包材屑问题 | 供应商挑选，不良退货处理 | 1、明亚顺背胶尺寸走上限，组装后有一小部份出现溢胶，电池盖上的溢胶部份与泡棉袋粘在一起，拆袋时出现电池盖粘包材屑问题 | 1、单体增加一个PE袋。然后套泡棉袋。 2、长期对策：明亚顺背胶尺寸做中下限。避免组装时背胶外溢 |  |  |  | 1、现场检验工作区及OQC检验桌悬挂不良看板每天目视、熟悉标准，品质主管每天稽核产线 2、改善眼疲劳：检验车间规定每两小时休息10分钟，主2管统一关闭检验车间所有检验灯光 |  |  |  | close | 2023-06-20
|  | 朵唯工厂 | 2023-04-14 | IQC | 37600098 |  |  | BF7 | 量产 |  |  |  | 中央仓调料 |  |  | 环力 |  | 杨松 | 10102 | 315 | 10 | 3.17% | 凹印*5、颗粒*3、磕伤*2 | C | 4.15日厂商已全检返工完成 |  | 王又良 | 根因：1，<门板凹印/磕伤产生原因>：冲切治具的废料附着在冲切治具上未落入废料收集槽内；产品连续冲切时压到卡托门板（或压到门板边缘），素材喷涂成品后，门板外观不良未覆盖住，导致门板凹印/磕伤异常发生. 4.2 <门板颗粒产生原因>：喷涂时产品门板表面没有处理干净，有脏污/异物存在，导致喷涂后产品门板表面颗粒产生. 流出原因：门板颜色为星云紫色，检验外观时门板对光检验（会反光），全检员未筛选干净，导致外观异常流出. | 4.15日厂商已全检返工完成 | 根因：1，<门板凹印/磕伤产生原因>：冲切治具的废料附着在冲切治具上未落入废料收集槽内；产品连续冲切时压到卡托门板（或压到门板边缘），素材喷涂成品后，门板外观不良未覆盖住，导致门板凹印/磕伤异常发生. 4.2 <门板颗粒产生原因>：喷涂时产品门板表面没有处理干净，有脏污/异物存在，导致喷涂后产品门板表面颗粒产生. 流出原因：门板颜色为星云紫色，检验外观时门板对光检验（会反光），全检员未筛选干净，导致外观异常流出. | 1 <门板凹印/磕伤产生原因>：冲切工序增加冲切软胶输送带，冲切治具内增加风枪吹尘装置，控制冲切残料掉落到冲切治具中，避免门板被压到，预防门板凹印/磕伤异常异常再发. 2 <门板颗粒产生原因>：素材上线喷涂前，使用无尘布加酒精擦拭干净门板表面，预防素材喷涂成品后门板表面颗粒产生. |  |  |  | 1 培训检验人员，检验门板时需要旋转45°，检查距离：250-350mm，检验时间 ：10S-15S，预防产品门板（反光）外观未筛选干净流出再发. 2，更新喷涂指导书SOP，素材门板专门使用无尘布擦拭干净，方可上线喷涂，预防门板颗粒再发. 3 制作外观不良看板，培训全检人员，重点拦截，预防外观不良流出. |  |  |  | close | 2023-06-20
|  | 中央仓 | 2023-04-14 | IQC | 17201676 | 摄像头_AF_5M_GC5035_A_M_3P_Z_LHYX_V1.0 |  | L5006 | 量产 | 摄像头 | 摄像头模组 | COM模组 | 直发料 |  |  | 联合影像 |  | 李高胜 | 10400 | 315 | 10 | 3.17% | 残胶*7 刮伤*3 | C | 4/14供应商驻厂已完成挑选，共挑选10400pcs，挑出22pcs不良，不良率0.21% |  | 崔杰 | 1. 不良现象确认为模组FPCA后钢片沾锡残留。 2. 通过制程排查确认，SMT&后段焊接有接触锡膏，有造成钢片锡膏残留的可能，重点确认SMT&马达焊接站位。 产生原因： 不良产生因：SMT段在贴片后过回流焊的载板上有锡渣残留，过回流焊锡渣融化后粘在模组钢片处。 流出原因： 不良流出因：OP在外检时未揭盖检验，不良未有效完全检出，导致流出。 | 4/14供应商驻厂已完成挑选，共挑选10400pcs，挑出22pcs不良，不良率0.21% | 1. 不良现象确认为模组FPCA后钢片沾锡残留。 2. 通过制程排查确认，SMT&后段焊接有接触锡膏，有造成钢片锡膏残留的可能，重点确认SMT&马达焊接站位。 产生原因： 不良产生因：SMT段在贴片后过回流焊的载板上有锡渣残留，过回流焊锡渣融化后粘在模组钢片处。 流出原因： 不良流出因：OP在外检时未揭盖检验，不良未有效完全检出，导致流出。 | 1，每天上班前对载板进行吹拭，防止有异物残留。回流焊后外观检验站位进行宣导，加强钢片残留检验。 2，外观检验站位SOP优化：增加钢片检查打开tray的动作。 3，检验方式优化执行：开盖检验钢片残留。 |  |  |  | 1，每天上班前对载板进行吹拭，防止有异物残留。回流焊后外观检验站位进行宣导，加强钢片残留检验。 2，外观检验站位SOP优化：增加钢片检查打开tray的动作。 3，检验方式优化执行：开盖检验钢片残留。 |  |  |  | close | 2023-06-20
|  | 中央仓 | 2023-04-14 | IQC | 17401722 |  |  | X668 | 量产 |  |  |  | 直发料 |  |  | 创维 |  | 李高胜 | 600 | 125 | 3 | 2.40% | 气泡线*2 排扣变形*1 | C | / |  | 周军庭 | 1、卡扣不良发生在3-7PIN，不良现象为卡扣向内凹陷； 2、对各工序使用测试治具进行排查确认，量产厂内测试均使用探针治具，排除治具压塌现象 3、全工序制程排查，不良为员工作业后摆放产品不到位，导致产品卡扣存在与拉线立柱夹扯，导致出现卡扣变形不良； 流出原因：卡扣变形量不明显，检验卡扣的作业员工长时间看着CCD屏幕检验，存在视觉疲劳，导致不良漏检； 气泡① 确认气泡线在产品底部，镜检位于OCA与CG之间； ② BL组合精度符合图纸要求； ③ 拆解CG后确认软贴精度符合图纸要求； ④ OCA为三菱材质，在市场上是批量生产的常规物料，无风险，符合要求； ⑤ OCA仓库存储：0~22℃，OCA车间存储0-10℃，无异常，满足SOP要求； ⑥ 贴合机台参数满足贴合机设备参数点检表，无异常； ⑦ 以上确认均无异常，对量产线体气泡类型再一次确认，有发现同类气泡线； ⑧ 滚轮模拟验证：滚轮磨损，无法压实OCA，导致贴合是产生底部气泡线不良； 流程原因：此气泡为底部气泡线，外观检查SOP未给出管控底部气泡线的检验手法，且不良大视角才可检出，作业员工漏检。 | / | 1、卡扣不良发生在3-7PIN，不良现象为卡扣向内凹陷； 2、对各工序使用测试治具进行排查确认，量产厂内测试均使用探针治具，排除治具压塌现象 3、全工序制程排查，不良为员工作业后摆放产品不到位，导致产品卡扣存在与拉线立柱夹扯，导致出现卡扣变形不良； 流出原因：卡扣变形量不明显，检验卡扣的作业员工长时间看着CCD屏幕检验，存在视觉疲劳，导致不良漏检； 气泡① 确认气泡线在产品底部，镜检位于OCA与CG之间； ② BL组合精度符合图纸要求； ③ 拆解CG后确认软贴精度符合图纸要求； ④ OCA为三菱材质，在市场上是批量生产的常规物料，无风险，符合要求； ⑤ OCA仓库存储：0~22℃，OCA车间存储0-10℃，无异常，满足SOP要求； ⑥ 贴合机台参数满足贴合机设备参数点检表，无异常； ⑦ 以上确认均无异常，对量产线体气泡类型再一次确认，有发现同类气泡线； ⑧ 滚轮模拟验证：滚轮磨损，无法压实OCA，导致贴合是产生底部气泡线不良； 流程原因：此气泡为底部气泡线，外观检查SOP未给出管控底部气泡线的检验手法，且不良大视角才可检出，作业员工漏检。 | 员工作业后禁止乱扔产品，对拉线进行区域划分，作业完后放置在划分方格内，且作业后竖向放置 策划产品防撞击拉扯专案，金属立柱进行包裹 现在设备每周进行平坦度点检 增加滚轮硬度月点检表，1月/次； 定义撕膜滚轮更换寿命半年/次 贴合外观修改为通用检验标准，并变更检验方法，防止漏检 |  |  |  | 员工作业后禁止乱扔产品，对拉线进行区域划分，作业完后放置在划分方格内，且作业后竖向放置 策划产品防撞击拉扯专案，金属立柱进行包裹 现在设备每周进行平坦度点检 增加滚轮硬度月点检表，1月/次； 定义撕膜滚轮更换寿命半年/次 贴合外观修改为通用检验标准，并变更检验方法，防止漏检 |  |  |  | close | 2023-06-20
|  | 中央仓 | 2023-04-14 | IQC | 17401809 | Incell_6.56_HD+_D_INX_a-Si_黑色 |  | KI8 | 量产 | 屏幕 | 全贴合组件 | Incell | 直发料 |  |  | 华显 |  | 李高胜 | 15876 | 315 | 6 | 1.90% | 白点*3 排扣变形*1 碰缺*2 | C | / |  | 李海波 | 1、外观确认产品可见白点不良； 2、显微镜下确认不良为CG上表面划伤导致。3、CG划伤尺寸超出文件要求 1、外观确认产品可见白点不良； 2、显微镜下确认不良为CG内表面(CG与OCA接触面)划伤导致。CG划伤尺寸超出文件要求 1、外观确认产品可见CG破碎； 2、产品点亮无破碎不良； 3、CG崩裂尺寸长度约7.5mm，最大宽度约0.6mm 1、目视现象类似于盖板崩缺不良，正视角不可见30-45度视角可见2.5弧度边有类似于残缺现象； 目视和用手触摸未有不平整现象。 2.盖板B面确认存在约0.15mm油墨凹痕，分析为盖板B面刺伤或DENT点经过加涂油墨形成凹痕； 按照点状缺陷判定OK 1、卡扣不良，目视可见仅卡扣PIN偏移，无断裂或破损； 2、该片轻微变形在央仓被华显驻厂动了现象，导致不良现象消失，显微镜图片为复现现象。 3、已同步要求华显客服向所有驻厂宣导不允许动不良现象 此片产品计数算NG，经央仓确认可以正常下流。 1、华显人员现场确认时，与中央仓现场确认过该片白点为盖板上表面轻微划伤不良。现场沟通后判定为OK。 | / | 1、外观确认产品可见白点不良； 2、显微镜下确认不良为CG上表面划伤导致。3、CG划伤尺寸超出文件要求 1、外观确认产品可见白点不良； 2、显微镜下确认不良为CG内表面(CG与OCA接触面)划伤导致。CG划伤尺寸超出文件要求 1、外观确认产品可见CG破碎； 2、产品点亮无破碎不良； 3、CG崩裂尺寸长度约7.5mm，最大宽度约0.6mm 1、目视现象类似于盖板崩缺不良，正视角不可见30-45度视角可见2.5弧度边有类似于残缺现象； 目视和用手触摸未有不平整现象。 2.盖板B面确认存在约0.15mm油墨凹痕，分析为盖板B面刺伤或DENT点经过加涂油墨形成凹痕； 按照点状缺陷判定OK 1、卡扣不良，目视可见仅卡扣PIN偏移，无断裂或破损； 2、该片轻微变形在央仓被华显驻厂动了现象，导致不良现象消失，显微镜图片为复现现象。 3、已同步要求华显客服向所有驻厂宣导不允许动不良现象 此片产品计数算NG，经央仓确认可以正常下流。 1、华显人员现场确认时，与中央仓现场确认过该片白点为盖板上表面轻微划伤不良。现场沟通后判定为OK。 | 1.对ASSY制程有金属裸露位置（流水线、OTP转盘、电测机）贴附铁氟龙，预防取放产品时磕碰造成CG破损： -王德鹏/李道君 4/17 1.不良品安排对检验人员进行培训 -黄火坚 4/16 2.不良实物安排对检验人员进行盲投；针对连续不能检出进行重新考核 -李文静 持续 3. 针对卡扣不良安排专项人员抽检，避免不良流出 -周小素 4/17 |  |  |  | 1.对ASSY制程有金属裸露位置（流水线、OTP转盘、电测机）贴附铁氟龙，预防取放产品时磕碰造成CG破损： -王德鹏/李道君 4/17 1.不良品安排对检验人员进行培训 -黄火坚 4/16 2.不良实物安排对检验人员进行盲投；针对连续不能检出进行重新考核 -李文静 持续 3. 针对卡扣不良安排专项人员抽检，避免不良流出 -周小素 4/17 |  |  |  | close | 2023-06-20
|  | 中央仓 | 2023-04-14 | IQC | 38100566 | 中框组件_KI8_元宇宙蓝_V0_XG |  | KI8 | 量产 | 结构件 | 注塑件 | 中框组件 | 直发料 |  |  | 欣冠 |  | 李高胜 | 1000 | 125 | 3 | 2.40% | 天线卷边*1 侧键脱落*2 | C | 4/14供应商驻厂已完成挑选，共挑选1000pcs，挑出25pcs不良，不良率2.5% |  | 王又良 | 1，侧键 脱落*2是产品在热熔治具上没放到位导致热熔偏，熔点没熔好经后工位检查后松脱。 2，天线卷边是作业员贴偏保压测试碰刮导致卷边不良 责任人： 贺泽蓉 兰红华 D-4.2: 流出原因： 1，作业员&全检员漏检导致流出。 2，QC未抽检到导致流出 责任人： 贺泽蓉 兰红华 | 4/14供应商驻厂已完成挑选，共挑选1000pcs，挑出25pcs不良，不良率2.5% | 1，侧键 脱落*2是产品在热熔治具上没放到位导致热熔偏，熔点没熔好经后工位检查后松脱。 2，天线卷边是作业员贴偏保压测试碰刮导致卷边不良 责任人： 贺泽蓉 兰红华 D-4.2: 流出原因： 1，作业员&全检员漏检导致流出。 2，QC未抽检到导致流出 责任人： 贺泽蓉 兰红华 | 1，及时排查处理各段库存，并标识好。 2，提供不良实物培训现场作业员、全检员操作&自检，并挂在现场宣导，后面生产时管控。 3，IPQC&OQC重点跟进此异常 |  |  |  | 1，规范培训现场作业员、全检员并不定时考核，合格上岗。 2，侧键热熔工位设立重点岗位，并安排专人跟进 3，更新不良履历挂现场宣导作业员、全检员现场重点管控。 4，IPQC、 OQC重点跟进客诉问题点对策是否落实到位，纳入点检管控，并不定时做陷井测试，确保员工检出率。 责任人：贺泽蓉 兰红华 |  |  |  | close | 2023-06-20
|  | 泰衡诺工厂 | 2023-04-14 | IQC | 38100592 |  |  | X669 | 量产 |  |  |  | 直发料 |  |  | 广正 |  | 廖诗龙 | 17500 | 315 | 5 | 1.59% | 中框水口披风 | B | 已退货 |  | 甘海波 | 因内部管理及外发流程问题导致此异常发生（外发时未进行治具点检以及移交培训） | 已退货 | 因内部管理及外发流程问题导致此异常发生（外发时未进行治具点检以及移交培训） | 1.每个加工工序均需有对应的SOP支撑作业；�2.所有外发，需有说明会（重点管控事项、投诉异常、不良看板、外观限度样、重点瓶颈工序）；�3.组装热流道冲切小水口工序调整，从组装调整到注塑段冲切；更新SOP作业指导书；(更新BOM表及注塑段SOP） 1.检验方法增加手触摸看是否存在刮手现象；�2.对现场品质人员进行培训《异常追溯流程程序》； 3.SIP检验规范增加水口位的检验；（SIP更新） |  |  |  | 工序进行调整，将热流道的小水口前置到注塑段进行冲切，注塑段SOP已更新完成； |  |  |  | close | 2023-06-20
|  | 重庆工厂 | 2023-04-14 | OBA | 25101847 | USB充电器_美规_U180TSA-UL-NOM-CY_18W_白色 |  | kI5q | 量产 | 安规器件 | 充电器 | USB充电器 | 直发料 |  |  | 辰阳 |  | 曾鹏飞 | 4500 | 50 | 1 | 2.00% | 充电器输出电压不稳定 | C | 库存11k全检上线 |  | 肖思婷 | 1.工字电感L1内部虚焊开路导致充电器空载输出不稳定，带载无输出（本次异常电感供应商新昌）； 2.电感磁芯接脚时，引脚针与磁芯孔偏位，引脚未完全插入磁芯孔，导致引脚根部粘胶长； 3. 引脚根部粘胶长，导致绕线线头绕到胶上导致线头与引脚接触不好，造成虚焊或开路； 流出原因： 1.电感漆包线和引针焊接后有小部分接触到，电感厂商和充电器厂商检测时为合格品，导致异常品流出； 2.电感引脚点胶和浸锡后外观检查均为人工目检，无系统防呆； | 库存11k全检上线 | 1.工字电感L1内部虚焊开路导致充电器空载输出不稳定，带载无输出（本次异常电感供应商新昌）； 2.电感磁芯接脚时，引脚针与磁芯孔偏位，引脚未完全插入磁芯孔，导致引脚根部粘胶长； 3. 引脚根部粘胶长，导致绕线线头绕到胶上导致线头与引脚接触不好，造成虚焊或开路； 流出原因： 1.电感漆包线和引针焊接后有小部分接触到，电感厂商和充电器厂商检测时为合格品，导致异常品流出； 2.电感引脚点胶和浸锡后外观检查均为人工目检，无系统防呆； |  |  |  |  | 1.电感磁芯引脚绕线焊接效果导入CCD全检，设备系统防呆 2.电感磁芯引脚胶水高度全检，使用标尺进行比对 3.更新工字电感来料检验SIP，增加对电感来料进行拆解及CCD焊点检查 4.工字电感厂商资质确认审核 |  |  |  | close | 2023-06-20
|  | 泰衡诺工厂 | 2023-04-13 | IQC | 38100727 |  |  | CK6 | 量产 |  |  |  | 直发料 |  |  | 欣冠 |  | 汪自庆 | 7800 | 315 | 5 | 1.59% | 划伤*3，喇叭孔天线贴偏2 | C | 跟线全检 |  | 杨耀鹏 | 1、划伤： 1、经排查分析，注塑-打砂-真空镀-CNC-组装工序检/真镀后产品全检贴膜进行保护，后工序划伤几率相对偏小，现场稽查，主要人员作业手法问题，真空镀贴保护膜前全检一次拿多个产品作业、拿/放产品动作较大、都易导致碰伤、划伤、磨花等不良产生。 责任人：赵运杰 2023/04/15 2、喇叭孔漏天线： 1、组装作业人员贴合天线是贴合手法有问题导致天线贴偏，喇叭出音孔位置漏天线。 责任人：陈祖虎 2023/04/15 | 跟线全检 | 1、划伤： 1、经排查分析，注塑-打砂-真空镀-CNC-组装工序检/真镀后产品全检贴膜进行保护，后工序划伤几率相对偏小，现场稽查，主要人员作业手法问题，真空镀贴保护膜前全检一次拿多个产品作业、拿/放产品动作较大、都易导致碰伤、划伤、磨花等不良产生。 责任人：赵运杰 2023/04/15 2、喇叭孔漏天线： 1、组装作业人员贴合天线是贴合手法有问题导致天线贴偏，喇叭出音孔位置漏天线。 责任人：陈祖虎 2023/04/15 | 1、划伤 a:纠正员工错误作业手法，要求按SOP文件一手拿1个产品作业，产品轻拿轻放，拉时拉线中间刻线规定区域， 防止碰、划伤,磨花等不良产生。 b:每天开线前，员工熟记SOP五分钟，并现场稽查员工熟记效果。 C:组装前安排对外观面进行撕膜全检，流程为:拉头去膜→全检外观→自动贴膜→点胶（之前为：直接点胶) 2、喇叭孔漏天线 a：对现场操作员进行贴合天线手法进行指导培训，严格按照SOP进行操作，每天开线前，员工熟记SOP五分钟，并现场稽查员工熟记效果。 b：产线增加放大镜进行全检喇叭出音孔位置是否漏天线及漏防尘网。 | [7 empty] | close | 2023-06-20
|  | 深圳试产 | 2023-04-13 | 产线 | 23002163 |  |  | X6739 | 试产PR1 |  |  |  | 直发料 |  |  | 蓝特 |  | 张朝东 | 550 | 550 | 8 | 1.45% | 极性反向8PCS | A | 退供应商分析 |  | 罗捷 | 原因： 1.SMT现场生产此料号过程机贴连接器有抛料现象，在手工补散料贴过程中，员工灯极性未确认清楚导致贴反； 2.排查MI流程，样品前期未定版没开功能测试架，样品散料补贴后没有测试功能，导致不良流出； | 退供应商分析 | 原因： 1.SMT现场生产此料号过程机贴连接器有抛料现象，在手工补散料贴过程中，员工灯极性未确认清楚导致贴反； 2.排查MI流程，样品前期未定版没开功能测试架，样品散料补贴后没有测试功能，导致不良流出； | 措施： 1.作业前拿对应机型BOM图纸确认贴片位号灯极性朝向（图纸正负极）；核对物料料号是否与BOM描述一致；并万用表测量灯器件极性（确认清楚灯“正/负”极性/发光颜色）； 1.2散料清尾手工贴1PCS拿手持放大镜或目视显微镜下检查同对应机型BOM贴片图纸一起核对自检确认；并填写好《手贴散料记录》通知品质IPQC确认；确认合格双方在记录表单签名并保存； 1.3手贴散料在对应手贴闪光灯位置用油性黑笔在板废料区域做好标记；并在板边写“手贴”标识。产品过炉后有当事手贴人针对手贴片连同BOM图纸/万用表进行点亮极性判定。并给到当产线检验QC进行万用表点亮极性判定。手贴闪光灯品需单独包装流转。同步给到品质IPQC进行第3次点亮复测极性判定。 2.后续针对闪光灯类项目，定义前期样品未开功能测试治具的，维修/散料补贴品要100%万用表做点亮测试，预计受控时间2023年4月20号；量产直接用功能治具测试，并同步通知品质IPQC现场确认判定。 |  |  |  | 1.后续针对闪光灯类项目，定义前期样品未开功能测试治具的，维修/散料补贴品要100%万用表做点亮测试，预计受控时间2023年4月20号；量产直接用功能治具测试，并同步通知品质IPQC现场确认判定。 |  |  |  | close | 2023-06-20
|  | 深圳试产 | 2023-04-13 | IQC | 33300022 | MultiSAW_B1+B3+B7_1.8*1.4*0.6mm |  | X6739 | 试产PR1 | 电子元器件 | 滤波器类 | MultiSAW | 直发料 |  |  | 穗晶 |  | 张朝东 | 550 | 550 | 1 | 0.18% | 点亮显示黑块1PCS | B | 退供应商分析 |  | 罗捷 | 原因： 1.边角黑影（暗影）位置围坝胶拉丝，导致部分光被遮挡，最终造成黑影（暗影）不良； 2.在点围坝胶作业过程中，点胶针头上残留的围坝胶导致个别产品因胶量偏多而出现拉丝，作业员在外观检查过程中未将该异常品检查出来，从而导致流失出去。 | 退供应商分析 | 原因： 1.边角黑影（暗影）位置围坝胶拉丝，导致部分光被遮挡，最终造成黑影（暗影）不良； 2.在点围坝胶作业过程中，点胶针头上残留的围坝胶导致个别产品因胶量偏多而出现拉丝，作业员在外观检查过程中未将该异常品检查出来，从而导致流失出去。 | 措施： 1.对点胶机台功能进行优化，增加机台自动擦拭清洁点胶针头功能，避免因点胶针头上的残留胶导致个别产品因胶量偏多而出现拉丝不良； 2.后续AOI外观检查作业过程中加严对产品外观进行检查，防止异常品流失出去， 将此次异常现象通报给制程相关人员，对外观检查作业相关人员再次进行培训，防止异常品流出； |  |  |  | 1.（加严对产品外观进行检查）白墙胶拉丝不允许已纳入作业指导书中进行受控并执行； |  |  |  | close | 2023-06-20
|  | 深圳试产 | 2023-04-13 | IQC | 17401803 | Oncell_6.67_FHD+_TM_H_AMOLED_95度黑 |  | X6739 | 试产PR1 | 屏幕 | 全贴合组件 | Oncell | 直发料 |  |  | 天马 |  | 张朝东 | 550 | 550 | 2 | 0.36% | 1.闪光孔油墨不均1PCS；闪光孔异色点1PCS | C | 供应商分析 |  | 汪勇 | 原因： 1. 丝印闪光灯孔油墨过程中，落尘小白点飘落在孔上，丝印油墨后导致出现孔白点； 2. 白片孔有脏污异物，丝印孔油墨后，脏污位置油墨出现凹痕，导致出现白点； 3.不良为检验人员未仔细检验画面导致不良未检出漏检； | 供应商分析 | 原因： 1. 丝印闪光灯孔油墨过程中，落尘小白点飘落在孔上，丝印油墨后导致出现孔白点； 2. 白片孔有脏污异物，丝印孔油墨后，脏污位置油墨出现凹痕，导致出现白点； 3.不良为检验人员未仔细检验画面导致不良未检出漏检； | 改善措施： 1.待丝印前白片顶部增加防尘装置； 2.片丝印前超声波溢流水从2.2L/min，加快溢流槽溢流速度，增加排污； 3.孔增加背面检验，检出背面不良按照文字规格判定； 4.针对员工检验手法培训：正面对光由上至下检验，摄像孔、IR孔以及功能孔类不良重点检验； |  |  |  | / |  |  |  | close | 2023-06-20
|  | 泰衡诺工厂 | 2023-04-13 | IQC | 37300116 |  |  | KI8 | 量产 |  |  |  | 直发料 |  |  | 锦瑞 |  | 向言成 | 1200 | 80 | 4 | 5.00% | 裂纹1PCS，掉漆1PCS，划伤1PCS，异色点1PCS | C | 供应商返工挑选 |  | 杨圣杰 | 1、 划伤：板材转印纹理后，在覆膜过程中覆膜机压滚轴杆粘有碎屑，覆膜时划伤产品； 2、裂纹：物料在排废过程中弯折过大受到挤压，造成裂纹不良； 3、异色点：镀AF前物料表面有落尘、杂质未清洁干净，镀膜后形成异色点不良； 4、掉漆：产品油墨面切割膜进水导致产品粘度低，CNC过程中产品松动导致边缘油墨崩边掉墨不良 | 供应商返工挑选 | 1、 划伤：板材转印纹理后，在覆膜过程中覆膜机压滚轴杆粘有碎屑，覆膜时划伤产品； 2、裂纹：物料在排废过程中弯折过大受到挤压，造成裂纹不良； 3、异色点：镀AF前物料表面有落尘、杂质未清洁干净，镀膜后形成异色点不良； 4、掉漆：产品油墨面切割膜进水导致产品粘度低，CNC过程中产品松动导致边缘油墨崩边掉墨不良 | 划伤： 1.物料在覆膜前，对覆膜机周边碎屑进行5S整理和擦拭清洁； 2.覆膜机上增加除尘胶棒，每张产品在覆膜前都进行除尘清洁，避免划伤等不良产生； 裂纹： 纠正排废人员作业手法，产品排废时弯折角度不允许大于45°角，同时优化排废治具吸力及排废方法； 异色点： 物料在镀AF前，安排人员清理板材四周碎屑后在撕膜上线，减少车间碎屑、杂质点的产生，同时用静电风枪将产品表面吹干净后再由上挂人员全检上线； 掉漆： 1.调整CNC出水管气压和吹水方向，避免水压过大导致底部切割膜进水影响CNC加工效果； 2.调整CNC参数，优化走刀路径，降低边缘崩边的风险 |  |  |  | 1.现场稽查员工作业手法是否按文件要求作业，设备点检、设备表面清理； 2.对外观检验人员进行客户书面标准及实物样品培训； 3.固定成品段二次外观检验用三波灯转动不同角度检验； 4.定期对检验员进行GRR考核，连续3次不合格者调换岗位，考核合格者方可上岗 |  |  |  | close | 2023-06-20
|  | 泰衡诺工厂 | 2023-04-13 | IQC | 37200039 | 玻璃摄像头镜片_X6711_黑色_0.5_主摄_V0 |  | X6711 | 试产MPR | 结构件 | 玻璃件 | 玻璃摄像头镜片 | 直发料 |  |  | 西偌帕斯 |  | 向言成 | 5000 | 200 | 15 | 7.50% | 异色点，异色 | C | 供应商返工挑选，不良退货 |  | 仉天宇 | 1、原材料来料边缘锋利，没有倒角，黄光加工中边缘锋利的玻璃渣掉落粘到镜片表面，蚀刻后形成一个黑点（异色点）； 2、此成品镜片不良需要旋转四个方位才能完全发现不良，出货全检时没有旋转到位，造成不良流出 | 供应商返工挑选，不良退货 | 1、原材料来料边缘锋利，没有倒角，黄光加工中边缘锋利的玻璃渣掉落粘到镜片表面，蚀刻后形成一个黑点（异色点）； 2、此成品镜片不良需要旋转四个方位才能完全发现不良，出货全检时没有旋转到位，造成不良流出 | 1、修改加工流程，原材料到达后先进行磨边倒角，然后在投入黄光蚀刻；检查人员进行培训，四个角度旋转检验，并考核合格后上岗； 2、 |  |  |  | 1、加工工艺改善：原材料磨边倒角后投入验证1000片，全检结果黑点（异色点）不良89片，不良率为8.9%，相较于改善前20%的不良下降了11%个点。 2、不良检出率改善：全检了500片，干部重新返检一次，不良为1片，检出率改善有效 |  |  |  | close | 2023-06-20
|  | 中央仓 | 2023-04-13 | IQC | 37200033 |  |  | KI5R | 量产 |  |  |  | 直发料 |  |  | 欣冠 |  | 李高胜 | 40000 | 500 | 12 | 2.40% | 异物*12 | C | / |  | 王又良 | 1、根据客诉不良图片1图2观察，产品油墨表面有明显的杂质点。 2、外观确认为点状异物，经分析确认为杂质点不良。 3、经分析做货过程丝印油墨后，在静放过程中，未做任何防尘措施，尘点掉落到油墨表面，烤干后形成油墨杂质点 责任人：陈闯 检验员检验外观时，针对有IR油的产品，只是对黑底检验，未做对白底检验动作，IR油墨区域的不良未能识别出来，因此漏检流出 责任人：张建苹 | / | 1、根据客诉不良图片1图2观察，产品油墨表面有明显的杂质点。 2、外观确认为点状异物，经分析确认为杂质点不良。 3、经分析做货过程丝印油墨后，在静放过程中，未做任何防尘措施，尘点掉落到油墨表面，烤干后形成油墨杂质点 责任人：陈闯 检验员检验外观时，针对有IR油的产品，只是对黑底检验，未做对白底检验动作，IR油墨区域的不良未能识别出来，因此漏检流出 责任人：张建苹 | 1、增加静电帘防尘车，印刷后待静放的产品放置防尘车。 2、车间的通风管道的过滤网有三天清洗一次。 3、隧道炉每两小时用水盘过水降炉内的尘点。 4、载料盘每个礼拜进行循环超声波清洗后使用。 5、丝印后全检1000pcs，凸点不良30PCS，占比3% 6、包装增加对白底检验动作 |  |  |  | 1、更新《品质不良履历表》，并将客诉异常实物及图片贴放在 现场对品质人员进行培训及教育宣导，提升人员的品质 意识及观念； 2、收集制作IR杂质点限度样品，制作成样品卡，定期对检验及作业人员进行培训和考核； 3、连续三批此款产品出货进行Double Check，经交付客户 验收反馈合格后才行恢复正常检验； |  |  |  | close | 2023-06-20
|  | 中央仓 | 2023-04-13 | IQC | 37300200 | 复合板电池盖组件_P683L_冰青色_V0_JPC_GK_N |  | P683L | 量产 | 结构件 | 复合板材 | 复合板电池盖组件 | 直发料 |  |  | 精品诚 |  | 李高胜 | 3000 | 125 | 6 | 4.80% | 颗粒*1 毛丝*1 标示偏位*4 | C | 4/13供应商驻厂已完成挑选，共挑选3000pcs，挑出59pcs不良，不良率1.97% |  | 方超 | 1.闪电标偏位的主要是拉网导致定位孔偏位，丝印闪电标有不同程度的偏移。 黑点和毛丝主要是转印不良。 人员漏检。 | 4/13供应商驻厂已完成挑选，共挑选3000pcs，挑出59pcs不良，不良率1.97% | 1.闪电标偏位的主要是拉网导致定位孔偏位，丝印闪电标有不同程度的偏移。 黑点和毛丝主要是转印不良。 人员漏检。 | 1.重新开菲林，将整体菲林尺寸缩短0.2MM，来抵消拉网产生的误差（之前407.39MM改为407.19MM)。 ---责任人：关王批 时间2023-4-17（已完成） 2.重新调整印刷参数，批量验证效果---责任人：陈厚强 时间2023-4-21（待完成） 3.按照限度样对检验员工进行专项检查培训，有效拦截不良品。---责任人：李冬冬 时间2023-4-21（已完成） 1.对检验员工加强培训识别此不良问题点。 ---责任人：李冬冬 时间2023-4-17 2.转换多个角度检验。 ---责任人：李冬冬 时间2023-4-17 3.制定检验SIP，明确检验手法和标准，并对员工进行培训。---责任人：胥耀文 时间2023-4-17（已完成） 验证：QC抽检550PCS 异色点1PCS 不良率降至0.2% |  |  |  | 1 重新开菲林解决拉网产生的偏位误差 2 对丝印工艺重新优化，并监控后续的印刷效果 3 制作作业SOP并对员工培训作业要点。 4 制作SIP，明确检验标准和检验手法。 5 制作不良履历，并对员工培训有效识别不良，提高拦截率！ |  |  |  | close | 2023-06-20
|  | 中央仓 | 2023-04-13 | IQC | 37600192 |  |  | P683L | 量产 |  |  |  | 直发料 |  |  | 环力 |  | 李高胜 | 4000 | 315 | 221 | 70.16% | 色差*221 | C | CMF已签样4K放行 |  | 方超 | 技术原因 1、因中漆偏粗，油漆中银粉颗粒大，制程过程中易堵枪（枪口径：1.3mm），出油量不均匀，导致色差产生. 2、因色漆银粉偏粗，喷枪属于直喷式没有停顿，开枪十秒左右，就会出现油量变小堵枪现象，导致色差产生. 管理原因 1、前期项目开发未将喷枪口径大小，列入喷涂工艺管理当中，作为重点管控对象. 流出原因 1、喷涂厂流出：首件OK，制程过程中堵枪不稳定，喷涂出货没有抽检，导致色差流入一道工序； 2、IQC流出原因：IOC拦截失效，因此批物料紧急，喷涂人员直接送产线套胶圈，未按正常流程检验入库； 3、OQC流出原因：MPR阶段，OQC只做了首件，未按SIP要求核对颜色限度样，导致色差流出. | CMF已签样4K放行 | 技术原因 1、因中漆偏粗，油漆中银粉颗粒大，制程过程中易堵枪（枪口径：1.3mm），出油量不均匀，导致色差产生. 2、因色漆银粉偏粗，喷枪属于直喷式没有停顿，开枪十秒左右，就会出现油量变小堵枪现象，导致色差产生. 管理原因 1、前期项目开发未将喷枪口径大小，列入喷涂工艺管理当中，作为重点管控对象. 流出原因 1、喷涂厂流出：首件OK，制程过程中堵枪不稳定，喷涂出货没有抽检，导致色差流入一道工序； 2、IQC流出原因：IOC拦截失效，因此批物料紧急，喷涂人员直接送产线套胶圈，未按正常流程检验入库； 3、OQC流出原因：MPR阶段，OQC只做了首件，未按SIP要求核对颜色限度样，导致色差流出. | 技术对策 、因中漆偏粗，油漆中银粉颗粒大，制程过程中易堵枪（枪口径：1.3mm），出油量不均匀，导致色差产生. 对策（1）---喷涂厂已调整更换大口径喷枪，由：1.3mm调整为：1.8mm，预计验证完成时间：4月24日.请<图1/图2> 2、 因色漆银粉偏粗，喷枪属于直喷式没有停顿，开枪十秒左右，就会出现油量变小堵枪现象，导致色差产生. 对策（2）---喷涂厂已申请自动点喷系统，由直喷式改为间歇性喷涂，可改善堵枪现象，控制色差现象再发，已报价OK，正在申购当中，预计验证完成时间：4月24日. 对策（3）---待对策（1/2）验证结果，评估中漆调整参数，优化油漆中银粉颗粒大，预防堵枪，控制色差再发. 责任人：生产/陈靖 项目/顿辉 完成日期:23/04/24日 管理对策 1、前期项目开发未将喷枪口径大小，列入喷涂工艺管理当中，作为重点管控对象. 对策（1）---后续针对新项目开发，前期将喷涂口径大小，列入喷涂工艺管理当中，预防类似此堵枪事件再发，以免量产时色差异常发生. 责任人：生产/陈靖 项目/顿辉、肖云彪 完成日期:持续日 流出对策 1、喷涂厂流出：首件OK，制程过程中堵枪不稳定，喷涂出货没有抽检，导致色差流入一道工序； 对策---宣导教育喷涂人员，每隔：2H正常巡检，成品前将喷涂OQ抽检OK，方可流入下一道工序，预防色差流入一道工序.请<图3> 2、IQC流出原因：IOC拦截失效，因此批物料紧急，喷涂人员直接送产线套胶圈，未按正常流程检验入库； 对策---已要求内部人员所有的物料，必须经过IQC抽检合格，盖章入库，方可使用，同步下工序品质监管上工序来料，预防IQC拦截失效再发. 3、OQC流出原因：MPR阶段，OQC只做了首件，未按SIP要求核对颜色限度样，导致色差流出. 对策---已培训OQC检验人员，后续收到颜色梯度样，严格按照SIP执行，核对颜色限度样OK后，方可出货，预防色差异常流出. 责任人：生产/陈靖 品质/唐道文、藏珍珍 完成日期:23/04/17日 |  |  |  | 1.1 针对喷涂制程颜色管控预防：制程点检记录技术员每隔2H持续执行点检，同步喷涂IPQC必须签名确认动作，重点工序点检频率进行调整进行预警动作，预防色差现象再发. 责任人：生产/陈靖 品质/唐道文 完成日期:23/04/17日 1.2 针对喷涂出货颜色管控预防：首件确认OK，制程巡检按照：2H/次进行抽检，同步出货前喷涂OQC抽检后，方可出货. 责任人：生产/陈靖 品质/唐道文 完成日期:23/04/17日 1.3 针对IQC来料工序色差管控预防：喷涂来料→→IQC抽检合格→→方可上线生产. 责任人：品质/藏珍珍 完成日期:23/04/17日 1.4 针对OQC出货色差管控预防：OQC抽检合格，方可出货.预防颜色异常反馈. 责任人：品质/藏珍珍 完成日期:23/04/17日 1.5 针对色差异常管控预防：制程中发现颜色与样板不一致情况的下，及时开单上报异常并将异常品隔离、标识，待品工与客人协商沟通结果，再定色差异常物料处理结果. 责任人：品质/高仁海、唐道文、藏珍珍 完成日期:23/04/17日 1.6 针对色差异常行政管控预防：下工序监控喷涂上工序来料和制程，如有发现喷涂工序色差物料，未按照正常流程执行（拦截到），流入下一道工序者，按奖罚机制执行，严重直接开除处理，预防色差异常再发. 责任人：生产总监/周国印、李顺意 完成日期:持续 |  |  |  | close | 2023-06-20
|  | 泰衡诺工厂 | 2023-04-12 | 产线 | 38100811 |  |  | X678B | 试产PIR |  |  |  | 直发料 |  |  | 欣冠 |  | 汪自庆 | 1200 | 1200 | 200 | 16.67% | 背胶下面有离型膜 | B | 供应商跟线全检中 |  | 刘善军 | 1.新进人员未经培训上岗 2.自动化贴闪光灯遮光麦拉压合后，撕蓝色离型膜工序，作业员漏撕导致不良产生。 3.此闪光灯遮光麦拉离型膜没有列入CCD检测程序中。 | 供应商跟线全检中 | 1.新进人员未经培训上岗 2.自动化贴闪光灯遮光麦拉压合后，撕蓝色离型膜工序，作业员漏撕导致不良产生。 3.此闪光灯遮光麦拉离型膜没有列入CCD检测程序中。 | 1.对新进人员重新安排培训，并提供培训记录---责任人：李书全，完成时间2023.4.12 2.领班现场指导作业员撕蓝色离型膜作业员手法，并且定人定岗作业。----责任人：李书全，完成时间：2023.4.12 3.重新调整CCD检测程序，把麦拉离型膜列入到程序中进行拦截识别，已调试OK。---责任人：陈祖虎 完成时间：2023.4.12 20：30 4.改善后物料在外箱标识“离型膜漏撕改善后物料”。---兰红华/李书全 完成时间2023.4.13 | [7 empty] | close | 2023-06-20
|  | 泰衡诺工厂 | 2023-04-12 | IQC | 21205847 |  |  | X6821 | 量产 |  |  |  | 直发料 |  |  | 兆奕 |  | 向言成 | 378 | 80 | 6 | 7.50% | 异色点3PCS，logo不良1PCS，毛丝1PCS | C | 供应商返工挑选，不良退货 |  | 卢琪文 | 1、闪金配色工艺流程为双层电子枪镀膜，镀膜腔体杂质清理不完全，杂质附入到镀膜面，线状不良形成毛丝； 2、闪金配色工艺流程为双层电子枪镀膜，镀膜腔体杂质清理不完全，杂质附入到镀膜面，点状不良形成异色 | 供应商返工挑选，不良退货 | 1、闪金配色工艺流程为双层电子枪镀膜，镀膜腔体杂质清理不完全，杂质附入到镀膜面，线状不良形成毛丝； 2、闪金配色工艺流程为双层电子枪镀膜，镀膜腔体杂质清理不完全，杂质附入到镀膜面，点状不良形成异色 | 1、腔体每炉后进行吸尘器吸附粉尘，每40炉后进行大清洁，QC进行点检稽核全检纠正措施： 2、腔体每炉后进行吸尘器吸附粉尘，每40炉后进行大清洁，QC进行点检稽核 3、全检纠正措施 3.1、将客诉实样捡包人员全员培训，。对作业员以及OQC进行炸弹测试，形成考核。-向敏/敖显会 3.2、DQE现场培训检验员以及QC对客签样的识别，针对于模棱二可的产品，隔离待DQE确定 |  |  |  | 拉通检包针对TOP不良，需在发现后立即反馈出，并@责任部门主管立刻确认排查并改善，从源头改善不良，减少不良制造风险 |  |  |  | close | 2023-06-20
|  | 泰衡诺工厂 | 2023-04-12 | IQC | 37300122 |  |  | X669 | 量产 |  |  |  | 直发料 |  |  | 吉鑫和盛 |  | 向言成 | 7200 | 200 | 4 | 2.00% | 异色线3PCS，异色点1PCS | C | 供应商返工挑选 |  | 王又良 | 1、异色点是对产品转印脱模时，转印胶水边缘与板材结合部位胶水形成的颗粒物吸附在纹理面镀膜后形成异色点现象； 2、划伤是产品转印后，周转过程中转印后材料边缘的下一张产品纹理面产生搓刮现象，形成划伤； 3、异色暗印及水印是该纹理模具在拼膜翻模时产生固定影印； 4、因产能提升加上此产品为拼接纹理模具产品，个别新进员工在检验外观时，对产品每个面的检验斜角度未掌握好，造成个别产品部位不良须在特定的角度才能发现的不良现象未检验完全，导致不良品流入后工序 | 供应商返工挑选 | 1、异色点是对产品转印脱模时，转印胶水边缘与板材结合部位胶水形成的颗粒物吸附在纹理面镀膜后形成异色点现象； 2、划伤是产品转印后，周转过程中转印后材料边缘的下一张产品纹理面产生搓刮现象，形成划伤； 3、异色暗印及水印是该纹理模具在拼膜翻模时产生固定影印； 4、因产能提升加上此产品为拼接纹理模具产品，个别新进员工在检验外观时，对产品每个面的检验斜角度未掌握好，造成个别产品部位不良须在特定的角度才能发现的不良现象未检验完全，导致不良品流入后工序 | 1、对转印车间进行升级改造，使车间到达百级车间，降低颗粒物吸附在转印产品表面； 2、对现行模具生产的产品找客户加签X669镜黑呈现的异色等外观限度样； 3、外发重新拼膜，品质主管跟进确认OK，新进生产模具已经验证,并投入生产使用； 4、包装主管及品质主管对每天早、晚各30分钟对新进员工加大培训频次，熟悉外观限度样品和对当天不良进行针对培训 |  |  |  | 品质部组织全检人员、QC、OQC等相关人员进行培训《X669盖板产品检验规范》、《X669盖板外观限度样》、《复合材料类产品检验规范标准》内容；全检人员、QC、OQC严格按各工站作业指导书进行作业 |  |  |  | close | 2023-06-20
|  | 1264工厂（KD仓） | 2023-04-12 | IQC | 38100471 | 面壳组件_BF7_黑色_V0_ZY |  | BF7 | 量产 | 结构件 | 注塑件 | 面壳组件 | 直发料 |  |  | 知音 |  | 何建波 | 35100 | 500 | 500 | 100.00% | 面壳堵孔，集中在M4-1模 | C | 供应商按照返工SOP维修堵孔位置 |  | 杨圣杰 | 根本原因 1.生产过程中模具前后模碰穿磨损，模具镶件结构薄导致，注塑部模具保养未按照模具与保养规范执行 流出原因 1作业员在加工全检过程中未发现，未能有效拦截，导致不良流出； 2. 因IPQC与OQC抽检依据螺丝孔限度样品误判，未能拦截发现导致不良流出 | 供应商按照返工SOP维修堵孔位置 | 根本原因 1.生产过程中模具前后模碰穿磨损，模具镶件结构薄导致，注塑部模具保养未按照模具与保养规范执行 流出原因 1作业员在加工全检过程中未发现，未能有效拦截，导致不良流出； 2. 因IPQC与OQC抽检依据螺丝孔限度样品误判，未能拦截发现导致不良流出 | 1.此模具已下模进行修复优化OK；修复后模具上机生产，投影确认首件签核后确认与样板一致正常生产; 2.定期对模具进行点检，由原来的4H对模具进行点检，变更为：2H对模进行点检，发现异常及时修复优化 3.针对BF7面壳螺丝孔位置组装产线培训全检员200%全检处理，现场悬挂不良图片警示； 4.现场对品检、QC，QA检验人员进行教育训练，培训检验标准、检出/识别力度,且培训其作业员操作方法 |  |  |  | 1.将不良信息纳入及SIP做重点管控。 2.IPQC在巡检过程中需对技术员模具保养点检做稽核动作，同时对易发问题、反复异常进行加严管控。 3.现场所有修模装模技术人员进行【模具使用与保养】及【模具维修作业指示】意识培训宣导，同时对每个工位进行全面排查其作业手法，统一操作规范，确保模具制程过程稳定性 |  |  |  | close | 2023-06-20
|  | 1264工厂（KD仓） | 2023-04-12 | IQC | 38200323 |  |  | BF7 | 量产 |  |  |  | 直发料 |  |  | 丽德宝 |  | 何建波 | 7300 | 315 | 13 | 4.13% | 印痕9pcs,脏污1pc，麻点1pc，异色2pcs | C | 供应商返工挑选 |  | 丁海明 | 1. 胶膜输送中，胶膜在滚筒间的牵引力偏大，使胶膜发生折皱，折皱处未过上胶水； 2. 产品过胶调机时的调机品摆板流入下工序； 3. 员工检验此批产品，检验方式不对，在白光下未发现过胶不良现象，致不良流入到客户端 | 供应商返工挑选 | 1. 胶膜输送中，胶膜在滚筒间的牵引力偏大，使胶膜发生折皱，折皱处未过上胶水； 2. 产品过胶调机时的调机品摆板流入下工序； 3. 员工检验此批产品，检验方式不对，在白光下未发现过胶不良现象，致不良流入到客户端 | 1. 及时检查覆膜产品，发现问题及时停机调节胶膜牵引力对胶膜平整度进行整改； 2. 对调机品区做明显标识，及时对调机品做出隔离摆放处理； 3. 作业前向全检人员传达产品的工艺及检验手法，检验时增加背光检验动作； 4. 将客诉不良图片张贴于检验现场以提示、警醒检验人员（并要求机长，检验人员签字确认） |  |  |  | 针对原因给出预防措施同步完善到稽核清单中，按制度执行稽核监督 |  |  |  | close | 2023-06-20
|  | 泰衡诺工厂 | 2023-04-12 | 产线 | 38100684 | 中框组件_X6833B_曜石黑_V0_XG_N |  | X6833B | 试产MPR | 结构件 | 注塑件 | 中框组件 | 直发料 |  |  | 欣冠 |  | 汪自庆 | 470 | 470 | 8 | 1.70% | 装饰件底部麦拉贴偏，漏白 | C | 1、临时供应商跟线全检 2、用黑笔涂（验证中） |  | 牟治树 | 侧边无法自动设备贴麦拉，人工贴，且在侧边，人员在贴的时候贴偏 | 1、临时供应商跟线全检 2、用黑笔涂（验证中） | 侧边无法自动设备贴麦拉，人工贴，且在侧边，人员在贴的时候贴偏 | 1.防尘网作业人员定人定岗； 2.防尘网增加放大镜全检； 3.贴天线人员定人定岗； 4.培训全检天线人员贴合标准； 5.不良实物现场品质复判； 6.不良实物考核； | [7 empty] | close | 2023-06-20
|  | 重庆工厂 | 2023-04-12 | IQC | 38000033 |  |  | KI5q | 试产PIR |  |  |  | 直发料 |  |  | 兆奕 |  | 谭凝力 | 1450 |  |  |  | 外箱标签数量与箱内实物数量不符。外标签数量500pcs，内部实物450pcs，数量差异50pcs。到料总数与订单数量一致。 | C | 订单总数一直，安排正常检验收货，问题点反馈改善。 |  | 牟治树 | 产生原因：1、返工物料返工取出了50PCS，生产未按流程重新补数 2、返工物料没有再次核对内外箱数量，造成内外箱实物与标签不一致 流出原因：OQC品质对返工物料抽检，没有再次核对产品数量数量和标签数量： | 订单总数一直，安排正常检验收货，问题点反馈改善。 | 产生原因：1、返工物料返工取出了50PCS，生产未按流程重新补数 2、返工物料没有再次核对内外箱数量，造成内外箱实物与标签不一致 流出原因：OQC品质对返工物料抽检，没有再次核对产品数量数量和标签数量： | 1. 车间待入库物料：贴标签需确认内外箱数量与实物一致OK后签字（出货标签右下方签字） 2.返工物料，生产负责重新核对良品数量和不良品数量，根据不良品数量进行补数，再重新核对数量并打印内外箱标签。 3、.FQC：增加扫描枪和实物确认数量：实物数量 + 电脑显示数据 + 标签数据 3方一致后才可以盖章封箱。 4、入库：零数箱物料需FQC全部清点数量OK后封箱入库，定人定章，责任到人。 5、出货：OQC确认发货单数量+外箱标签数量一致OK后，标识单签字，才允许出货。 |  |  |  | 1.打包人员，必须按照流程包装作业，IPQC例行的巡检作业，频率4H/次，发现打包段违规操作：依公司规定处分责任人及当班主管，并向前追溯隔离当班所有生产品！ 2.FQC抽检：针对EMS投诉的低级问题，每天早晚会培训宣导，不允许重复问题发生 |  |  |  | close | 2023-06-20
|  | 迪明通工厂 | 2023-04-12 | IQC | 38101254 | 面壳组件_S665L_黑色_V1_GZ_N |  | S665L | 量产 | 结构件 | 注塑件 | 面壳组件 | 中央仓调料 |  |  | 广正 |  | 甄晓宁 | 4000 | 200 | 5 | 2.50% | 克硅胶套脱落*1 麦克硅胶套起翘*2，喇叭硅胶套披风*1，背胶不良*1 | B | 返工已完成 |  | 甘海波 | 面壳贴硅胶套位置因油污，测试达英笔NG（32#）贴合硅胶套粘性有反弹风险导致脱落 | 返工已完成 | 面壳贴硅胶套位置因油污，测试达英笔NG（32#）贴合硅胶套粘性有反弹风险导致脱落 | 组装100%用酒精擦拭后贴合硅胶套，注塑对模具进行下模保养，生产严格按模具保养要求（每2H小保养一次,5天大保养一次）首件/巡检对麦克孔周边增加达因笔测试 | [7 empty] | close | 2023-06-20
|  | 泰衡诺工厂 | 2023-04-12 | IQC | 37200061 |  |  | CK6 | 试产MPR |  |  |  | 直发料 |  |  | 欣冠 |  | 汪自庆 | 18000 | 315 | 8 | 2.54% | 镜片色差 | C | 跟线全检 |  | 杨耀鹏 | 1、从反馈信息分析污染为 DI 水混床异常，混床异常使纯水的电阻率低，通常是因为水体 中的污染源通常是可导电物质，如离子，溶解的金属离子，有机物等。这些物 质会导致水体的电导率增加，从而减小其电阻率 2、水质被污染导致玻璃清洗不干净，经过高温的烘烤时烙下印迹，外观呈现斑迹纹理不良. | 跟线全检 | 1、从反馈信息分析污染为 DI 水混床异常，混床异常使纯水的电阻率低，通常是因为水体 中的污染源通常是可导电物质，如离子，溶解的金属离子，有机物等。这些物 质会导致水体的电导率增加，从而减小其电阻率 2、水质被污染导致玻璃清洗不干净，经过高温的烘烤时烙下印迹，外观呈现斑迹纹理不良. | 1：增加备用 DI 水塔，设备部增强巡查力度，发现电阻率低于 10 时通知产线停 止生产，切换备用 DI 水塔生产使用 2：黄光平板清洗线增加在线水质电阻率实时检测仪器监控，并增加下限报警功 能，订购配件 5 月20日完成 3：设备未报警功能前临时增加确认表格，每小时点检电阻率数值，张贴现场确认 DI 水质量，DI水电阻率出现异常情况时，异常型号玻璃重新全数回收处理，二次生产单控备注出货，单独跟进； |  |  |  | / |  |  |  | close | 2023-06-20
|  | 泰衡诺工厂 | 2023-04-12 | IQC | 38200554 | 天地盒_CK6n_一体式纸托 |  | CK6 | 试产MPR | 包材 | 销售包装组件 | 天地盒 | 直发料 |  |  | 丽德宝 |  | 瞿国锋 | 4320 | 200 | 12 | 6.00% | 丝印缺损 | C | 返工 |  | 丁海明 | 1. 产品纸张UV后温度在40℃+，走纸过快导致产品紫外线照射时间不够； 2. 面纸正面有一定粘性，叠压摆放导致面纸正面粘贴到上张面值背面，产生拈花现状； | 返工 | 1. 产品纸张UV后温度在40℃+，走纸过快导致产品紫外线照射时间不够； 2. 面纸正面有一定粘性，叠压摆放导致面纸正面粘贴到上张面值背面，产生拈花现状； | 1. 降低履带速度，产品紫外线光照时间≧3s； 2. 面纸全检挑选出不良面纸，防止不良品流出影响下工序生产； 3. 宣导生产面纸全检、生产成品全检、品质制程巡检、成品抽检各环节信息互通，发现问题点信息共享； 4. 将客诉不良图片张贴于检验现场以提示、警醒检验人员（并要求机长，检验人员签字确认）； |  |  |  | 1. 不良问题点重点宣导，现场宣导、责任到人；同时问题点的改善措施列入内部稽核清单中，不断稽核，跟进、监督、推动，本月未出现，此类问题形成闭环，方可结案; 2. 推动制度的落实，落实奖惩，倡导罚少奖多，调动员工积极性，主动、积极的参与品质管控中来； |  |  |  | close | 2023-06-20
|  | 中央仓 | 2023-04-12 | IQC | 38100552 |  |  | X6515 | 量产 |  |  |  | 直发料 |  |  | 知音 |  | 李高胜 | 9000 | 200 | 7 | 3.50% | 摄像头位压伤*1 防尘网溢胶*6 | C |  |  | 杨圣杰 | 经分析：一.防尘网溢胶: 1.员工在作业过程中,线体拉速过快,跟不上线体拉速,张贴防尘网个别贴偏,造成不良. 二.摄像头划伤: 1.生产过程中贴摄像头背胶,使用铁镊子张贴背胶,镊子划伤产品边缘,造成划伤不良. D-4.2: 流出原因 1.溢胶不良正面难以发现,需从斜面不同角度才能发现,全检员正面检验没有将不良拦截,不良流出. 2.因不良比率较低，IPQC与OQC抽检未能发现溢胶不良，不良流出； |  | 经分析：一.防尘网溢胶: 1.员工在作业过程中,线体拉速过快,跟不上线体拉速,张贴防尘网个别贴偏,造成不良. 二.摄像头划伤: 1.生产过程中贴摄像头背胶,使用铁镊子张贴背胶,镊子划伤产品边缘,造成划伤不良. D-4.2: 流出原因 1.溢胶不良正面难以发现,需从斜面不同角度才能发现,全检员正面检验没有将不良拦截,不良流出. 2.因不良比率较低，IPQC与OQC抽检未能发现溢胶不良，不良流出； | 一.生产线体拉速过快,由原来拉速15s调整为11s拉速,让人机适配,防尘网贴在相应区域内,规避防尘网贴偏溢胶不良现象. 二.摄像头装饰件高光面敏感,由原来的铁镊子更改为塑胶镊子张贴背胶,规避铁镊子划伤不良. 三.按照限度样与不良履历对全检员再次培训，做陷阱测试考核全检员检出能力，同步拉尾增加人员200%全检。---责任人:周坤化/旷娟2023.4.13 |  |  |  | 1.将不良信息纳入不良履历做重点管控，同步现场全检工位悬挂，警示作业员与全检员重点查看。---责任人：旷娟2023.4.14 2.按SIP标准对员工进行培训，提高员工检验能力与品质意识。---责任人：旷娟2023.4.14 |  |  |  | close | 2023-06-20
|  | 泰衡诺工厂 | 2023-04-11 | IQC | 37200057 |  |  | CK7 | 量产 |  |  |  | 直发料 |  |  | 伯恩 |  | 廖诗龙 | 3000 | 125 | 4 | 3.20% | 异色点2pcs,凹印：1pcs,麻点1pcs | C | 供方挑选 |  | 杨耀鹏 | 1、泰衡诺IQC抽检异色点外观不良，确认实物图片呈现光圈及黑点现象，初步判定为：胶片内杂质、黑点，分析现状为：膜尘点； 2、对比限度样板判定客诉产品判定NG，大小超出签样； 3、排查工艺制程，膜尘点主要是贴合胶片工序产生，（初步分析产生主要原因为：1.贴合车间整体洁净度影响；2.镭切后胶片残留粉尘未贴合后残留在产品上产生异色点） 1、泰衡诺IQC抽检膜凹痕外观不良，确认实物图片对比限度样板判定客诉产品判定NG，大小超出签样； 2、排查工艺制程，膜凹痕主要是贴合胶片工序产生（初步分析产生主要原因为：贴膜时滚轮上有异物残留，生产时未及时清洁，导致贴合后出现压痕不良） 1、泰衡诺IQC抽检麻点不良实物，确认实物图片主要是膜片表层黑点异色，无深度，即异色点； 2、对比限度样板判定客诉产品判定NG，大小超出签样； 3、排查工艺制程，异色点主要是电镀后印刷一层油墨后呈现； （初步分析产生主要原因为：1.镀膜后胶片发送到深圳丝印一层油墨胶片污染导致；） | 供方挑选 | 1、泰衡诺IQC抽检异色点外观不良，确认实物图片呈现光圈及黑点现象，初步判定为：胶片内杂质、黑点，分析现状为：膜尘点； 2、对比限度样板判定客诉产品判定NG，大小超出签样； 3、排查工艺制程，膜尘点主要是贴合胶片工序产生，（初步分析产生主要原因为：1.贴合车间整体洁净度影响；2.镭切后胶片残留粉尘未贴合后残留在产品上产生异色点） 1、泰衡诺IQC抽检膜凹痕外观不良，确认实物图片对比限度样板判定客诉产品判定NG，大小超出签样； 2、排查工艺制程，膜凹痕主要是贴合胶片工序产生（初步分析产生主要原因为：贴膜时滚轮上有异物残留，生产时未及时清洁，导致贴合后出现压痕不良） 1、泰衡诺IQC抽检麻点不良实物，确认实物图片主要是膜片表层黑点异色，无深度，即异色点； 2、对比限度样板判定客诉产品判定NG，大小超出签样； 3、排查工艺制程，异色点主要是电镀后印刷一层油墨后呈现； （初步分析产生主要原因为：1.镀膜后胶片发送到深圳丝印一层油墨胶片污染导致；） | 1.FQC收到丝印镜面字符来料增加一道平板机清洗，增加产品洁净度； 2.胶片镭切后增加胶片100%擦拭要求，并固定专人擦拭； 3.无尘衣要求更衣室大姐每周进行2次清洁，有效保障无尘衣的洁净度，降低车间环境污染，同步品质部购买尘点测试仪4月26日回厂，每天进行车间尘粒监控； 1.贴合底座有2次/天变更为1次/2H； 2.镭切后胶片增加100%擦拭； ①电镀后胶片由覆膜出货更改使用无尘盒运输 ②将丝印印刷一层工序放置到电镀车间，电镀后直接给到丝印机台印刷，减少运输和胶片WIP结存放置。 |  |  |  | 以上措施固化SOP作业 |  |  |  | close | 2023-06-20
|  | 泰衡诺工厂 | 2023-04-11 | IQC | 37300136 |  |  | X669 | 量产 |  |  |  | 直发料 |  |  | 聚龙 |  | 向言成 | 15000 | 315 | 8 | 2.54% | 异色点3PCS，划伤3PCS，logo溢墨1PCS，毛丝1PCS | C | 供应商返工挑选 |  | 甘海波 | 1、针对客诉不良产品，同类型异色点&毛丝外观不良实物分析为电镀造成; 1.2、来料素材镀膜面保护膜存在气泡印，镀膜后形成异色点状及条状不良； 1.2、撕膜后待进机的时间，受旁边机台更换打底影响，灰尘毛丝异物在板材上，镀膜后形成异色不良； 1.3、电镀机台炉内清洁不彻底,底座灰尘多,炉内膜料粉屑污染产品导致； 2、 擦试网版没有擦试干净； 3、检验流程-检验-摆放-贴A面保护膜-对颜色，检验后物料流转至A面贴保护膜制成中，表面有异物，贴膜后刮伤，形成划伤 | 供应商返工挑选 | 1、针对客诉不良产品，同类型异色点&毛丝外观不良实物分析为电镀造成; 1.2、来料素材镀膜面保护膜存在气泡印，镀膜后形成异色点状及条状不良； 1.2、撕膜后待进机的时间，受旁边机台更换打底影响，灰尘毛丝异物在板材上，镀膜后形成异色不良； 1.3、电镀机台炉内清洁不彻底,底座灰尘多,炉内膜料粉屑污染产品导致； 2、 擦试网版没有擦试干净； 3、检验流程-检验-摆放-贴A面保护膜-对颜色，检验后物料流转至A面贴保护膜制成中，表面有异物，贴膜后刮伤，形成划伤 | 1、异色点&电镀毛丝： 1.1、 针对外观异色不良，镀膜厂操作进行整改，上盘完成的物料撕膜待进机时间，不允许周边机台有更换胶带作业，同步RF 指示灯亮起后，才可进行撕膜，控制已撕膜物料在进机前的时间； 1.2、来料素材存在的气泡印、毛丝杂质等不良及时知悉客户端确认，并电镀2张送聚龙确认； 1.3、增加加机台外观QC岗位，抽检频率100张抽检3张，避免批量不良产生； 2、logo肥油： 2.1、主机手擦完网印3-5保护膜，确认网版是否擦干净，确认OK后才方可生产。 2.2、离子风机要对产品吹，防止颗粒/毛丝掉在产品表面上。 3.每印刷200张，需对印刷平台进行一次清洁。 4.主机手每30张产品认真自检一次，发现问题及时处理。 3、划伤： 3.1、保护膜贴合工位人员在启动贴合保护膜时，需检查治具上是否存在有杂物，并每作业十五分钟需对治具进行清理。 3.2、进行无尘布擦拭产品后再进行贴合A面保护膜 |  |  |  | 1、不良问题点制作异常履历，包装检验人员现场培训宣导； 2、重点不良流出率培训，全检员形成品质不良意识 |  |  |  | close | 2023-06-20
|  | 朵唯工厂 | 2023-04-11 | 产线 | 38200415 | 天地盒_KI5k_一体式纸托 |  | KI5K | 量产 | 包材 | 销售包装组件 | 天地盒 | 直发料 |  |  | 仨睿 |  | 杨松 |  | 700 | 1 | 0.14% | KI5K彩盒混料不良，投入700pcs，不良数：1pcs混料，不良率：0.14%，正确品料号38200415，混料品料号 38200359 两款均为仨睿生产品，混料品朵唯工厂不进料及生产；供应商：仨睿 | A | 1，已上线物料工厂安排重新全检遍。 2，朵唯库存在库44292pcs（全检中）。 3，仨睿两款料号,避免存有互混风险，已专项群拉通各工厂、厂商库存、同步排查确认-外箱标识“混料全检品”。 |  | 丁海明 | 根因：4月4日10点50 物流人员 装车过程中，产品跌落一包在地上，经检查外观有损伤1PCS，于是他从生产线包装岗位上拿了１PCS未经品质确认便包装封箱出货，造成混料。 流出原因：由于中午休息时间段，装卸工直接将１PC物料从产线包装岗位直接拿走未经过品质人员确认便包装出货，未进行送检，故未检验到。 | 1，已上线物料工厂安排重新全检遍。 2，朵唯库存在库44292pcs（全检中）。 3，仨睿两款料号,避免存有互混风险，已专项群拉通各工厂、厂商库存、同步排查确认-外箱标识“混料全检品”。 | 根因：4月4日10点50 物流人员 装车过程中，产品跌落一包在地上，经检查外观有损伤1PCS，于是他从生产线包装岗位上拿了１PCS未经品质确认便包装封箱出货，造成混料。 流出原因：由于中午休息时间段，装卸工直接将１PC物料从产线包装岗位直接拿走未经过品质人员确认便包装出货，未进行送检，故未检验到。 | 1.将此次混料客诉案例制作客诉看板，张贴于检验现场以提示、警醒检验人员（并要求生产线，物流及仓管人员签字确认）； 2.召集内部所有部分召开混料专题会议，制定有效改善对策，避免此次问题再次投诉； 3．对此行为纳入《仓库管理程序》文件管控4.6.4明确要求，并对相关人员进行培训。 |  |  |  | 1.将此次混料客诉案例制作客诉看板，张贴于检验现场以提示、警醒检验人员（并要求生产线，物流及仓管人员签字确认）； 2.针对后续AB类似款要求工程需制作防混看板，除对生产、品质培训外，增加物流及仓库相关人员培训； 3．对此行为纳入《仓库管理程序》文件管控4.6.4明确要求，并对相关人员进行培训。 |  |  |  | close | 2023-06-20
|  | 中央仓 | 2023-04-11 | IQC | 38100797 |  |  | X669 | 量产 |  |  |  | 直发料 |  |  | 广正 |  | 李高胜 | 9490 | 200 | 5 | 2.50% | 天线未贴到位*3 缺胶*1 划伤*1 | C | 4/11供应商驻厂已完成挑选，共挑选9490pcs，挑出29pcs不良，不良率0.31% |  | 甘海波 | 1、作业员贴天线时未贴合到位，作业完产品未自检就流拉，从而导致天线偏位现象 2、人员作业过程中叠抓，工位堆积未摆放好，易产生划伤； 为什么未贴合到位？ 作业员在操作过程中有极少数部分天线贴合时未对好位置，导致不良产生 1、外观不良比例低，返工不良率0.75%，抽样检验发现概率低，导致不良流出。 2、全检员检验漏失导致不良流出 | 4/11供应商驻厂已完成挑选，共挑选9490pcs，挑出29pcs不良，不良率0.31% | 1、作业员贴天线时未贴合到位，作业完产品未自检就流拉，从而导致天线偏位现象 2、人员作业过程中叠抓，工位堆积未摆放好，易产生划伤； 为什么未贴合到位？ 作业员在操作过程中有极少数部分天线贴合时未对好位置，导致不良产生 1、外观不良比例低，返工不良率0.75%，抽样检验发现概率低，导致不良流出。 2、全检员检验漏失导致不良流出 | 培训作业员作业手法及贴合标准。对自己所做工艺自检OK后再流拉 要求现场产线人员不允许叠抓产品，单个产品进行检验。堆积产品全部用吸塑盒装盘摆放 增加人员对天线进行分头尾部检验，确保不良的有效拦截 |  |  |  | 1. 将不良作成不良图片，打印给现场并拿实物给现场预警； 组装全检人员进行GRR考核，考核通过后配发上岗证，合格人员上岗； |  |  |  | close | 2023-06-20
|  | 中央仓 | 2023-04-11 | IQC | 37300165 |  |  | X669 | 量产 |  |  |  | 直发料 |  |  | 聚龙 |  | 李高胜 | 15000 | 315 | 7 | 2.22% | 颗粒*4 压伤*1 麻点*2 | C |  |  | 甘海波 | 一、颗粒/麻点： 1、淋涂下料区周转盘直接放地面有尘点污染导致； 2、下班和交接班时隧道下线物料未及时拓印，落尘导致； 3、淋涂层未把纹理凹处得到填充，形成雾状气泡。 二、压伤点： 1、杂质点落入产品表面，导致不良。 2、转印：模具压渣/大环境落尘导致。 D-4.2: 流出原因 1.收到驻厂退回不良品，分析漏检人员分布情况，已确认是夜班人员检验时漏检，该人员漏检率达到5%，已安排重新对改员工进行培训考核，主要分布在检验人员（代码I,C,S）人员流出，三人占比流出率50%，人员进行劝退。 2.OQC抽检未抽到，导致流出； |  | 一、颗粒/麻点： 1、淋涂下料区周转盘直接放地面有尘点污染导致； 2、下班和交接班时隧道下线物料未及时拓印，落尘导致； 3、淋涂层未把纹理凹处得到填充，形成雾状气泡。 二、压伤点： 1、杂质点落入产品表面，导致不良。 2、转印：模具压渣/大环境落尘导致。 D-4.2: 流出原因 1.收到驻厂退回不良品，分析漏检人员分布情况，已确认是夜班人员检验时漏检，该人员漏检率达到5%，已安排重新对改员工进行培训考核，主要分布在检验人员（代码I,C,S）人员流出，三人占比流出率50%，人员进行劝退。 2.OQC抽检未抽到，导致流出； | 一、颗粒/麻点： 1.上料区水框内水要求每班换1次，保持水框内水干净 2.淋涂线体要安排每周保养1次 3.线体内粘尘垫每班撕1次 4.车间大环境地面每2H洒水1次，保持地面湿润 二、压伤点： 1.固定压伤点模具排查 PT每时一次/巡检30分钟一次 2.转印机台/滚轮每时清洁 3.大环境卫生改造需要清洁达标 4.覆膜机滚轮每换一卷膜就必须清洁一次 |  |  |  | 1.不良问题点包装检验人员现场培训宣导； 重点流出率（三人）重点培训，三人检验不良进行二检。 |  |  |  | close | 2023-06-20
|  | 泰衡诺工厂 | 2023-04-10 | IQC | 37200069 | 玻璃摄像头镜片_CK8n_黑色_0.5_副摄_V0_RO |  | CK8n | 试产PIR | 结构件 | 玻璃件 | 玻璃摄像头镜片 | 直发料 |  |  | 锐欧 |  | 向言成 | 5000 | 200 | 5 | 2.50% | 异色点 | C | 供应商返工挑选 |  | 张焱 | 1、丝印半透时，产品周转方式防护不足或者丝印半透后洁净度不足，有落尘点落到半透区域内，烘干后造成半透区域异色； 2、出货检验时员工漏检导致流出到客户端 | 供应商返工挑选 | 1、丝印半透时，产品周转方式防护不足或者丝印半透后洁净度不足，有落尘点落到半透区域内，烘干后造成半透区域异色； 2、出货检验时员工漏检导致流出到客户端 | 1、丝印前将准备工作完成后再打开保鲜箱盖进行丝印，同步制定物料周转作业指导书，增加物料周转防护； 2、拿不良品对检验员及QC重新培训，人手一张点规核对点状缺陷规格 ， 对所有涉及检验传音产品人员进行教育训练并考核，考核结果合格。考核后对检验人员进行GRR测试和分析 |  |  |  | 1、增加丝印工序关键品质管控点； 2、定期进行GRR考核，提高检验人员检出能力 |  |  |  | close | 2023-06-20
|  | 泰衡诺工厂 | 2023-04-10 | IQC | 37300154 |  |  | X669 | 量产 |  |  |  | 直发料 |  |  | 大唐伟业 |  | 向言成 | 35000 | 315 | 16 | 5.08% | CD纹残缺13PCS，脏污1PCS，划伤2PCS | C | 供应商返工挑选 |  | 卢琪文 | 1、由于丝印网板每一个小时清洁一次，清洁后网板底部没有完全擦拭干净，导致丝印的第一张产品上有助剂残留在板材上，烘烤干后形成一层薄薄的雾状脏污印； 2、丝印网板每小时擦拭清洁一次，之前的网板材质是聚脂网，聚脂网清洁后第一片产品容易出现下油不顺的现象，由于此款产品CD纹太细，丝印机台位置灯光亮度不足，丝印员工未检查到CD纹断线，导致有CD纹断线产品产生并流入下工序 | 供应商返工挑选 | 1、由于丝印网板每一个小时清洁一次，清洁后网板底部没有完全擦拭干净，导致丝印的第一张产品上有助剂残留在板材上，烘烤干后形成一层薄薄的雾状脏污印； 2、丝印网板每小时擦拭清洁一次，之前的网板材质是聚脂网，聚脂网清洁后第一片产品容易出现下油不顺的现象，由于此款产品CD纹太细，丝印机台位置灯光亮度不足，丝印员工未检查到CD纹断线，导致有CD纹断线产品产生并流入下工序 | 1、经过验证，清洁完网板后，用天拿水将网板底部的助剂擦干净 ，再用干的无尘纸将网板背面擦拭一遍，检查网板底部没有液体，添加油墨后，在板材表面贴上保护膜，先在保护膜上印刷三次，用显微镜检查视窗无脏污，CD纹无断线； 2.1、将丝印网板由聚脂网更换为钢网，避免聚脂网清洁后下顺。（见下图） 2. 2、清洁网板后，先在保护膜上丝印三次以上，在丝印CD纹岗位增加台灯，清洁网板后的第一张产品，在台灯下检查CD纹无断线后再开始丝印 |  |  |  | 1、改善视窗检验方法，由覆一层膜对光检验，更改为折膜对光检验，可有效检出视窗透明状脏污不良。（见下图） 2、OQC抽检时对视窗脏污和CD纹不良0收1退，发现一片不良则退回生产返工 |  |  |  | close | 2023-06-20
|  | 重庆工厂 | 2023-04-10 | IQC | 12109674 |  |  | X6515 | 量产 |  |  |  | 中央仓调料 |  |  | 海弘 |  | 吴夏芳 | 400 | 400 | 1 | 0.25% | 1pcs副板不在MES绑定箱内，存在混装情况，按要求SN必须100%绑定箱号，以便追溯信息查询，1pcs副板反查不到箱号信息 | B | 克服使用 |  | 朱艳艳 | 对4月2日 白班OQC抽检报表进行确认，发现有一批副板撞件导致焊盘掉落，被判批退；现场找OQC调查，OQC在抽检到不良后，未在MES系统上面进行整箱解3、测试目检人员返工OK后，因撞件掉焊盘无法修复，便随意拿了1PCS外观检验OK的副板，进行替换导致不良外流。 绑，存在违规作业现象; | 克服使用 | 对4月2日 白班OQC抽检报表进行确认，发现有一批副板撞件导致焊盘掉落，被判批退；现场找OQC调查，OQC在抽检到不良后，未在MES系统上面进行整箱解3、测试目检人员返工OK后，因撞件掉焊盘无法修复，便随意拿了1PCS外观检验OK的副板，进行替换导致不良外流。 绑，存在违规作业现象; | 改善后：� 目检→ OQC抽检→ 扫描BQC出箱票→ OQC在线扫描入系统→ PCBA包装装箱→ OQC核对PCBA与箱标一致性→ 封箱� BQC扫描工位有混板防呆，扫描BQC后直接装箱，杜绝混板。 |  |  |  | 改善后：� 目检→ OQC抽检→ 扫描BQC出箱票→ OQC在线扫描入系统→ PCBA包装装箱→ OQC核对PCBA与箱标一致性→ 封箱� BQC扫描工位有混板防呆，扫描BQC后直接装箱，杜绝混板。 |  |  |  | close | 2023-06-20
|  | 1264工厂（KD仓） | 2023-04-10 | IQC | 23803690 | 广告标签_铜版纸_HS型内存融合&amp;128+4+4&amp;V2 |  | 通用 | 量产 | 包材 | 标贴 | 广告标签 | 直发料 |  |  | 易涟 |  | 何建波 | 6000 | 315 | 1 | 0.32% | 样品错误（正式样） | B | 待市场部提供正确样品 |  | 潘会凌 | 待回复 | 待市场部提供正确样品 | 待回复 | [8 empty] | close | 2023-06-20
|  | 中央仓 | 2023-04-10 | IQC | 17601023 |  |  | KI5K | 量产 |  |  |  | 直发料 |  |  | 三赢兴 |  | 李高胜 | 4200 | 200 | 7 | 3.50% | 多胶*6 划伤*1 | C | 4/10供应商驻厂已完成挑选，共挑选4200pcs，挑出6pcs不良，不良率0.14% |  | 唐高峰 | 产生原因： 1、对FPC连接筋断裂、板子褶皱产品进行验证分析，产品摆放到治具里面会出现倾斜，点胶机识别放置偏位产品 对应的mark时效果会OK，进行点胶作业时，芯片侧面出现粘胶情况； 2、分析验证停机10分钟，确认喷嘴会出现积胶情况，当喷嘴积胶再生产画胶时，喷嘴内部胶水受撞针冲击压力 影响，喷嘴上的积胶会飞溅出来，滴落在治具盖板、芯片上； 流出原因： 1、通过对外观站排查，外观目检人员存在拿取多个产品叠加一起检查现象，侧面有漏检风险。 2、UPH不评估合理，单粒检查无法达成目标UPH，部分检验员未100%落实单颗检验造成不良重复流出。 | 4/10供应商驻厂已完成挑选，共挑选4200pcs，挑出6pcs不良，不良率0.14% | 产生原因： 1、对FPC连接筋断裂、板子褶皱产品进行验证分析，产品摆放到治具里面会出现倾斜，点胶机识别放置偏位产品 对应的mark时效果会OK，进行点胶作业时，芯片侧面出现粘胶情况； 2、分析验证停机10分钟，确认喷嘴会出现积胶情况，当喷嘴积胶再生产画胶时，喷嘴内部胶水受撞针冲击压力 影响，喷嘴上的积胶会飞溅出来，滴落在治具盖板、芯片上； 流出原因： 1、通过对外观站排查，外观目检人员存在拿取多个产品叠加一起检查现象，侧面有漏检风险。 2、UPH不评估合理，单粒检查无法达成目标UPH，部分检验员未100%落实单颗检验造成不良重复流出。 | 1.将点胶治具结构进行优化，使用槽位定位芯片外形，连接筋断裂不受影响. 2.将设备识别FPC Mark点方式优化为识别钢片位置，当产品出现角度倾斜是，识别坐标是按照钢片坐标计算， 点胶坐标位置不会发生变化. 对点胶机工序人员进行设备操作及注意事项培训（停机超过10分钟重启需进行喷胶清洁动作)并增加点检记录 表。 1.制作不良案例图示，在目检、OQC位置进行预警； 2.工艺更新侧面指纹外观检SOP, 明确要求单粒检查 |  |  |  | 结合生产实际，IE重新评估该系列机型外观检站位的UPH，由612降到420 |  |  |  | close | 2023-06-20
|  | 泰衡诺工厂 | 2023-04-10 | 产线 | 38100592 |  |  | X669 | 量产 |  |  |  | 直发料 |  |  | 广正 |  | 廖诗龙 | 385 | 385 | 50 | 12.99% | 电池盖鼓包50pcs | B | 供方使用铲刀按SOP返工； |  | 甘海波 | 因内部管理及外发流程问题导致此异常发生（外发时未进行治具点检以及移交培训） | 供方使用铲刀按SOP返工； | 因内部管理及外发流程问题导致此异常发生（外发时未进行治具点检以及移交培训） | 1.每个加工工序均需有对应的SOP支撑作业；�2.所有外发，需有说明会（重点管控事项、投诉异常、不良看板、外观限度样、重点瓶颈工序）；�3.组装热流道冲切小水口工序调整，从组装调整到注塑段冲切；更新SOP作业指导书；(更新BOM表及注塑段SOP） 1.检验方法增加手触摸看是否存在刮手现象；�2.对现场品质人员进行培训《异常追溯流程程序》； 3.SIP检验规范增加水口位的检验；（SIP更新） |  |  |  | 工序进行调整，将热流道的小水口前置到注塑段进行冲切，注塑段SOP已更新完成； |  |  |  | close | 2023-06-20
|  | 泰衡诺工厂 | 2023-04-09 | IQC | 38500240 | 广告膜_CK7n_全包膜_单层膜 |  | CK7 | 量产 | 包材 | 销售护膜 | 广告膜 | 直发料 |  |  | 易涟 |  | 瞿国锋 | 800 | 80 | 10 | 12.50% | 印刷不良 | C | 换货 |  | 夏中年 | 1、根据不良物料进行返工状态，印刷不良属于印刷不实未上墨，不良集中在某一包中连续几张，可判定为印刷过程中导致，印刷调机时靠版与材料之间未完全靠紧，导致出现印刷不实 2、产品底部底色为蓝色，分割线为深蓝色，检验人员采取平视重叠方法进行检验时分割线蓝色区域在重叠蓝色区域下同样会显示蓝色，对检验员产生误导，导致个别不良未能发现从而流出。 | 换货 | 1、根据不良物料进行返工状态，印刷不良属于印刷不实未上墨，不良集中在某一包中连续几张，可判定为印刷过程中导致，印刷调机时靠版与材料之间未完全靠紧，导致出现印刷不实 2、产品底部底色为蓝色，分割线为深蓝色，检验人员采取平视重叠方法进行检验时分割线蓝色区域在重叠蓝色区域下同样会显示蓝色，对检验员产生误导，导致个别不良未能发现从而流出。 | 1、召集开机人员进行要求，调试过程中先调试靠版位置在调试其他，调试时必须使用黑色油性笔进行标识，除黑底物料使用白色油性笔标识外，其他底色物料全部使用黑色油性笔标识，此产品大面积为银色底，银色底解决白色，使用白色笔标识当笔卡墨时会出现标识不清，使用黑色油性笔标识较为显眼 2、调整检验员的检验方式，检验时不允许重叠式检验，必须采取单张进行检验 |  |  |  | 1、将不良编制成不良履历，相关部门会签，达到客诉共享效果； 2、对相关责任人员进行警告处罚，提高责任人员的品质意识; 3、将不良履历张贴在机台、全检时刻提醒生产及检验人员 |  |  |  | close | 2023-06-20
|  | 泰衡诺工厂 | 2023-04-08 | IQC | 37500010 |  |  | AD10 | 试产MPR |  |  |  | 直发料 |  |  | 环力 |  | 廖诗龙 | 1750 | 125 | 5 | 4.00% | 变形*2pcs,披风*2pcs,堵孔*1pcs | C | 已退货 |  | 李和忠 | 1.披锋根本原因：是模具磨损产生披锋。 2.变形根本原因：是产品粘模及冷却时间不够，导致产品变形。 | 已退货 | 1.披锋根本原因：是模具磨损产生披锋。 2.变形根本原因：是产品粘模及冷却时间不够，导致产品变形。 | 披锋改善：重新修配模具，因此模具结构产品小，披锋修模不能完全杜绝无披锋现象，只能把披锋修小，待与客户沟通，此位置披锋能否做上中下限度接收签样。 变形改善：将模具抛光，重调成型参数，将冷却时间由之前的15秒增加到17秒，并作验证合格才能生产。 |  |  |  | 更新SIP固化检验 |  |  |  | close | 2023-06-20
|  | 中央仓 | 2023-04-08 | IQC | 25201290 | 耳机_3.5MM_EW_31D_白色_MSK |  | 通用 | 量产 | 电声器件 | 耳机 | 有线耳机 | 直发料 |  |  | 瓴海 |  | 周丽娅 | 20000 | 500 | 1 | 0.20% | 单边音*1 | B | 已完成返工 |  | 钟意中 | 1.单边：不良品拆开分析：装面盖时没有把喇叭保护胶放置在耳壳缺口位，导致耳壳压断喇叭引线，造成无声 排查，2月18生产线新学员进来5个，其中有一个新员工（樊建军）在组装面盖喇叭与耳壳时，未按作业要求 操作，作业指导书要每个喇叭胶位需与耳壳的缺口位对准，方可盖面盖，当天巡检有发现此现象，并对此员的当天下午生产的336条成品进行冻结，并转型成其它料号，此员工上午生产的产品抽检时未发现不良，IPQC对此事未上报，放行未抽检到不良的产品。 1.当天发现不良时进行隔离，对于混入的可能性不良进行两次测试，未发现不良。 2. 测试与抽检时，未发现不良出货 | 已完成返工 | 1.单边：不良品拆开分析：装面盖时没有把喇叭保护胶放置在耳壳缺口位，导致耳壳压断喇叭引线，造成无声 排查，2月18生产线新学员进来5个，其中有一个新员工（樊建军）在组装面盖喇叭与耳壳时，未按作业要求 操作，作业指导书要每个喇叭胶位需与耳壳的缺口位对准，方可盖面盖，当天巡检有发现此现象，并对此员的当天下午生产的336条成品进行冻结，并转型成其它料号，此员工上午生产的产品抽检时未发现不良，IPQC对此事未上报，放行未抽检到不良的产品。 1.当天发现不良时进行隔离，对于混入的可能性不良进行两次测试，未发现不良。 2. 测试与抽检时，未发现不良出货 | 1.对未按要求操作的员工开展再次考核培训，各岗位员工明确未按要求作业惩处机制，重视岗位职责要求；2.对IPQC（黄新）未案流程机制上报异常追溯予以处罚，现场异常反馈流程在现场悬挂并落实。 |  |  |  | 1.对未按要求操作的员工开展再次考核培训，各岗位员工明确未按要求作业惩处机制，重视岗位职责要求；2.对IPQC（黄新）未案流程机制上报异常追溯予以处罚，现场异常反馈流程在现场悬挂并落实。 |  |  |  | close | 2023-06-20
|  | 中央仓 | 2023-04-08 | IQC | 38101042 |  |  | X669 | 量产 |  |  |  | 直发料 |  |  | 广正 |  | 李高胜 | 22000 | 315 | 7 | 2.22% | 喇叭孔内披锋*2 麦克胶套脏污*3 顶部麦拉爬墙*1 灯罩下陷*1 | C | 4/10供应商驻厂已完成挑选，共挑选2200pcs，挑出304pcs不良，不良率1.38% |  | 甘海波 | 孔披锋1.现场使用机器人摆产品，注塑机与机器人联动，更换包材时间过久，螺杆原料储料烧久，加快塑胶的流动，导致产品孔内披锋，前3-5模产品未剔除导致流出; 麦克胶套脏污 现场人员在作业过程中手指套戴的时间过长未及时更换，在贴合后按压时粘附在胶套上，导致脏污产生； 麦拉爬墙： 人员贴合手法不熟练，未对准线位，导致贴合后偏位 D-4.2: 流出原因 全检人员不熟悉检验重点，导致不良流出 | 4/10供应商驻厂已完成挑选，共挑选2200pcs，挑出304pcs不良，不良率1.38% | 孔披锋1.现场使用机器人摆产品，注塑机与机器人联动，更换包材时间过久，螺杆原料储料烧久，加快塑胶的流动，导致产品孔内披锋，前3-5模产品未剔除导致流出; 麦克胶套脏污 现场人员在作业过程中手指套戴的时间过长未及时更换，在贴合后按压时粘附在胶套上，导致脏污产生； 麦拉爬墙： 人员贴合手法不熟练，未对准线位，导致贴合后偏位 D-4.2: 流出原因 全检人员不熟悉检验重点，导致不良流出 | 披锋：a.机台暂停警报增加机械手自动抓取前3模产品剔除. b.模具喇叭孔镶针碰穿位配合公并加0.015，更改设计标准。 麦克胶套脏污 现场作业人员手指套使用频率要求管控，30分钟/次---杨剑锋 麦拉爬墙 1.贴合麦拉人员要求熟手贴合，对作业标准要求同步在SOP中重点体现； |  |  |  | 1.针对现场检验人员的外观标准；再次进行梳理，同步进行GRR考核，考核OK后上岗； 2.不良履历下发现场提醒检验重点； 3.QC抽检水准改为加严水准。 |  |  |  | close | 2023-06-20
|  | 泰衡诺工厂 | 2023-04-08 | IQC | 37300154 |  |  | X669 | 量产 |  |  |  | 直发料 |  |  | 大唐伟业 |  | 向言成 | 35000 | 315 | 12 | 3.81% | 脏污6PCS，划伤6PCS | C | 退货处理 |  | 卢琪文 | 1、由于丝印网板每一个小时清洁一次，清洁后网板底部没有完全擦拭干净，导致丝印的第一张产品上有助剂残留在板材上，烘烤干后形成一层薄薄的雾状脏污印； 2、丝印网板每小时擦拭清洁一次，之前的网板材质是聚脂网，聚脂网清洁后第一片产品容易出现下油不顺的现象，由于此款产品CD纹太细，丝印机台位置灯光亮度不足，丝印员工未检查到CD纹断线，导致有CD纹断线产品产生并流入下工序 | 退货处理 | 1、由于丝印网板每一个小时清洁一次，清洁后网板底部没有完全擦拭干净，导致丝印的第一张产品上有助剂残留在板材上，烘烤干后形成一层薄薄的雾状脏污印； 2、丝印网板每小时擦拭清洁一次，之前的网板材质是聚脂网，聚脂网清洁后第一片产品容易出现下油不顺的现象，由于此款产品CD纹太细，丝印机台位置灯光亮度不足，丝印员工未检查到CD纹断线，导致有CD纹断线产品产生并流入下工序 | 1、经过验证，清洁完网板后，用天拿水将网板底部的助剂擦干净 ，再用干的无尘纸将网板背面擦拭一遍，检查网板底部没有液体，添加油墨后，在板材表面贴上保护膜，先在保护膜上印刷三次，用显微镜检查视窗无脏污，CD纹无断线； 2.1、将丝印网板由聚脂网更换为钢网，避免聚脂网清洁后下顺。（见下图） 2. 2、清洁网板后，先在保护膜上丝印三次以上，在丝印CD纹岗位增加台灯，清洁网板后的第一张产品，在台灯下检查CD纹无断线后再开始丝印 |  |  |  | 1、改善视窗检验方法，由覆一层膜对光检验，更改为折膜对光检验，可有效检出视窗透明状脏污不良。（见下图） 2、OQC抽检时对视窗脏污和CD纹不良0收1退，发现一片不良则退回生产返工 |  |  |  | close | 2023-06-20
|  | 中央仓 | 2023-04-08 | IQC | 37300186 |  |  | KI5Q | 量产 |  |  |  | 直发料 |  |  | 聚龙 |  | 李高胜 | 12000 | 315 | 7 | 2.22% | 水波纹*3 麻点*3 裂痕变形*1 | C | 4/10供应商驻厂已完成挑选，共挑选12000pcs，挑出174pcs不良，不良率1.45% |  | 卢琪文 | 水波纹：1.生产时切换不同胶水未清理干净胶管，生产导致残留胶水印； 麻点： 外纹理光面位置，纹理属于镜面纹理，转印完会造成A面纹理流平产生发麻，不同程度导致麻点。 裂痕变形：保压工位员工操作未一次性放到位，左右移动造成产品裂纹 D-4.2: 流出原因 1.员工检验时漏检； 2.OQC抽检未抽到，导致流出； | 4/10供应商驻厂已完成挑选，共挑选12000pcs，挑出174pcs不良，不良率1.45% | 水波纹：1.生产时切换不同胶水未清理干净胶管，生产导致残留胶水印； 麻点： 外纹理光面位置，纹理属于镜面纹理，转印完会造成A面纹理流平产生发麻，不同程度导致麻点。 裂痕变形：保压工位员工操作未一次性放到位，左右移动造成产品裂纹 D-4.2: 流出原因 1.员工检验时漏检； 2.OQC抽检未抽到，导致流出； | 水波纹：1.更换同型号不同批次胶水，需要排胶50克后才可正常使用 麻点： 培训员工对模具认知，对培训多次无法识别员工异动处理、已安装强光射灯自检。 裂痕变形： 1.过程堆积叠机用吸塑盘装盘，品质每2H巡线监督， 2.重新调整压合冶具下座定位柱，固定电池盖组装压合位置适中（定位紧电池盖边会挤伤、定位松电池盖压合会导致产品晃动导致压伤和裂纹）；电池盖组装压合后确认定位柱松紧度； |  |  |  | 1.不良问题点包装检验人员现场培训宣导； 2.记录客诉不良履历提醒组装并提前预防。 |  |  |  | close | 2023-06-20
|  | 印度TUM1 | 2023-04-08 | 海外KD | 12203837 |  |  | X6517 | 量产 |  |  |  | KD |  |  | 创维 |  | 张洋 |  |  |  |  | PS不良 | B | [14 empty] | close | 2023-06-20
|  | 泰衡诺工厂 | 2023-04-07 | IQC | 38100684 | 中框组件_X6833B_曜石黑_V0_XG_N |  | X6833 | 试产MPR | 结构件 | 注塑件 | 中框组件 | 直发料 |  |  | 欣冠 |  | 汪自庆 | 7200 | 315 | 6 | 1.90% | 缺口4、颗粒1、脏污1 | C | 供应商库存全检 |  | 牟治树 | 打磨、电镀不良 | 供应商库存全检 | 打磨、电镀不良 | 1.素材重点管控，安排工程师驻电镀厂提升改善良率和拦截不良流出 2，来料安排2人全检外观；终检增加4人分段全检； 3.挂不良实物、警示卡培训；挑选出的不良品质复判确认； 4.每周不良实物培训考核； | [7 empty] | close | 2023-06-20
|  | 重庆工厂 | 2023-04-07 | IQC | 37600166 | 钢片注塑卡托_X6516_玉白_V1_JEM |  | X6516 | 量产 | 结构件 | 卡托 | 钢片注塑卡托 | 直发料 |  |  | 精而美 |  | 付先进 | 7000 | 200 | 6 | 3.00% | 卡帽脏污*6pcs | C | 安排返工满足生产 |  | 王又良 | 1、产品点胶过后套圈，胶圈收紧导致对于的胶水溢出，擦拭溢胶过成中，无尘布上的残留胶水污染到卡帽上，造成不可擦拭脏污 | 安排返工满足生产 | 1、产品点胶过后套圈，胶圈收紧导致对于的胶水溢出，擦拭溢胶过成中，无尘布上的残留胶水污染到卡帽上，造成不可擦拭脏污 | 1.套圈后擦拭溢胶双边同时擦改成单边擦拭，无尘布折叠起来，先擦拭一遍再擦拭另一边，避免接触到卡帽； 2. 侧面溢胶测试完成，整夹检验卡帽，有脏污换新无尘布再次测试卡帽； 3.套圈后二次检验胶圈、溢胶，OK后装入吸塑盒 | [7 empty] | close | 2023-06-20
|  | 重庆工厂 | 2023-04-07 | IQC | 38500218 | 广告膜_X6516_BOPP_全包膜&amp;OP |  | X6516 | 量产 | 包材 | 销售护膜 | 广告膜 | 直发料 |  |  | 富群 |  | 曾鹏飞 | 57500 | 500 | 28 | 5.60% | 印刷不良 | C | 供应商全检返工 |  | 夏中年 | 产生原因： 1、针对此批产品在印刷时，调机料未全部剔除干净，卷入整卷产品中。（印刷时，原材料为卷装） 2、模切时，机长将模切好的产品放入胶框内，未对料头及料尾进行确认，导致印刷调机料混入大货中。 流出原因：QA抽检确认时，只对部分产品进行开箱抽检确认，导致不良未发现。 | 供应商全检返工 | 产生原因： 1、针对此批产品在印刷时，调机料未全部剔除干净，卷入整卷产品中。（印刷时，原材料为卷装） 2、模切时，机长将模切好的产品放入胶框内，未对料头及料尾进行确认，导致印刷调机料混入大货中。 流出原因：QA抽检确认时，只对部分产品进行开箱抽检确认，导致不良未发现。 | 一、更改机长的作业模式;由首件确认印刷脏污及其他不良时，机长擦版后为IPQC机台确认更改为： 1.机长确认印刷产品OK时，剔除调机料，将自检OK的产品送检至IPQC处，进行首件确认。 2.当首件确认NG时，机长进行重新调机并将调机品剔除，重新送检OK品，待首件OK后，方可进行量产。 3.IPQC跟进确认调机料的报废状况 二、增加QA抽检频率，由封箱后对产品开箱进行抽检确认，更改为全检时QA跟线抽检确认且在包装后再次开箱做最终抽检确认。 |  |  |  | 修订轮转机作业标准、成品检验作业指导书，严格按要求检测产品。 |  |  |  | close | 2023-06-20
|  | 中央仓 | 2023-04-07 | IQC | 27104702 |  |  | KH6 | 量产 |  |  |  | 直发料 |  |  | 深圳丽德宝 |  | 周丽娅 | 6079 | 200 | 11 | 5.50% | 冲切不良*7 适配充电器放不平*4 | B | 已完成返工 |  | 丁海明 | 1. 折内卡的岗位人员培训不到位，技术手法控制不到位，内卡粘死前定位时偏下，装充电器的空间出现两个斜面，导致该空间的横切长度变短，模具装不进去； 2. 未严格按要求用模具对产品进行适配动作； | 已完成返工 | 1. 折内卡的岗位人员培训不到位，技术手法控制不到位，内卡粘死前定位时偏下，装充电器的空间出现两个斜面，导致该空间的横切长度变短，模具装不进去； 2. 未严格按要求用模具对产品进行适配动作； | 1.宣导并设定合格标准：定位后两个侧面呈垂直侧面不倾斜为OK，品质、生产同步选到落实； 2..产品量产过程中，生产自检和品质检验都要有模具适配动作； 4. 将客诉不良图片张贴于检验现场以提示、警醒检验人员（并要求机长，检验人员签字确认）； |  |  |  | 1、品质巡检作业时按规定对产品进行机模适配，验证产品成型的可行性； 2、生产全检执行自检包含机模适配，此项列入生产操作手册中，规避此类风险 3、后续新产品开发前期，及时同客户沟通配备产品的适配机模，且大货要严格执行适配动作； |  |  |  | close | 2023-06-20
|  | 泰衡诺工厂 | 2023-04-07 | IQC | 37600109 | 钢片注塑卡托_X6833B_曜石黑_V0_JEM |  | X6833 | 量产 | 结构件 | 卡托 | 钢片注塑卡托 | 直发料 |  |  | 精而美 |  | 廖诗龙 | 3000 | 125 | 6 | 4.80% | 异色5pcs,凹点1pcs | C | 已退货 |  | 王又良 | 1. 产品点胶过程中有益胶，胶水为满干胶擦拭溢胶导致无尘布上的胶水残留到卡帽表面；因放置时间过久，吸附的粉尘及胶水逐渐固化，后段擦拭卡帽脏污造成卡帽划伤。 | 已退货 | 1. 产品点胶过程中有益胶，胶水为满干胶擦拭溢胶导致无尘布上的胶水残留到卡帽表面；因放置时间过久，吸附的粉尘及胶水逐渐固化，后段擦拭卡帽脏污造成卡帽划伤。 | 1. 擦拭方法上优化，绕过卡帽从上往下擦拭，每8-10夹无尘布翻边，达到20夹更换无尘布，避免胶水污染到卡帽； 2. 擦拭溢胶工位在擦拭溢胶后增加一次检验，避免卡帽残胶流入下工序。 OQC针对试产物料检验加强，1000pcs以内全检，＞1000pcs检验500pcs. |  |  |  | 1. 后续物料周转增加隔层白纸及珍珠棉进行保护，并限制叠放层数： 导入专用专用吸塑盒，防止产品晃动造成碰划伤： （ MPR导入使用） |  |  |  | close | 2023-06-20
|  | 泰衡诺工厂 | 2023-04-07 | IQC | 19001245 |  |  | X669 | 量产 |  |  |  | 直发料 |  |  | 尚远 |  | 廖诗龙 | 10000 | 200 | 36 | 18.00% | 短装36pcs,批次短装0.36% | B | 供方已补货36pcs |  | 占忠卫 | 包装点数人员没有严格按照要求进行清点后做称重确认，包装作业 指导书没有明确二次称重的确认标准 管控流程不够完善，未针对包装流程形成文件 | 供方已补货36pcs | 包装点数人员没有严格按照要求进行清点后做称重确认，包装作业 指导书没有明确二次称重的确认标准 管控流程不够完善，未针对包装流程形成文件 | 1.对包装工序操作员定人定岗，责任人对专人进行培训后再上岗作业，在包装完成后的袋子上记上包装人员的编号以增强作业人员的责任心。 改进包装工序的作业流程，由专人负责包装并称重记录，包装人员编号同步标示在包装袋上以便于追溯，严格按流程执行 1、所有产品在包装人员点数装袋后，再用秤对相应数量的重量进行再确认，所称重量记录在外包装袋子上，如下图改善后图片红框内记录所示 2、将不良作成不良图片，打印给现场并拿实物给现场品质培训，并将不良图片放入SIP内一起使用； 3、 针对客户反馈的异常开会宣导，QA对包装后数量全部确认后发货 |  |  |  | 制定包装作业指导书，明确包装流程和步骤 IPQC对数量确认流程的落实情况进行监督， QA对包装后产品数量及重量进行抽查核对。 |  |  |  | close | 2023-06-20
|  | 泰衡诺工厂 | 2023-04-07 | 产线 | 37200072 | 玻璃电池盖组件_X6716_曜石黑_0.6_V1_BE_GK_N |  | X6716 | 试产MPR | 结构件 | 玻璃件 | 玻璃电池盖组件 | 直发料 |  |  | 伯恩 |  | 廖诗龙 | 5000 | 2000 | 37 | 1.85% | 装饰件擦花37pcs | C | 供方对未上线物料进行返工挑选 |  | 闵亚军 | 1、排查可能产生干涉夹治具，背胶贴合治具、组件压贴治具、真镀夹具，发现组装电池盖压贴治具为气压吸附炮筒按压治具，稳定性较差； 2、排查炮筒装饰件及电池盖尺寸数据，发现炮筒外径尺寸偏大0.01-0.02mm，综合以上因素导致装配偏位产生划伤； | 供方对未上线物料进行返工挑选 | 1、排查可能产生干涉夹治具，背胶贴合治具、组件压贴治具、真镀夹具，发现组装电池盖压贴治具为气压吸附炮筒按压治具，稳定性较差； 2、排查炮筒装饰件及电池盖尺寸数据，发现炮筒外径尺寸偏大0.01-0.02mm，综合以上因素导致装配偏位产生划伤； | 1.针对组装件来料IQC加严抽检，工厂收料后增加一道IQC抽检 改善前：中央库IQC→工厂组装 改善后：中央库IQC→工厂IQC→工厂组装 2.组装线体人员自检，已组装后产品增加1人专检装饰件划伤 |  |  |  | 1. 针对类似CNC孔压贴定位治具，设计时综合考虑定位方案及套位稳定性，采取定位柱及型腔定位，提升治具精度 ---责任人：项目工程 高俊 |  |  |  | close | 2023-06-20
|  | 朵唯工厂 | 2023-04-07 | IQC | 17601023 |  |  | KI5K | 量产 |  |  |  | 直发料 |  |  | 三赢兴 |  | 杨松 | 16760 | 315 | 10 | 3.17% | 侧边多胶*10pcs | C | 4.8日厂商已全检返工完成 |  | 唐高峰 | 产生原因： 1、对FPC连接筋断裂、板子褶皱产品进行验证分析，产品摆放到治具里面会出现倾斜，点胶机识别放置偏位产品 对应的mark时效果会OK，进行点胶作业时，芯片侧面出现粘胶情况； 2、分析验证停机10分钟，确认喷嘴会出现积胶情况，当喷嘴积胶再生产画胶时，喷嘴内部胶水受撞针冲击压力 影响，喷嘴上的积胶会飞溅出来，滴落在治具盖板、芯片上； 流出原因： 1、通过对外观站排查，外观目检人员存在拿取多个产品叠加一起检查现象，侧面有漏检风险。 2、UPH不评估合理，单粒检查无法达成目标UPH，部分检验员未100%落实单颗检验造成不良重复流出 | 4.8日厂商已全检返工完成 | 产生原因： 1、对FPC连接筋断裂、板子褶皱产品进行验证分析，产品摆放到治具里面会出现倾斜，点胶机识别放置偏位产品 对应的mark时效果会OK，进行点胶作业时，芯片侧面出现粘胶情况； 2、分析验证停机10分钟，确认喷嘴会出现积胶情况，当喷嘴积胶再生产画胶时，喷嘴内部胶水受撞针冲击压力 影响，喷嘴上的积胶会飞溅出来，滴落在治具盖板、芯片上； 流出原因： 1、通过对外观站排查，外观目检人员存在拿取多个产品叠加一起检查现象，侧面有漏检风险。 2、UPH不评估合理，单粒检查无法达成目标UPH，部分检验员未100%落实单颗检验造成不良重复流出 | 1.将点胶治具结构进行优化，使用槽位定位芯片外形，连接筋断裂不受影响. 2.将设备识别FPC Mark点方式优化为识别钢片位置，当产品出现角度倾斜是，识别坐标是按照钢片坐标计算， 点胶坐标位置不会发生变化。 3，对点胶机工序人员进行设备操作及注意事项培训（停机超过10分钟重启需进行喷胶清洁动作)并增加点检记录表。 流出原因对策： 1.制作不良案例图示，在目检、OQC位置进行预警； 2.工艺更新侧面指纹外观检SOP, 明确要求单粒检查。 |  |  |  | 结合生产实际，IE重新评估该系列机型外观检站位的UPH，由612降到420 |  |  |  | close | 2023-06-20
|  | 重庆工厂 | 2023-04-06 | IQC | 38100984 |  |  | X6835 | 量产 |  |  |  | 中央仓调料 |  |  | 欣冠 |  | 付先进 | 2520 | 200 | 6 | 3.00% | 背胶不离型*6 | C | 供应商驻厂全检处理 |  | 王又良 | 该主摄像头装饰环背胶手工贴合按压不到位（部分背胶未完全激活）导致的。 | 供应商驻厂全检处理 | 该主摄像头装饰环背胶手工贴合按压不到位（部分背胶未完全激活）导致的。 | 1， 及时排查处理各段库存，并返压标识好。 2， 提供不良实物培训现场作业员、QC识别，把不良履历挂在现场宣导，后面生产时管控。 3， IPQC&OQC重点跟进此异常。 |  |  |  | 1， 新增冷压治具保证产品背胶完全激活，产品稳定。治具未回来前安排1 人二次手工按压，保证背胶完全激活。 治具4-13完成 2， 安排此工位设重点岗位，线前培训客诉履历，并现场跟进考核 ，提升员工作业产品质量。 3. IPQC&OQC重点跟进客诉问题点对策是否落实到位，纳入点检管控。 |  |  |  | close | 2023-06-20
|  | 中央仓 | 2023-04-06 | IQC | 38101169 | 面壳组件_X6516_黑色_V1_XG_方案1 |  | X6516 | 量产 | 结构件 | 注塑件 | 面壳组件 | 直发料 |  |  | 欣冠 |  | 李高胜 | 10000 | 315 | 8 | 2.54% | 听筒网起翘*2 卡托口压伤*6 | C | 4/7供应商驻厂已完成挑选，共挑选10000pcs，挑出30pcs不良，不良率0.3% |  | 王又良 | 1，查不良压伤固定是M5-2模，五金有3-1：2-2：3-2：1-2都有压伤不良,不良随塑胶模5-2走，排查确认5-2模具行位与钢片卡槽处配合过盈，造成铲铝粉后行位碰肿，导致压伤五 2，听筒网起翘是作业未贴到位偏位挤压过段时间反弹导致有起翘不良。 责任人： 贺泽蓉 袁露 张宣 邝圣余 陈英海 D-4.2: 流出原因： 1，作业员&全检员漏检导致流出。 2，QC未抽检到导致流出 责任人： 贺泽蓉 袁露 张宣 邝圣余 陈英海 | 4/7供应商驻厂已完成挑选，共挑选10000pcs，挑出30pcs不良，不良率0.3% | 1，查不良压伤固定是M5-2模，五金有3-1：2-2：3-2：1-2都有压伤不良,不良随塑胶模5-2走，排查确认5-2模具行位与钢片卡槽处配合过盈，造成铲铝粉后行位碰肿，导致压伤五 2，听筒网起翘是作业未贴到位偏位挤压过段时间反弹导致有起翘不良。 责任人： 贺泽蓉 袁露 张宣 邝圣余 陈英海 D-4.2: 流出原因： 1，作业员&全检员漏检导致流出。 2，QC未抽检到导致流出 责任人： 贺泽蓉 袁露 张宣 邝圣余 陈英海 | 1，及时排查处理各段库存，并标识好。 2，检查5-2模具行位卡槽镶件模数，与五金钢片卡槽尺寸间隙重新配合， 3，提供不良实物培训后挂在现场宣导，后面生产时管控。 4，IPQC&OQC重点跟进此异常 责任人： 贺泽蓉 袁露 王晓甫 |  |  |  | 1，模具与每个穴号钢片互配fit模。 2，规范点检落实每4小时使用干冰清洗行位，避免铝粉残留 3，IPQC点检客诉问题点，做陷井测试，确保员工检出率。 4，OQC重点跟进客诉问题点对策是否落实到位，纳入点检管控。 责任人：贺泽蓉 袁露 |  |  |  | close | 2023-06-20
|  | 中央仓 | 2023-04-06 | IQC | 37300117 |  |  | KI8 | 量产 |  |  |  | 直发料 |  |  | 锦瑞 |  | 李高胜 | 3900 | 315 | 12 | 3.81% | 闪光灯划伤*1 划痕*1 凹印*5 颗粒*1 异色点*4 | C | 4/6供应商驻厂已完成挑选，共挑选3900pcs，挑出72pcs不良，不良率1.85% |  | 卢琪文 | 1.划痕：物料在转印纹理时，转印机压杆粘有异物，经转印滚压后造成板材划痕印不良； 2.闪光灯划伤：成品检验外观时，产品层叠检验导致灯罩底部剐蹭到闪光灯造成划伤不良； 3.凹印：物料在转印纹理时，转印机压杆粘有异物，经转印滚压后造成板材表面凹印不良； 4.颗粒：产品在AF镀膜前，产品表面落尘未 擦拭干净，镀膜后形成颗粒不良； 5.异色点：镀膜机线体粉尘掉落在膜层内，造成异色不良； ----责任人：杨利/陈伟兵 D-4.2: 流出原因 1、成品段固定人员检验，在检验过程中检验漏失流出不良； 2、OQC在出货检验时未发现以上不良，最终导致不良流出客户端； ----责任人：杨利/钟艳红 | 4/6供应商驻厂已完成挑选，共挑选3900pcs，挑出72pcs不良，不良率1.85% | 1.划痕：物料在转印纹理时，转印机压杆粘有异物，经转印滚压后造成板材划痕印不良； 2.闪光灯划伤：成品检验外观时，产品层叠检验导致灯罩底部剐蹭到闪光灯造成划伤不良； 3.凹印：物料在转印纹理时，转印机压杆粘有异物，经转印滚压后造成板材表面凹印不良； 4.颗粒：产品在AF镀膜前，产品表面落尘未 擦拭干净，镀膜后形成颗粒不良； 5.异色点：镀膜机线体粉尘掉落在膜层内，造成异色不良； ----责任人：杨利/陈伟兵 D-4.2: 流出原因 1、成品段固定人员检验，在检验过程中检验漏失流出不良； 2、OQC在出货检验时未发现以上不良，最终导致不良流出客户端； ----责任人：杨利/钟艳红 | 1.转印物料在开机前点检设备周边5S整理并擦拭干净，避免压杆粘有异物造成板材压伤； 2.物料转印过程中，自检员对非转印面同步进行自检，发现正面保护膜存在压痕异常立刻通知机长排查原因改善； 闪光灯划伤： 成品工序外观检验不允许层叠拿起产品，避免造成产品相互剐蹭造成闪光灯划伤不良； 异色点/颗粒点： 1.镀膜线体每周进行腔体5S清洁； 2.每批物料周边除尘后再撕膜上线，减少粉尘进入镀膜腔体内，避免镀膜粉尘/异物掉落在表层； ----责任人：钟艳红/杨利/潘洋/彭俊秀 |  |  |  | 1.固定KI8专项外观检验人员，用三波灯转动产品不同角度进行检验； 2.制作不良图片粘贴于通知栏，每日当班早晚会进行宣导； 3.每周对白晚班全检人员进行GRR外观检验培训，针对两次考核不通过人员调离全检工位。 ----责任人：杨利/钟艳红 |  |  |  | close | 2023-06-20
|  | 迪明通工厂 | 2023-04-06 | IQC | 37300163 |  |  | P683L | 试产PIR |  |  |  | 直发料 |  |  | 精品诚 |  | 甄晓宁 | 2500 | 125 | 8 | 6.40% | 白边 | C | 已完成完成 |  | 方超 | 工艺中特性不良，只能减少明显度，分析为CD纹转印纹理和油墨之间的阶梯产生的白边 | 已完成完成 | 工艺中特性不良，只能减少明显度，分析为CD纹转印纹理和油墨之间的阶梯产生的白边 | 1.优化印刷工艺：降底转印纹理和油墨之间白转印CD纹明显度：→电镀→印外圈油墨→印内圈油墨 更改为：转印CD纹→印内圈油墨→电镀→印外圈油墨 验证：目前验证35*6=210PCS 未发现CD纹白边有投诉白条很明显现象，后续批量生产持续跟进中 2. 制作纹理和油墨之间的阶梯产生的白边的限度样， | [7 empty] | close | 2023-06-20
|  | 迪明通工厂 | 2023-04-06 | IQC | 37300164 | 复合板电池盖组件_P683L_原力黑_V0_JPC_GK_N |  | P683L | 试产PIR | 结构件 | 复合板材 | 复合板电池盖组件 | 中央仓调料 |  |  | 精品诚 |  | 甄晓宁 | 2500 | 125 | 9 | 7.20% | 电池盖裂纹*3，软划伤*1，灯罩划伤*2，水波纹*1，异色点*2 | C | 已完成完成 |  | 方超 | 1.裂纹主要分为两种现象，一种为闪光灯裂纹，一种为摄像头孔四周裂纹，经排查在为：组装工序在组装灯罩及摄像头背胶时要求激活背胶人力作业 无法控制力道导致裂纹。 2.同时排查灯罩夹具的顶柱未起到限位作用，员工在作业时按压灯罩激活背胶时导致开裂， | 已完成完成 | 1.裂纹主要分为两种现象，一种为闪光灯裂纹，一种为摄像头孔四周裂纹，经排查在为：组装工序在组装灯罩及摄像头背胶时要求激活背胶人力作业 无法控制力道导致裂纹。 2.同时排查灯罩夹具的顶柱未起到限位作用，员工在作业时按压灯罩激活背胶时导致开裂， | 1.员工在作业时要求只组装辅料，取消用手按压激活背胶动作，并更新SOP 2.对装灯罩夹具进行优化，增加限位胶块，顶柱落差控制在0.6-0.8MM之前 。备注：后面的辅料激活有专用的气动保压治具。 -3.增加检验工位不良履历，对此岗位进行培训，明确此位置检验手法。 | [7 empty] | close | 2023-06-20
|  | 迪明通工厂 | 2023-04-06 | IQC | 38100944 | 面壳组件_P683L_黑色_V0_ZY_N |  | P683L | 试产PIR | 结构件 | 注塑件 | 面壳组件 | 直发料 |  |  | 知音 |  | 甄晓宁 | 2500 | 125 | 4 | 3.20% | 磕伤*2，磨花*2 | C | 已完成完成 |  | 方超 | 新开辅料冷压治具，背胶贴合治具未做防护措施，员工作业时操作失误，产品与治具磕碰导致外观三伤不良 | 已完成完成 | 新开辅料冷压治具，背胶贴合治具未做防护措施，员工作业时操作失误，产品与治具磕碰导致外观三伤不良 | 1.对辅料冷压治具及背胶贴合治具棱角边进行绒布包裹； 2.对冷压工位员工进行作业培训，产品必须摆放吸塑盒与UV盒内，必须是一个一个拿取，预防产品与产品之间碰撞到；作业违规产生不良自觉放置红色不良品盒； 1.更新SOP在产线尾新增一个全检员工，辅料检验和产品外观检验各安排一人分开检验,规避员工作业不过来及漏检现象； 2.每日开线对员工进行作业培训，明确禁止作业时违规操作，漏作业漏检验；厂线拉长，IPQC全程监督厂线员工违规操作现象； | [7 empty] | close | 2023-06-20
|  | 中央仓 | 2023-04-06 | 实验室 | 37600070 |  |  | KI5K | 量产 |  |  |  | 直发料 |  |  | 环力 |  | 李高胜 | 15000 | 3 | 1 | 33.33% | 实验室可靠性测试：（卡托装卸200次橡胶圈破损，不良比例：1/3） | B | / |  | 王又良 | 发生原因 1、卡托上量套胶圈机不够，使用人工套胶圈工序用镊子作业，镊子戳破胶圈，装卸测试受力，导致装卸测试不过. 流出原因 2、目视全检胶圈位置，胶圈镊子戳破现象，未识别出，导致异常流出. | / | 发生原因 1、卡托上量套胶圈机不够，使用人工套胶圈工序用镊子作业，镊子戳破胶圈，装卸测试受力，导致装卸测试不过. 流出原因 2、目视全检胶圈位置，胶圈镊子戳破现象，未识别出，导致异常流出. | 1、已增加了3台套胶圈机，满足卡托上量需求，不允许采用镊子人工套胶圈作业，避免装卸测试不过.----已执行. 2、采用CCD放大镜全检出货----已完成 2、上量卡托已全部采用自动机套胶圈---已完成 |  |  |  | 1、培训生产品质人员，套胶圈不可使用镊子人工套胶圈，预防装卸测试不过再发. 2、已备用2台自动套圈机，长期预留，防止镊子人工套胶圈作业. |  |  |  | close | 2023-06-20
|  | 重庆工厂 | 2023-04-06 | 产线 | 381009911 |  |  | X6835 | 量产 |  |  |  | 中央仓调料 |  |  | 广正 |  | 谭凝力 | 2500 | 2500 | 23 | 0.92% | 后副摄装饰件视窗位置划伤 | C | 供应商返工挑选 |  | 甘海波 | 1、 排查注塑生产工序，全自动生产，没有加工作业工序，排除注塑段产生风险---唐毓楼 排查喷膜车间生产工序：装夹工序在装表面定位塞子是将产品平整的一面朝上放入喷膜治具，然后再装上塞子并压到底，穿插过程中未对好孔位易出现划伤风险；---郭欣万—4/28 3、 广正库存退组装返工，外箱标识《划伤全检OK》字样区分---王红雁 中央仓物料物料安排人员全检，外箱标识《划伤全检OK》字样区分 中央仓调拨在途物料到重庆组装厂数量：29920pcs到料后进行全检处理； | 供应商返工挑选 | 1、 排查注塑生产工序，全自动生产，没有加工作业工序，排除注塑段产生风险---唐毓楼 排查喷膜车间生产工序：装夹工序在装表面定位塞子是将产品平整的一面朝上放入喷膜治具，然后再装上塞子并压到底，穿插过程中未对好孔位易出现划伤风险；---郭欣万—4/28 3、 广正库存退组装返工，外箱标识《划伤全检OK》字样区分---王红雁 中央仓物料物料安排人员全检，外箱标识《划伤全检OK》字样区分 中央仓调拨在途物料到重庆组装厂数量：29920pcs到料后进行全检处理； | 1. 修订SOP作业指导书，将装夹的手法重新定义，改为：先将产品平整的一面朝下放到塞子上，然后再装入喷膜夹具并压到底，避免出现未对准孔位导致划伤的问题----郭欣万 4/28 2. 对喷涂装夹人员进行定人定岗作业---郭欣万 4/29 3. 对喷膜现场全检人员进行培训，同步进行检出率测试，测试OK人员上岗 对组装自动辅料机在贴合前，增加一人全检视窗口位置，检验OK后再进行上机贴背胶----王红雁4/28 |  |  |  | 1. 将喷涂夹具装夹作业手法，针对这种装饰件全部进行水平展开，按照该手法进行作业，规避类似现象，SOP已更新下发完成---常均 4/30 2.制作不良履历给到现场，起预警作用；---谢文 4-29 |  |  |  | close | 2023-06-20
|  | 重庆工厂 | 2023-04-04 | 产线 | 12109674 |  |  | X6515 | 量产 |  |  |  | 中央仓调料 |  |  | 海弘 |  | 吴夏芳 | 50000 | 1000 | 35 | 3.50% | 二维码残缺、发黄 | B | 克服使用 |  | 朱艳艳 | 1号镭雕设备G510原装激光器（大通）5W功率，购置时间2018年12月份，使用时间较长，激光功率衰减，镭出来的二维码有淡点现象，难扫描的现象，功率设定值：40 2.工程人员调试调试设备后，加大镭雕功率功率设置值为50，镭出来的二维码部分有积碳现象； | 克服使用 | 1号镭雕设备G510原装激光器（大通）5W功率，购置时间2018年12月份，使用时间较长，激光功率衰减，镭出来的二维码有淡点现象，难扫描的现象，功率设定值：40 2.工程人员调试调试设备后，加大镭雕功率功率设置值为50，镭出来的二维码部分有积碳现象； | 1、固化每台镭雕机每个机型PCB的功率参数，并更新到SOP内，技术员调试镭雕机时按照SOP参数进行调试。2、将抽扫镭雕二维码纳入系统管控，每2小时抽扫3拼板扫入系统内，发现有扫码困难时及时通知工程改善并将前2小时镭雕的主板进行隔离挑选。 |  |  |  | 更新SOP：测试扫码挑选、BQC工位扫码时进行拦截，发现扫码时间超过2秒未读码的拦截挑出 每半年使用激光检测探头检测激光功率，并将此项列入镭雕机点检表内。 |  |  |  | close | 2023-06-20
|  | 1264工厂（KD仓） | 2023-04-04 | IQC | 38100616 |  |  | X6515 | 量产 |  |  |  | 直发料 |  |  | 泰科盛 |  | 何建波 | 16750 | 500 | 50 | 10.00% | 短装50pcs | B | 供应商全检返工 |  | 甘海波 | 根本原因 1.此批送货16750pcs,尾数箱为750pcs，短装箱数与尾数箱数吻合，排查尾数箱，数量为800pcs(满箱），非短装问题，为尾数箱标签与整数箱标签贴错； 2.出货检完完成后，仓库负责人员在贴外箱标签后将整数箱与尾数箱搞混，导致标签贴错 流出原因 1、封箱后贴外箱标签，OQC检验无法识别，QC未重新打开点数导致流出 | 供应商全检返工 | 根本原因 1.此批送货16750pcs,尾数箱为750pcs，短装箱数与尾数箱数吻合，排查尾数箱，数量为800pcs(满箱），非短装问题，为尾数箱标签与整数箱标签贴错； 2.出货检完完成后，仓库负责人员在贴外箱标签后将整数箱与尾数箱搞混，导致标签贴错 流出原因 1、封箱后贴外箱标签，OQC检验无法识别，QC未重新打开点数导致流出 | 1. 取消内部周转标签，包装随线打印出货外箱标签，QC确认无误后入库，仓库不再进行贴标签作业；包装部根据计划数量打印标签建立标签台账，QC监督确认； 2. 所有入库物料为整箱数量，尾数不做入库，由包装部建立尾数区域保存，建立台账管理，出货需尾数时由仓库申请，包装组与现场QC单独对该尾数箱进行数量、标识、重量的确认，无误后入库出货； 3. SOP更新产品重量标准，建立称重区间，包装组称重作业时核对重量，对于临近区间下限及少于下限的包装物料进行人工点数复核； 包装组、仓库增加扫码枪，针对物料的外箱、小包装物料条码进行100%扫码确认 |  |  |  | 1、对此问题制作成不良履历，早会对仓库、品质人员进行宣导培训 2、对员工进行品质意识培训，严格执行错漏混预防方案； 3、OQC对仓库的执行尽快进行稽核确认，对不按要求的责任人进行处罚 |  |  |  | close | 2023-06-20
|  | 重庆工厂 | 2023-04-04 | IQC | 37600165 | 钢片注塑卡托_X6516_丝绸蓝_V1_JEM |  | X6516 | 量产 | 结构件 | 卡托 | 钢片注塑卡托 | 直发料 |  |  | 精而美 |  | 付先进 | 18000 | 315 | 7 | 2.22% | 卡帽碰伤*1、卡帽积油*1、卡帽异色（擦拭不掉）*5 | C | 安排返工满足生产 |  | 王又良 | 残胶； 1.碰伤产品点胶时，治具翻转过程中操作不当导致卡帽表面碰撞到硬物导致碰上； 2.作业员未装夹到位（个别产品倾斜） 喷涂后形成积油 3.产品点胶过后套圈，胶圈收紧导致对于的胶水溢出，擦拭溢胶过成中，无尘布上的残留胶水污染到卡帽上，造成不可擦拭脏污。 | 安排返工满足生产 | 残胶； 1.碰伤产品点胶时，治具翻转过程中操作不当导致卡帽表面碰撞到硬物导致碰上； 2.作业员未装夹到位（个别产品倾斜） 喷涂后形成积油 3.产品点胶过后套圈，胶圈收紧导致对于的胶水溢出，擦拭溢胶过成中，无尘布上的残留胶水污染到卡帽上，造成不可擦拭脏污。 | 压伤改善：�1.固定人员作业，培训人员标准化，可拦截积油、碰伤等问题。 2. 套圈后整夹检验卡帽，产品装盒前二次检验卡帽、胶圈、溢胶，OK后装入吸塑盒 | [7 empty] | close | 2023-06-20
|  | 泰衡诺工厂 | 2023-04-04 | IQC | 25301286 |  |  | 通用 | 量产 |  |  |  | 直发料 |  |  | 金涞 |  | 瞿国锋 | 10200 | 315 | 1 | 0.32% | 变形1 | C | 已完成返工 |  | 钟意中 | 1、根据不良确认为数据线侧面受力挤压，导致端子中间起鼓变形；2、供应商生产测试和CCD可拦截，流出的可能性较小； | 已完成返工 | 1、根据不良确认为数据线侧面受力挤压，导致端子中间起鼓变形；2、供应商生产测试和CCD可拦截，流出的可能性较小； | 因个类不良，且无明确作证产生源，暂不记录供应商责任异常，库存返工完毕即可 |  |  |  | 因个类不良，且无明确作证产生源，暂不记录供应商责任异常，库存返工完毕即可 |  |  |  | close | 2023-06-20
|  | 泰衡诺工厂 | 2023-04-04 | IQC | 38800071 |  |  | X678B | 试产MPR |  |  |  | 直发料 |  |  | 垒石 |  | 廖诗龙 | 6000 | 200 | 200 | 100.00% | 托盘破损 | B | 已退货 |  | 刘善军 | 运输过程导致吸塑盘边角破损，产品无变形 | 已退货 | 运输过程导致吸塑盘边角破损，产品无变形 | 1.产品外箱贴有易碎标签，已经跟物流对接，然后出改善报告。 2.更换吸塑材质，让供应商先提供一部分吸塑回来做跌落测试，合格后即可采用。 3.新吸塑未导入前，库存的吸塑在使用的过程中需打护角出货。避免运输过程导致边角破损。 |  |  |  | 1.包装规范（POP)同步做可靠性验证（振动测试&跌落测试）。 2.包装需重新设定判定标准; |  |  |  | close | 2023-06-20
|  | 中央仓 | 2023-04-04 | IQC | 23603579 |  |  | L6502 | 量产 |  |  |  | 直发料 |  |  | 深圳富群 |  | 周丽娅 | 300 | 300 | 5 | 1.67% | 试贴5张气泡不良*5（静置2小时未消失） | B | 已完成换货 |  | 夏中年 | 1、客户一次下单，但是分批提货，计划未按提货要求排产，直接按客户订单将产品一次生产完成，后工序检验包装不能及时完成生产，产品推积放置时间超过5天，手柄位置出现压伤不良。 2、模切时模具下面的垫板使用时间过长，出现凹凸不平的现象，刀口切下去不一刀切断，出现产品拉伤现象。 3、检验时作业员未按要求对产品进行摆放，将产品手柄位置压伤。 | 已完成换货 | 1、客户一次下单，但是分批提货，计划未按提货要求排产，直接按客户订单将产品一次生产完成，后工序检验包装不能及时完成生产，产品推积放置时间超过5天，手柄位置出现压伤不良。 2、模切时模具下面的垫板使用时间过长，出现凹凸不平的现象，刀口切下去不一刀切断，出现产品拉伤现象。 3、检验时作业员未按要求对产品进行摆放，将产品手柄位置压伤。 | 1、计划在排产时按客户需求，提前2天完成生产，生产完成后，全检及包装48H内完成包装。 2、生产时不定时对模具下面的垫板进行检查，每5000车次检验一次，发现有凹凸不平的现象及时更换新的垫板。3、 作业员生产及检验时将产品竖放。避免手柄压伤胶面 |  |  |  | 修订包装作业指导书，模切机作业标准，按SIP作业 |  |  |  | close | 2023-06-20
|  | 中央仓 | 2023-04-04 | IQC | 38101041 | 面壳组件_X669_黑色_V1_HK_N |  | X669 | 量产 | 结构件 | 注塑件 | 面壳组件 | 直发料 |  |  | 惠科 |  | 李高胜 | 18000 | 315 | 6 | 1.90% | 无麦克胶套*2 卡托口破损*1 麦克胶套贴偏*1 磕伤*2 | C |  |  | 卢琪文 | 硅胶套脱落 1.硅胶套脱落为网和硅胶之间粘性不够,导致硅胶脱落。 碰伤： 白色泡棉盒周转使用有些已损坏，导致产品放置偏位，易碰到拉线边缘造成碰划伤。 卡托孔缺口： 1.压铸模具卡托孔位置跑批锋导致 2.来料检作业疏忽，卡托口未检验到位，导致来料不良未发现导致不良流失到客户端。 D-4.2: 流出原因 1.因比例较低，抽检时未及时发现导致不良流出。 2.3月23号生产时发现硅胶套3月22号来料有脱落现象，当时已安排供应商返工，生产好物料同步要求供应商返工处理，供应商返工未挑选干净。 |  | 硅胶套脱落 1.硅胶套脱落为网和硅胶之间粘性不够,导致硅胶脱落。 碰伤： 白色泡棉盒周转使用有些已损坏，导致产品放置偏位，易碰到拉线边缘造成碰划伤。 卡托孔缺口： 1.压铸模具卡托孔位置跑批锋导致 2.来料检作业疏忽，卡托口未检验到位，导致来料不良未发现导致不良流失到客户端。 D-4.2: 流出原因 1.因比例较低，抽检时未及时发现导致不良流出。 2.3月23号生产时发现硅胶套3月22号来料有脱落现象，当时已安排供应商返工，生产好物料同步要求供应商返工处理，供应商返工未挑选干净。 | 1.供应商已更改硅胶套粘性，后续来料已无此现象当天有问题硅胶套已贴红票退货处理，成品返工有问题硅胶套直接更换OK硅胶套处理，松脱物料不可直接按压返工. 2.已更换一批新的泡棉盒，改善碰划伤。 3.来料检验时先检验四周外观，在检验有卡托口长边时要看卡托口位置有无损坏。 |  |  |  | 1.供应商返工时要派品质人员跟进处理，稽核供应商有无按要求返工处理。 2.客诉不良打印图片给检验人员，QC培训，以免下次再发生同样问题。 |  |  |  | close | 2023-06-20
|  | 迪明通工厂 | 2023-04-04 | IQC | 37300144 | 复合板电池盖组件_S665L_星夜黑_V0_JL_GK_N |  | S665L | 量产 | 结构件 | 复合板材 | 复合板电池盖组件 | 直发料 |  |  | 聚龙 |  | 甄晓宁 | 2981 | 125 | 4 | 3.20% | 印痕、划伤 | C | 已完成完成 |  | 卢琪文 | 划伤: 1. 作业过程中，两片产品之间相互剐蹭，边角锋利位置划伤另一张板材正面导致划伤。 2. 检验员检验产品撕膜时产品划伤，手法不熟练； 印痕： 淋涂后下线覆膜造成杂质颗粒掉落在产品表面，拓印后呈现此不良现象 | 已完成完成 | 划伤: 1. 作业过程中，两片产品之间相互剐蹭，边角锋利位置划伤另一张板材正面导致划伤。 2. 检验员检验产品撕膜时产品划伤，手法不熟练； 印痕： 淋涂后下线覆膜造成杂质颗粒掉落在产品表面，拓印后呈现此不良现象 | 一、划伤： 1. 组装物料所有工段流转都采用吸塑盒进行摆放流转，避免物料堆放碰划伤。 2. 吸塑盒内增加垫保护软膜方式，因镂空区域较大，光面区域只能尽可能进行降低。 一、印痕： 1. 淋涂上线前对来料进行超声波冲洗A面膜杂质，淋涂线体内减少人员进出避免落尘增多； 对主机手全检员进行培训，拓印前检查表面杂质碎屑，清理干净在进行拓印操作； |  |  |  | 1. 不良问题点制作异常履历，包装检验人员现场培训宣导； 重点不良流出率培训，全检员形成品质不良意识 |  |  |  | close | 2023-06-20
|  | 泰衡诺工厂 | 2023-04-03 | IQC | 38100732 |  |  | CK9N | 试产PIR |  |  |  | 直发料 |  |  | 惠科 |  | 汪自庆 | 1040 | 80 | 3 | 3.75% | 划伤*3 | C | 全检已完成 |  | 彭松树 | 1. 组装治具软防护不到位，生产中治具与产品接触导致产品划伤。 组装后检验员发现产品CNC位置有毛刺/批锋，返工毛刺/批锋员工拿取产品时重叠导致划伤。 | 全检已完成 | 1. 组装治具软防护不到位，生产中治具与产品接触导致产品划伤。 组装后检验员发现产品CNC位置有毛刺/批锋，返工毛刺/批锋员工拿取产品时重叠导致划伤。 | 1.机台/夹治具使用绒布包裹防护，正面贴合治具喷橡胶漆防护---田超，4/7完成 2.培训规范作业手法，制程中产品禁止堆积，在检验过程中产品单个拿放检验，禁止重叠三五个一把抓着检验，标准扩展到客户端IQC检验手法一致。---杨卫征 4/6完成 |  |  |  | 1.制作不良履历悬挂现场，对现场作业人员及品质人员进行宣导。---杨卫征 4/6完成2.跟进限度样确认进度，下批生产限度样下发现场，要求现场人员核对限度样，严格按照限度样执行---杨卫征 |  |  |  | close | 2023-06-20
|  | 泰衡诺工厂 | 2023-04-03 | IQC | 38100727 |  |  | CK6 | 试产MPR |  |  |  | 直发料 |  |  | 欣冠 |  | 汪自庆 | 4000 | 315 | 7 | 2.22% | 缺口*1变形*！防水泡棉贴偏*5 | C | 供应商跟线中 |  | 杨耀鹏 | 1、压伤： a、CNC加工时，治具上加工胶屑未清理干净，在生产时产品放置在带有胶屑的治具上，导致压伤产生 。 b、保压密封泡棉时治具上残留异物，导致保压时将产品压伤形成缺口。 2、变形：组装保压密封泡棉时，产品未放置到位导致产品压变形。 3、泡棉爬墙： a：泡棉背胶未激活，导致蓝膜排废时带动背胶爬墙； b：排查现场发现返修物料手工压合，未经过自动压合机进行压合，导致背胶未彻底激活 | 供应商跟线中 | 1、压伤： a、CNC加工时，治具上加工胶屑未清理干净，在生产时产品放置在带有胶屑的治具上，导致压伤产生 。 b、保压密封泡棉时治具上残留异物，导致保压时将产品压伤形成缺口。 2、变形：组装保压密封泡棉时，产品未放置到位导致产品压变形。 3、泡棉爬墙： a：泡棉背胶未激活，导致蓝膜排废时带动背胶爬墙； b：排查现场发现返修物料手工压合，未经过自动压合机进行压合，导致背胶未彻底激活 | 1：a、 cnc 加工后对加工治具进行风枪去胶屑由之前2PCS/次调整为1PCS/次，同步更新CNC加工SOP; b泡棉保压工序增加除尘动作，频率为4H/次并更新SOP; c、组装前安排对外观面进行撕膜全检，流程为:拉头去膜→全检外观→自动贴膜→点胶（之前为：直接点胶） 2：生产已升级自动化保压设备，保证产品生产一致性，避免人员操作失误导致不良。 3：产线不良品维修固定维修人员，维修后产品必须交经过冷压治具统一进行压合，正常通过拉线流拉全检，不允许私自放入良品区域。 |  |  |  | / |  |  |  | close | 2023-06-20
|  | 中央仓 | 2023-04-03 | IQC | 37300163 |  |  | P683L | 量产 |  |  |  | 直发料 |  |  | 精品诚 |  | 李高胜 | 2500 | 200 | 5 | 2.50% | 抽检10个同心度超标 *5（标准0+-0.07 实际测出尺寸：0.175 0.181 0.148 0.128 0.102） | C | / |  | 方超 | 一、排查过程： 根据在中央仓退回物料及内部全检，异常集中发生在2023-4-1出货的批次，故根据此现象进行排查原因： 1、精品诚内部对尺寸进行排查，和反馈的同心度偏差的问题点一致； 2、对切割车间的刀具参数排查未发现异常； 3、目前排查库存的5000PCS发现有11.34%的不良。 4、排查产品上机挂孔位置度，会存在偏差，产品切后会存在大小边。 二：根本原因为： 因设备无孔位扑捉，挂孔精度不高，导致部分产品在CNC时产生大小边，即同心度偏差。 品质检查：IPQC及OQC在巡检时，只检查了内外圆的结构尺寸，疏忽对同心度进行检验。 | / | 一、排查过程： 根据在中央仓退回物料及内部全检，异常集中发生在2023-4-1出货的批次，故根据此现象进行排查原因： 1、精品诚内部对尺寸进行排查，和反馈的同心度偏差的问题点一致； 2、对切割车间的刀具参数排查未发现异常； 3、目前排查库存的5000PCS发现有11.34%的不良。 4、排查产品上机挂孔位置度，会存在偏差，产品切后会存在大小边。 二：根本原因为： 因设备无孔位扑捉，挂孔精度不高，导致部分产品在CNC时产生大小边，即同心度偏差。 品质检查：IPQC及OQC在巡检时，只检查了内外圆的结构尺寸，疏忽对同心度进行检验。 | CNC工序由旧设备改为CCD扫描设备进行操作，启用CCD设备校准定位，确保切割精度。——责任人：伍斌 IPQC巡检、OQC出货检验增加同心度检查 |  |  |  | 1、更改菲林，增加CNC出穴位黑边来进行CNC位置管控。——责任人：伍斌 2、员工在作业时增加同心度检查频率，由之前的4H/1次改为2H/1次；——责任人：伍斌 3、在包装部增加治具同心度检查；——责任人：李冬冬 4、出货前，FQC到OQC再用治具/二次元抽检同心度。——责任人：胥耀文 |  |  |  | close | 2023-06-20
|  | 中央仓 | 2023-04-03 | IQC | 38100907 | 中框组件_X6835_宝来紫_V0_XG_N |  | X6835 | 量产 | 结构件 | 注塑件 | 中框组件 | 直发料 |  |  | 欣冠 |  | 李高胜 | 2200 | 200 | 6 | 3.00% | 防尘网溢胶*1 划伤*1 天线不到位*3 天线破损*1 | C | 4/3供应商驻厂已完成挑选，共挑选2200pcs，挑出41pcs不良，不良率1.86% |  | 方超 | 1，防尘网溢胶、天线未装到位、天线破损、划伤是新项目作业员操作不熟练贴偏和不到位，以及自检不良返贴导致拉破划伤不良, 责任人： 贺泽蓉 袁露 D-4.2: 流出原因： 1，作业员&全检员漏检导致流出。 2，QC未抽检到导致流出 责任人： 贺泽蓉 袁露 | 4/3供应商驻厂已完成挑选，共挑选2200pcs，挑出41pcs不良，不良率1.86% | 1，防尘网溢胶、天线未装到位、天线破损、划伤是新项目作业员操作不熟练贴偏和不到位，以及自检不良返贴导致拉破划伤不良, 责任人： 贺泽蓉 袁露 D-4.2: 流出原因： 1，作业员&全检员漏检导致流出。 2，QC未抽检到导致流出 责任人： 贺泽蓉 袁露 | 1，及时排查处理各段库存，并标识好。 2，提供不良实物培训后挂在现场宣导，后面生产时管控。 3，IPQC&OQC重点跟进此异常 责任人： 贺泽蓉 袁露 |  |  |  | 1，新项目开线前培训作业员规范作业并固定人员，落实责任人跟进点检OK后导入试产和小批量生产。 2，规范要求现场作业自检不良集中摆放并集中返修处理，全检下拉。 3，IPQC点检客诉问题点，做陷井测试，确保员工检出率。 4，OQC重点跟进客诉问题点对策是否落实到位，纳入点检管控。 |  |  |  | close | 2023-06-20
|  | 朵唯工厂 | 2023-04-03 | IQC | 38100636 |  |  | BF7N | 量产 |  |  |  | 中央仓调料 |  |  | 广正 |  | 杨松 | 1500 | 125 | 6 | 4.80% | 毛丝/颗粒*3pcs、异色*1pcs、变形*1pcs、划伤*1pcs | C | 4.3日厂商已全检返工完成 |  | 甘海波 | 颗粒/毛丝/异色：喷涂车间洁净度不够和油漆过滤不彻底形成颗粒、毛丝、异色�变形：人员作业过程中 跌抓时力度过大，产品中间无骨位支撑，导致侧边变形 | 4.3日厂商已全检返工完成 | 颗粒/毛丝/异色：喷涂车间洁净度不够和油漆过滤不彻底形成颗粒、毛丝、异色�变形：人员作业过程中 跌抓时力度过大，产品中间无骨位支撑，导致侧边变形 | 颗粒/毛丝/异色：对喷涂车间进行清洁（夹具，货架，地面）全部擦拭并每天固定人员进行5S清洁。油漆过滤网400目过一遍改为450目过2遍过滤粉尘；�变形：培训员工作业手法，不允许叠抓 |  |  |  | 1，每半月对现场全检及QC进行一次GRR考核；（不良样品收集：客诉或客退不良） 。2.制作不良实物看板悬挂全检工位警示； 3，拟定关键岗位管理流程；（全检人员变更需要进行申请，由品质考核上岗） 。 |  |  |  | close | 2023-06-20
|  | 中央仓 | 2023-04-03 | 实验室 | 23504874 |  |  | KG5 | 量产 |  |  |  | 直发料 |  |  | 杰永 |  | 李高胜 | 84 | 3 | 1 | 33.33% | 实验室可靠性测试：（卡托装卸300次边缘掉漆，不良比例：1/3） | B | / |  | 王又良 | 发生原因 1、根据卡托不良原因分析卡托边缘掉漆卡托边缘有轻微卷边卡托装卸过程中受到手指甲长时间摩擦导致卷边位置掉漆 2.产生卷边问题为镭雕裁切后产品未及时摆盘，导致卡帽有堆积一起导致卷边不良。 流出原因 3、目视全检卡托面有轻微卷边，未识别出，导致异常流出. | / | 发生原因 1、根据卡托不良原因分析卡托边缘掉漆卡托边缘有轻微卷边卡托装卸过程中受到手指甲长时间摩擦导致卷边位置掉漆 2.产生卷边问题为镭雕裁切后产品未及时摆盘，导致卡帽有堆积一起导致卷边不良。 流出原因 3、目视全检卡托面有轻微卷边，未识别出，导致异常流出. | 1、裁切后已增加接料装置，装满后产品可以直接放置胶盘中，再全检外观 2.培训全检人员及现场IPQC品质标准/检验方式，将不良品进行讲解及传阅，避免不良再次流出。 |  |  |  | 1.所有机台全部改进导入接料治具，所有裁切机全部改善完成。 |  |  |  | close | 2023-06-20
|  | 泰衡诺工厂 | 2023-04-01 | IQC | 38200372 | 内托_AD10_手机纸托 |  | AD10 | 量产 | 包材 | 销售包装组件 | 内托 | 直发料 |  |  | 丽德宝 |  | 瞿国锋 | 100 | 100 | 26 | 26.00% | 开胶26 | C | 供应商返工 |  | 丁海明 | 1. 气泡机按压时间属于人为控制，场气泡机按压时间不足，每次按压时间≤1s； 2. 产线全检时为未开胶，因此未发现开胶现象； 3. 包规不合理，内托件因有溢胶导致相互粘连，经过运输后分开产品会将产品拉开胶； | 供应商返工 | 1. 气泡机按压时间属于人为控制，场气泡机按压时间不足，每次按压时间≤1s； 2. 产线全检时为未开胶，因此未发现开胶现象； 3. 包规不合理，内托件因有溢胶导致相互粘连，经过运输后分开产品会将产品拉开胶； | 1. 更换气泡机，由手动控制更改为自动控制时间的气泡机，气泡机按压工序规定按压时间≥3s； 2. 优化包规，每个产品正放增加隔纸，防止粘连； 3.改善第一批次的产品预留一包，同压力静置，一周后开箱验证100%无开胶现象才能出货； 4. 将客诉不良图片张贴于检验现场以提示、警醒检验人员（并要求机长，检验人员签字确认）； | [7 empty] | close | 2023-06-20
|  | 泰衡诺工厂 | 2023-04-01 | IQC | 37200063 |  |  | CK9n | 试产PIR |  |  |  | 直发料 |  |  | 大唐伟业 |  | 向言成 | 1850 | 125 | 6 | 4.80% | 边缘掉漆 | C | 驻厂返工挑选，不良退货 |  | 彭松树 | FQC检验使用镊子夹产品时，将产品边缘夹掉漆 | 驻厂返工挑选，不良退货 | FQC检验使用镊子夹产品时，将产品边缘夹掉漆 | 对检验员进行培训，检验时禁止使用铁镊子，全部使用塑胶镊子，避免夹伤产品 |  |  |  | 1、现场检验工作区及OQC检验桌悬挂不良看板每天目视、熟悉标准，品质主管每天稽核产线 ； 2、对检验人员实施定员/定岗制，并且每月对外观检验GR&R考核测试，（之前每2个月考核1次） 3、改善眼疲劳：检验车间规定每两小时休息10分钟，主管统一关闭检验车间所有检验灯光 |  |  |  | close | 2023-06-20
|  | 重庆工厂 | 2023-03-31 | IQC | 38100697 |  |  | X6835 | 量产 |  |  |  | 中央仓调料 |  |  | 广正 |  | 谭凝力 | 6213 | 200 | 4 | 2.00% | 泡棉破损*3、泡棉起翘*1 | C | 供应商返工 |  | 甘海波 | 根本原因：1、贴前摄压紧泡棉破损：员工使用镊子返贴校正时夹烂泡棉； 2、防水泡棉起翘：人工贴合泡棉贴合后保压不到位，造成局部位置泡棉出现起翘； 流出原因：1、员工重工时，用手按压泡棉后就直接打包装箱，导致未完全激活的泡棉再次出现起翘不良； | 供应商返工 | 根本原因：1、贴前摄压紧泡棉破损：员工使用镊子返贴校正时夹烂泡棉； 2、防水泡棉起翘：人工贴合泡棉贴合后保压不到位，造成局部位置泡棉出现起翘； 流出原因：1、员工重工时，用手按压泡棉后就直接打包装箱，导致未完全激活的泡棉再次出现起翘不良； | 1.SOP重点标注检验辅料要求，及自检的标准要求，已完成，---凡先金 4/4�2.将此辅料由人工贴合改为自动化进行贴合，确保稳定性，已导入– 凡先金 4/3�3.针对贴合不良返修时的产品，单独放置统一由班组长确认后流拉，再次全检；已要求---4/4 |  |  |  | 1、不良实物做不良看板放关键工位实物对照;--完成人：谢文 4月5日 2、在生产前用不良品对全检人员培训及考核,考核通过才可上岗;--完成人：李小丽 完成时间：4/4 日 3、对生产/品质关键岗位进行标准化质量培训--完成人：谢文 完成时间：4月4日 4、针对人员作业疲劳，每2H休息15分钟 缓解，---执行中 杜虎 4/4日 |  |  |  | close | 2023-06-20
|  | 重庆工厂 | 2023-03-31 | IQC | 38100552 |  |  | X6515 | 量产 |  |  |  | 直发料 |  |  | 知音 |  | 谭凝力 | 4200 | 200 | 5 | 2.50% | 喷涂颗粒3、毛丝1、碰伤1 | C | 供应商返工 |  | 杨圣杰 | 产生原因：一.颗粒: 1.喷涂除尘未到位,素材表面有异物不良粘附在产品表面,造成颗粒不良. 二.异色: 1.喷枪生产同款产品,颜色不同,喷枪未清洗未净,产品个别飞到残留异色所导致不良. 三..颗粒、异色点为喷涂不良，员工标准未能全方面培训到位，导致误判流出； 流出原因： 1.生产与品质管理未监督到位，导致问题发生。 2.因不良比率较低，IPQC与OQC抽检未能发现颗粒等不良，不良流出； | 供应商返工 | 产生原因：一.颗粒: 1.喷涂除尘未到位,素材表面有异物不良粘附在产品表面,造成颗粒不良. 二.异色: 1.喷枪生产同款产品,颜色不同,喷枪未清洗未净,产品个别飞到残留异色所导致不良. 三..颗粒、异色点为喷涂不良，员工标准未能全方面培训到位，导致误判流出； 流出原因： 1.生产与品质管理未监督到位，导致问题发生。 2.因不良比率较低，IPQC与OQC抽检未能发现颗粒等不良，不良流出； | 一.喷涂除尘在前期除尘中增加一工位除尘,减少产品外观产不良.地面保待湿度,规避产品二次污柒. 二.喷枪需在转色前,使用开油水将喷枪清洗几遍,由原来5遍增加到7遍清洗.减少异色不良产生. --- 责任人:唐明2023.3.31 三.按照限度样与不良履历对全检员再次培训，做陷阱测试考核全检员检出能力，同步拉尾增加人员200%全检。---责任人:周坤化2023.3.31 |  |  |  | 1.将不良信息纳入不良履历做重点管控，同步现场全检工位悬挂，警示作业员与全检员重点查看。---责任人：旷娟2023.3.31 2.按SIP标准对员工进行培训，提高员工检验能力与品质意识。---责任人：旷娟2023.4.3 |  |  |  | close | 2023-06-20
|  | 泰衡诺工厂 | 2023-03-31 | IQC | 37300122 |  |  | X669 | 量产 |  |  |  | 直发料 |  |  | 吉鑫和盛 |  | 向言成 | 3600 | 200 | 13 | 6.50% | 异色线8，划伤2，异色点3 | C | 驻厂挑选，不良退货处理 |  | 王又良 | 1、异色点是对产品转印脱模时，转印胶水边缘与板材结合部位胶水形成的颗粒物吸附在纹理面镀膜后形成异色点现象； 2、划伤是产品转印后，周转过程中转印后材料边缘的下一张产品纹理面产生搓刮现象，形成划伤； 3、异色暗印及水印是该纹理模具在拼膜翻模时产生固定影印； 4、因产能提升加上此产品为拼接纹理模具产品，个别新进员工在检验外观时，对产品每个面的检验斜角度未掌握好，造成个别产品部位不良须在特定的角度才能发现的不良现象未检验完全，导致不良品流入后工序 | 驻厂挑选，不良退货处理 | 1、异色点是对产品转印脱模时，转印胶水边缘与板材结合部位胶水形成的颗粒物吸附在纹理面镀膜后形成异色点现象； 2、划伤是产品转印后，周转过程中转印后材料边缘的下一张产品纹理面产生搓刮现象，形成划伤； 3、异色暗印及水印是该纹理模具在拼膜翻模时产生固定影印； 4、因产能提升加上此产品为拼接纹理模具产品，个别新进员工在检验外观时，对产品每个面的检验斜角度未掌握好，造成个别产品部位不良须在特定的角度才能发现的不良现象未检验完全，导致不良品流入后工序 | 1、对转印车间进行升级改造，使车间到达百级车间，降低颗粒物吸附在转印产品表面； 2、对现行模具生产的产品找客户加签X669镜黑呈现的异色等外观限度样； 3、外发重新拼膜，品质主管跟进确认OK，新进生产模具已经验证,并投入生产使用； 4、包装主管及品质主管对每天早、晚各30分钟对新进员工加大培训频次，熟悉外观限度样品和对当天不良进行针对培训 |  |  |  | 品质部组织全检人员、QC、OQC等相关人员进行培训《X669盖板产品检验规范》、《X669盖板外观限度样》、《复合材料类产品检验规范标准》内容；全检人员、QC、OQC严格按各工站作业指导书进行作业 |  |  |  | close | 2023-06-20
|  | 泰衡诺工厂 | 2023-03-31 | IQC | 37300154 |  |  | X669 | 量产 |  |  |  | 直发料 |  |  | 大唐伟业 |  | 向言成 | 35000 | 315 | 8 | 2.54% | CD纹偏位1，CD纹异色6，缺口1 | C | 驻厂 挑选，不良退货处理 |  | 卢琪文 | 1、CD纹线条细，产品在印刷时因为油墨太稀（粘度不够），印刷时在刚擦好网板印刷时，最前期容易出现CD纹糊油异色现象； 2、精雕机作业平台有板材细碎颗粒，形成高低不平导致切割过大形成偏位现象 | 驻厂 挑选，不良退货处理 | 1、CD纹线条细，产品在印刷时因为油墨太稀（粘度不够），印刷时在刚擦好网板印刷时，最前期容易出现CD纹糊油异色现象； 2、精雕机作业平台有板材细碎颗粒，形成高低不平导致切割过大形成偏位现象 | 1、丝印CD纹的油墨提前1小时调好，贴上油墨调油标签，通过静置1H来增加油墨粘度，降低CD纹溢墨风险； 2、切割时需用气枪吹对准平台吹洗干净，再用水冲洗干净，保证平台无异物，CNC工位新员工岗前培训了解每个步骤，IPQC制程稽核作业方法； 3、严格要去检验员按照检验SIP对产品进行检验，每月对检验人员进行GRR考核，提升检验人员检出率；对考核不合格的检验员，进行再培训，直到考核合格为止 |  |  |  | 1、 现场检验工作区及OQC检验桌悬挂不良看板每天目视、熟悉标准，品质主管每天稽核产线 ； 2、 对检验人员实施定员/定岗制，并且每月对外观检验GR&R考核测试，（之前每2个月考核1次） 3、改善眼疲劳：检验车间规定每两小时休息10分钟，主管统一关闭检验车间所有检验灯光 |  |  |  | close | 2023-06-20
|  | 泰衡诺工厂 | 2023-03-31 | IQC | 37200078 |  |  | X678B | 试产PIR |  |  |  | 直发料 |  |  | 大唐伟业 |  | 向言成 | 5000 | 200 | 10 | 5.00% | 外观异色 | C | 驻厂挑选，不良退货处理 |  | 刘善军 | 1、丝印时网板底部未清洁干净，粘有其它油墨，导致丝印不良产生； 2、丝印玻璃时，有物体碰触到丝印表面造成拖匝痕迹的膜印 | 驻厂挑选，不良退货处理 | 1、丝印时网板底部未清洁干净，粘有其它油墨，导致丝印不良产生； 2、丝印玻璃时，有物体碰触到丝印表面造成拖匝痕迹的膜印 | 1、丝印前对网板、底座、丝印架进行彻底清洁，防止非丝印区粘有油墨等其它脏污,造成丝印后产品脏污； 2、培训操作员严格按照丝印SOP进行作业，QC加大巡检力度，发现问题及时纠正并反馈生产区域负责人改善 |  |  |  | 1、现场检验工作区及OQC检验桌悬挂不良看板每天目视、熟悉标准，品质主管每天稽核产线 ； 2、对检验人员实施定员/定岗制，并且每月对外观检验GR&R考核测试，（之前每2个月考核1次） 3、改善眼疲劳：检验车间规定每两小时休息10分钟，主管统一关闭检验车间所有检验灯光 |  |  |  | close | 2023-06-20
|  | 泰衡诺工厂 | 2023-03-31 | IQC | 37200090 | 玻璃电池盖组件_X678B_变幻金_V0_DT_GK_N |  | X678B | 试产PIR | 结构件 | 玻璃件 | 玻璃电池盖组件 | 直发料 |  |  | 大唐伟业 |  | 向言成 | 1000 | 80 | 3 | 3.75% | 边缘擦伤2PCS，划伤1PCS | C | 驻厂返工挑选，不良退货处理 |  | 刘善军 | 1、实际不良为砂眼，AG过程中，玻璃边缘药水流通性大导致； 2、蚀砂药水在生产过程调整效果时，添加少量药粉，固体药粉未充分溶解，固体成分在产品表面来回冲刷，导致产品表面划伤 | 驻厂返工挑选，不良退货处理 | 1、实际不良为砂眼，AG过程中，玻璃边缘药水流通性大导致； 2、蚀砂药水在生产过程调整效果时，添加少量药粉，固体药粉未充分溶解，固体成分在产品表面来回冲刷，导致产品表面划伤 | 1、增加颗粒密度，颗粒紧凑，粗糙度略降，透过率降低，砂眼减弱； 2、后续生产必须按照要求熟化药水，避免由于药水熟化时间不充足导致产品不良； 3、严格要求检验员按照检验SIP对产品进行检验，每月对检验人员进行GRR考核，提升检验人员检出率；对考核不合格的检验员，进行再培训，直到考核合格为止 |  |  |  | 1、现场检验工作区及OQC检验桌悬挂不良看板每天目视、熟悉标准，品质主管每天稽核产线 ； 2、对检验人员实施定员/定岗制，并且每月对外观检验GR&R考核测试，（之前每2个月考核1次） 3、改善眼疲劳：检验车间规定每两小时休息10分钟，主管统一关闭检验车间所有检验灯光 |  |  |  | close | 2023-06-20
|  | 中央仓 | 2023-03-31 | IQC | 17601057 |  |  | KI5K | 量产 |  |  |  | 直发料 |  |  | 深奥 |  | 李高胜 | 9000 | 200 | 4 | 2.00% | 残胶*3 划伤*1 | C | 4/1供应商驻厂已完成挑选，共挑选9000pcs，挑出5pcs不良，不良率0.06% |  | 崔杰 | 产生原因： 脏污：SOP 规定不清晰，未固化人员需要佩戴手指套的要求，导致操作人员对手指套佩戴不规范手指 触摸芯片表面，产生可擦拭脏污. 划伤： 个别操作存在板子翻板在治具上，治具属于硬物，存在偶发的产品划伤不良. 小结：上述问题总体属于人员违规操作，导致异常发生. 流出原因： 检验人员整盘翻转不同角度对产品进行检验，存在漏检现象 | 4/1供应商驻厂已完成挑选，共挑选9000pcs，挑出5pcs不良，不良率0.06% | 产生原因： 脏污：SOP 规定不清晰，未固化人员需要佩戴手指套的要求，导致操作人员对手指套佩戴不规范手指 触摸芯片表面，产生可擦拭脏污. 划伤： 个别操作存在板子翻板在治具上，治具属于硬物，存在偶发的产品划伤不良. 小结：上述问题总体属于人员违规操作，导致异常发生. 流出原因： 检验人员整盘翻转不同角度对产品进行检验，存在漏检现象 | 1.现场开会宣导，手指套需求佩戴8个，小拇指不触摸产品可不带. 长期对策： 1.修订对应的sop,平行展开至所有项目，SOP规定佩戴手指套的需求.----2023- 4-4 2.修订完成后对操作人员进行培训.----2023-4-4临时对策： 1.现场开会宣导，切割后需要将产品放置泡沫上进行单个摆盘. 长期对策： 1.修订对应的sop,平行展开至所有项目，SOP规定切割后需要将产品放置泡沫上 进行单个摆盘.---2023-4-4 2.修订完成后对操作人员进行培训.----2023-4-41.烘烤后连片增加人员CCD对产品外观进行检查一次. 2.对QA检查人员进行GRR盲测确认，实际检查人员可对不 良检出. |  |  |  | 1、修订切割SOP，定义如下: a SOP规定切割后需要将产品放置泡沫上进行单个摆盘.---2023-4-4 b SOP规定佩戴手指套的需求. |  |  |  | close | 2023-06-20
|  | 中央仓 | 2023-03-31 | IQC | 23505229 |  |  | X6817 | 量产 |  |  |  | 直发料 |  |  | 精而美 |  | 李高胜 | 2494 | 125 | 4 | 3.20% | 压伤*3 颗粒*1 | C | 3/31供应商驻厂已完成挑选，共挑选2494pcs，挑出144pcs不良，不良率5.77% |  | 王又良 | 主要问题： 抽检不合格，主要体现在卡帽压伤； 1、自动套圈震动盘长时间高频率震动，导致固定卡托治具松动，开托推出导轨，位置偏移，套圈过程中机械抓向下套圈压到卡帽头部压伤。 2、喷涂环境，尘点杂质异物多，喷涂前处理不干净，素材表面有杂质，没有彻底消除干净，导致喷涂后形成杂质颗粒， | 3/31供应商驻厂已完成挑选，共挑选2494pcs，挑出144pcs不良，不良率5.77% | 主要问题： 抽检不合格，主要体现在卡帽压伤； 1、自动套圈震动盘长时间高频率震动，导致固定卡托治具松动，开托推出导轨，位置偏移，套圈过程中机械抓向下套圈压到卡帽头部压伤。 2、喷涂环境，尘点杂质异物多，喷涂前处理不干净，素材表面有杂质，没有彻底消除干净，导致喷涂后形成杂质颗粒， | 1.套圈部每班机器开启前点检确认定位治具是否松动，每班开机前紧一次定位治具，每4小时确认一次，确保产品不造成损伤； 2.前处理有原来的4人增加到6人，清洁时每1H小更换一次无尘布，无尘布粘尘太多时及时进行更换，保证除尘彻底； 3.除尘完毕后及时装上网盘架，并用防尘罩遮盖，避免落尘附着. |  |  |  | 1.套圈部每班机器开启前点检确认定位治具是否松动，每班开机前紧一次定位治具，每4小时确认一次，确保产品不造成损伤； 2.前处理有原来的4人增加到6人，清洁时每1H小更换一次无尘布，无尘布粘尘太多时及时进行更换，保证除尘彻底； 3.除尘完毕后及时装上网盘架，并用防尘罩遮盖，避免落尘附着. |  |  |  | close | 2023-06-20
|  | 泰衡诺工厂 | 2023-03-30 | 产线 | 38100591 |  |  | X669 | 量产 |  |  |  | 直发料 |  |  | 惠科 |  | 汪自庆 | 1550 | 1550 | 67 | 4.32% | 中框进胶口高出中框面，顶坏电池盖 | C | 库存全检 |  | 卢琪文 | 1.治具压头固定螺丝松退，导致压头未压到水口位； 2.模具长期生产，水口进胶孔变大，导致水口高，压头一次不能压到位 | 库存全检 | 1.治具压头固定螺丝松退，导致压头未压到水口位； 2.模具长期生产，水口进胶孔变大，导致水口高，压头一次不能压到位 | 1. 注塑治具技术员点检由每班（12小时）调整到每6小时点检一次，重点检查治具压头螺丝是否松动，并对产品压合效果进行确认； 2.作业员压水口时对产品进行自检，对作业员检验标准进行培训并制作不良看板，发现异常时通报技术员处理并知会检验员对已制品进行追溯确认； 3.针对水口高位置模具优化进胶口； 4.检验员抽检方法进行调整及培训，要求100%进行开箱检验，重点对水口位高0收1退进行管控，预防不良集中抽检遗漏 |  |  |  | 1.组装工序增加二次冷压，预防水口高不良流出； 2.制作不良履历，对现场检验员及作业员进行培训，并悬挂现场，预警现场人员及品质人员，避免问题点重复发生； 3.制作《水口高改善措施点检表》针对改善措施每天进行点检稽核。 |  |  |  | close | 2023-06-20
|  | 泰衡诺工厂 | 2023-03-30 | IQC | 37300122 |  |  | X669 | 量产 |  |  |  | 直发料 |  |  | 吉鑫和盛 |  | 向言成 | 5200 | 200 | 11 | 5.50% | 异色4，水印2，异色点5 | C | 驻厂跟线挑选 |  | 王又良 | 1、异色点是对产品转印脱模时，转印胶水边缘与板材结合部位胶水形成的颗粒物吸附在纹理面镀膜后形成异色点现象； 2、划伤是产品转印后，周转过程中转印后材料边缘的下一张产品纹理面产生搓刮现象，形成划伤； 3、异色暗印及水印是该纹理模具在拼膜翻模时产生固定影印； 4、因产能提升加上此产品为拼接纹理模具产品，个别新进员工在检验外观时，对产品每个面的检验斜角度未掌握好，造成个别产品部位不良须在特定的角度才能发现的不良现象未检验完全，导致不良品流入后工序 | 驻厂跟线挑选 | 1、异色点是对产品转印脱模时，转印胶水边缘与板材结合部位胶水形成的颗粒物吸附在纹理面镀膜后形成异色点现象； 2、划伤是产品转印后，周转过程中转印后材料边缘的下一张产品纹理面产生搓刮现象，形成划伤； 3、异色暗印及水印是该纹理模具在拼膜翻模时产生固定影印； 4、因产能提升加上此产品为拼接纹理模具产品，个别新进员工在检验外观时，对产品每个面的检验斜角度未掌握好，造成个别产品部位不良须在特定的角度才能发现的不良现象未检验完全，导致不良品流入后工序 | 1、对转印车间进行升级改造，使车间到达百级车间，降低颗粒物吸附在转印产品表面； 2、对现行模具生产的产品找客户加签X669镜黑呈现的异色等外观限度样； 3、外发重新拼膜，品质主管跟进确认OK，新进生产模具已经验证,并投入生产使用； 4、包装主管及品质主管对每天早、晚各30分钟对新进员工加大培训频次，熟悉外观限度样品和对当天不良进行针对培训 |  |  |  | 品质部组织全检人员、QC、OQC等相关人员进行培训《X669盖板产品检验规范》、《X669盖板外观限度样》、《复合材料类产品检验规范标准》内容；全检人员、QC、OQC严格按各工站作业指导书进行作业 |  |  |  | close | 2023-06-20
|  | 泰衡诺工厂 | 2023-03-29 | 产线 | 38100833 | 中框组件_X6833B_星际蓝_V0_XG_N |  | X6833 | 试产MPR | 结构件 | 注塑件 | 中框组件 | 直发料 |  |  | 欣冠 |  | 汪自庆 | 1440 | 1440 | 14 | 0.97% | 装饰件炮筒浮高（初步分析是炮筒装偏，没有卡入定位槽） | B | 供应商跟线全检 |  | 牟治树 | 内摄装饰件柱未对准外摄装饰件孔后再进行装配 | 供应商跟线全检 | 内摄装饰件柱未对准外摄装饰件孔后再进行装配 | 1.SOP追加详细备注：a1内摄装饰件柱位对准外摄装饰件孔后再进行装配 ----王涛 2023.3.29已完成 2.不良警示卡追加。-- -袁露2023.4.1完成 3.辅料全检工位SOP更新---王涛2023.4.1 4.不良问题点对生产品质相关人员进行培训考核。 ----王涛//贺泽蓉/袁露/蒋丽亚/赵融融2023-3-31 5.下工位对上工位进行复检，SOP同步更新。 2023.4.1完成--王涛 责任人：王涛/贺泽蓉 |  |  |  | / |  |  |  | close | 2023-06-20
|  | 泰衡诺工厂 | 2023-03-29 | IQC | 38100727 |  |  | CK6 | 试产MPR |  |  |  | 直发料 |  |  | 欣冠 |  | 汪自庆 | 700 | 80 | 2 | 2.50% | 刮伤1、缺口1 | C | 供应商全检，全检3.29已完成 |  | 牟治树 | 1、CNC加工时，治具上加工胶屑未清理干净，在生产时产品放置在带有胶屑的治具上，导致压伤产生2、保压密封泡棉时治具上残留异物，导致保压时将产品压伤形成缺口3、流出原因a、 产品为高光设计，在CNC加工后全检人员漏检，导致不良流出b、组装生产前未对产品进行100%全检外观，导致不良流出 | 供应商全检，全检3.29已完成 | 1、CNC加工时，治具上加工胶屑未清理干净，在生产时产品放置在带有胶屑的治具上，导致压伤产生2、保压密封泡棉时治具上残留异物，导致保压时将产品压伤形成缺口3、流出原因a、 产品为高光设计，在CNC加工后全检人员漏检，导致不良流出b、组装生产前未对产品进行100%全检外观，导致不良流出 | 1、 cnc 加工后对加工治具进行风枪去胶屑由之前2PCS/次调整为1PCS/次，同步更新CNC加工SOP2、泡棉保压工序增加除尘动作，频率为4H/次并更新SOP3、组装前安排对外观面进行撕膜全检，流程为:拉头去膜→全检外观→自动贴膜→点胶（之前为：直接点胶）4、重新对CNC端和组装端全检人员进行培训并进行陷阱测试 |  |  |  | / |  |  |  | close | 2023-06-20
|  | 1264工厂（KD仓） | 2023-03-29 | IQC | 23307923 |  |  | X6515 | 量产 |  |  |  | 直发料 |  |  | 辅成 |  | 何建波 | 39000 | 800 | 208 | 26.00% | 短装208pcs | C | 供应商返工 |  | 汤立明 | 根本原因 1、手工包装人员点错数量导致短装。 2、零星缺数张人工点数后，未将数量缺数补齐 流出原因 1、称重重量偏轻，主板屏蔽罩铜箔A正常重量为190.5克，偏轻重量为186.9克，主板屏蔽罩铜箔B正常重量135.6克，偏轻重量为129.7克，明显的克重差异，QC未重新打开点数导致流出 | 供应商返工 | 根本原因 1、手工包装人员点错数量导致短装。 2、零星缺数张人工点数后，未将数量缺数补齐 流出原因 1、称重重量偏轻，主板屏蔽罩铜箔A正常重量为190.5克，偏轻重量为186.9克，主板屏蔽罩铜箔B正常重量135.6克，偏轻重量为129.7克，明显的克重差异，QC未重新打开点数导致流出 | 1、员工点数，增加电子秤进行复核，即根据产品单重，电子秤会显示单张张数，员工每点数30张后秤一下；更新点数SOP； 2、零星缺数张点数，统一处理，针对零星缺数张员工点数完成后，根据缺数进行补数，并在缺数标签上注明明细，单张重量； 重新更新标准重量包190.5，QC针对出货针对标准重量进行确认，并针对重量下限三包物料进行点数确认，记录在每日抽检日报里面 |  |  |  | 1、制作不良履历悬挂（包括图片等）在手工检验区和仓库出货区域，起到警示作用； 2.推进产品异常客诉责任者处罚机制，督促其员工检验责任心 3.客诉履历管理，并在工位现场展示。 4.每周由品质主导，品质，生产，工程人员参加品质分析客诉 |  |  |  | close | 2023-06-20
|  | 1264工厂（KD仓） | 2023-03-29 | IQC | 23307921 |  |  | X6515 | 量产 |  |  |  | 直发料 |  |  | 辅成 |  | 何建波 | 39000 | 800 | 40 | 5.00% | 短装40pcs | C | 供应商返工 |  | 汤立明 | 根本原因 1、手工包装人员点错数量导致短装。 2、零星缺数张人工点数后，未将数量缺数补齐 流出原因 1、称重重量偏轻，主板屏蔽罩铜箔A正常重量为190.5克，偏轻重量为186.9克，主板屏蔽罩铜箔B正常重量135.6克，偏轻重量为129.7克，明显的克重差异，QC未重新打开点数导致流出 | 供应商返工 | 根本原因 1、手工包装人员点错数量导致短装。 2、零星缺数张人工点数后，未将数量缺数补齐 流出原因 1、称重重量偏轻，主板屏蔽罩铜箔A正常重量为190.5克，偏轻重量为186.9克，主板屏蔽罩铜箔B正常重量135.6克，偏轻重量为129.7克，明显的克重差异，QC未重新打开点数导致流出 | 1、员工点数，增加电子秤进行复核，即根据产品单重，电子秤会显示单张张数，员工每点数30张后秤一下；更新点数SOP； 2、零星缺数张点数，统一处理，针对零星缺数张员工点数完成后，根据缺数进行补数，并在缺数标签上注明明细，单张重量； 重新更新标准重量包190.5，QC针对出货针对标准重量进行确认，并针对重量下限三包物料进行点数确认，记录在每日抽检日报里面 |  |  |  | 1、制作不良履历悬挂（包括图片等）在手工检验区和仓库出货区域，起到警示作用；2.推进产品异常客诉责任者处罚机制，督促其员工检验责任心3.客诉履历管理，并在工位现场展示。4.每周由品质主导，品质，生产，工程人员参加品质分析客诉 |  |  |  | close | 2023-06-20
|  | 深圳试产 | 2023-03-29 | IQC | 17401806 | Incell_6.78_FHD+_H_TM_LTPS_黑色 |  | LH7N | 试产PR2 | 屏幕 | 全贴合组件 | Incell | 其他工厂调料 |  |  | 天马 |  | 张朝东 | 82 | 82 | 7 | 8.54% | 显示彩点2PCS 背光分层4PCS BTB变形1PCS | A | 退供应商分析 |  | 吕小虎 | 原因： 1.1AOI检查像素亮点亮度阀值设置过低导致彩点不能拦截出而漏检； 1.2.彩点不良检验员未进行亮度确认，导致亮度超规，点大小未超规不良漏检； 2..1模组漏光为胶铁R角局部变形作用力导致遮光与胶铁分离造成； 2.2背光成品胶铁R角局部变形为成品检测后摆放拿取手法不当造成局部变形； 2.3外观全检时单一方向目视检未使用旋转型治具360°全检确认，造成边缘盲区漏检导致； | 退供应商分析 | 原因： 1.1AOI检查像素亮点亮度阀值设置过低导致彩点不能拦截出而漏检； 1.2.彩点不良检验员未进行亮度确认，导致亮度超规，点大小未超规不良漏检； 2..1模组漏光为胶铁R角局部变形作用力导致遮光与胶铁分离造成； 2.2背光成品胶铁R角局部变形为成品检测后摆放拿取手法不当造成局部变形； 2.3外观全检时单一方向目视检未使用旋转型治具360°全检确认，造成边缘盲区漏检导致； | 改善措施： 1.1AOI算法优化像素点面积设置为2个单位像素点，亮度阀值设置65，设备默认为NG品，可拦截； 1.2该项目检验人员重新进行规格培训，重点培训所有发亮点不良先按要求使用ND10进行遮盖，再进行点大小判定； 2.1制作专用SOP，要求并培训检验人员，检验产品后拿取摆放时拿取产品两侧位置； 2..2培训宣导外观检验时重点侧视检查BL边缘是否变形凹陷或鼓起。IPQC随线稽核检验手法落实； 2.3要求使用旋转平台360°目视检，避免产品边缘盲区漏检，局部变形不允许，其他变形按品质标准执行； |  |  |  | / |  |  |  | close | 2023-06-20
|  | 深圳试产 | 2023-03-29 | IQC | 38000024 | 贴皮电池盖组件_X6716_印象绿_V1_ZY_GK_N |  | X6716 | 试产PR2 | 结构件 | 贴皮件 | 贴皮电池盖组件 | 直发料 |  |  | 兆奕 |  | 张朝东 | 210 | 210 | 210 | 100.00% | 1.装饰件未组装到位4PCS；皮面纹理不一致2PCS 2.达因值32A测试NG 3.主摄位置度尺寸NG： | A | QPM确认限度使用 |  | 闵亚军 | 原因： 1、压合大背胶治具，未避让装饰件位置导致反向压合压出（摄像头装饰件高出装饰件）；试产皮料生产为手工制作样品，头尾压纹纸未覆盖导致纹理不一致； 2、压印模具为光面，压印LOGO/线纹温度170°，高温后对玻纤张力产生变化，导致达因值NG（临界值）； 3、装饰件公差+电池盖公差，套件累积公差达到0.10MM； | QPM确认限度使用 | 原因： 1、压合大背胶治具，未避让装饰件位置导致反向压合压出（摄像头装饰件高出装饰件）；试产皮料生产为手工制作样品，头尾压纹纸未覆盖导致纹理不一致； 2、压印模具为光面，压印LOGO/线纹温度170°，高温后对玻纤张力产生变化，导致达因值NG（临界值）； 3、装饰件公差+电池盖公差，套件累积公差达到0.10MM； | 改善措施： 1、重新加开大背胶压合治具盖板--预计4/6完成；来料头尾1米全检上线，贴合工段全检皮料后在贴合--3/20已导入 2、改善层压板粗糙度（超哑离型膜），超哑离型膜可改变压板粗糙度，高温后无变化；辅料前100%用酒精擦拭表面，保证表面整洁--3/23已改善OK 3、后续根据实测数据与结构同频更新2D图纸，调整公差带--待结构调整，预计4/6日 |  |  |  | / |  |  |  | close | 2023-06-20
|  | 重庆工厂 | 2023-03-29 | IQC | 19001245 |  |  | x669D | 试产MPR |  |  |  | 直发料 |  |  | 尚远 |  | 曾鹏飞 | 2200 | 125 | 20 | 16.00% | 掉离型纸 | C | 库存返工 |  | 占忠卫 | 1.天线金手指位离型纸是独立裁开，黏合面积小，产品拆单PCS包装出货， 天线在运输挤压过程中脱落。 2.天线在厂内时脱落会及时拿出处理，但是在运输途中脱落在厂内无法检测到，导致不良品流出到客户端。 | 库存返工 | 1.天线金手指位离型纸是独立裁开，黏合面积小，产品拆单PCS包装出货， 天线在运输挤压过程中脱落。 2.天线在厂内时脱落会及时拿出处理，但是在运输途中脱落在厂内无法检测到，导致不良品流出到客户端。 | 1.与客户沟通，优化包装方式，由原来的单PCS包装改成微黏膜的包装方式 2.更新包装规范，重新送承认书客户端 |  |  |  | 针对同类型结构的项目天线，包装方式列入重点评估项目中 |  |  |  | close | 2023-06-20
|  | 中央仓 | 2023-03-29 | IQC | 23202169 |  |  | L6502 | 量产 |  |  |  | 直发料 |  |  | 文丰 |  | 李高胜 | 1800 | 125 | 3 | 2.40% | 掉漆*3 无环保报告 | C | / |  | 卢琪文 | 1，根据不良情形分析为裂片时裂片治具压伤产品表面，导致掉漆。 2，根本原因为，治具太久未使用，保养不当，裂片治具柱子上所贴附的的海绵垫老化脱落，起不到在产品与裂片治具间缓冲的作用，铝合金柱子直接压倒产品上，压伤油墨，形成掉漆。 D-4.2: 流出原因 1.检验员未按标准从左到右，从上到下，逐行逐列进行检验，导致检验漏失。 2.未做照灯全检，导致异常未发现。 3.OQC按AQL II级抽样未抽检到不良，导致不良流出到客户端。 | / | 1，根据不良情形分析为裂片时裂片治具压伤产品表面，导致掉漆。 2，根本原因为，治具太久未使用，保养不当，裂片治具柱子上所贴附的的海绵垫老化脱落，起不到在产品与裂片治具间缓冲的作用，铝合金柱子直接压倒产品上，压伤油墨，形成掉漆。 D-4.2: 流出原因 1.检验员未按标准从左到右，从上到下，逐行逐列进行检验，导致检验漏失。 2.未做照灯全检，导致异常未发现。 3.OQC按AQL II级抽样未抽检到不良，导致不良流出到客户端。 | 1，更换裂片治具柱上的海绵垫，使其与产品间在下压裂片时能有效的减缓冲击力，避免压伤油墨掉漆的不良。责任人：范梦云 完成时间4.1日 2，定期对治具进行维护，长久未使用的治具，再次被启用时由主管亲自首件验证其功能是否满足生产，不可由员工直接取用上机。 责任人：范梦云 完成时间4.1日 |  |  |  | 1，针对长久未检验的项目产品，在检验时需再次培训检验方式方法及客户标准，按从左到右，从上到下的方式检验，明确客户端此类不良不允收。 责任人：张帅 完成时间：4.1日 2，外观检验后，需在透光灯下进行全检此类掉漆不良，由OQC负责稽核确认 生产完成此动作。 责任人：范梦云/李灿菊 完成时间 4.1日。 3，长期未生产的产品，再次生产检验时，OQC抽样按AQLIII 0.4允收标准检验合格由，由品质主管再次按此抽样和允收标准抽检确认方能出货。 3，召开品质检讨会，取不良实物，培训员工检验能力，针对客诉做出检讨处罚，并于每日早会宣导。 责任人 张帅/范梦云 完成时间： 4.1日 4，制作《品质不良履历表》，将客诉异常实物及图片贴放在现场对相关人员进行培训及教育宣导，提升人员的品质意识及观念。责任人 张帅/范梦云 完成时间： 4.1日 |  |  |  | close | 2023-06-20
|  | 中央仓 | 2023-03-29 | IQC | 37300117 |  |  | KI8 | 量产 |  |  |  | 直发料 |  |  | 锦瑞 |  | 李高胜 | 4200 | 315 | 11 | 3.49% | 闪光灯划伤*5 裂痕*1 凹印*3 麻点*2 | C | 3/29供应商驻厂已完成挑选，共挑选4200pcs，挑出74pcs不良，不良率1.76% |  | 卢琪文 | 1.裂纹（压痕）/凹印：物料在转印纹理时，转印机压杆粘有异物，经转印滚压后造成板材表面凹印不良； 2.闪光灯划伤：成品检验外观时，产品层叠检验导致灯罩底部剐蹭到闪光灯造成划伤不良； 3.麻点：镀膜机线体粉尘掉落在膜层内，造成麻点不良； ----责任人：杨利/陈伟兵 D-4.2: 流出原因 1、成品段固定人员检验，在检验过程中检验漏失流出不良； 2、OQC在出货检验时未发现以上不良，最终导致不良流出客户端； ----责任人：杨利/钟艳红 | 3/29供应商驻厂已完成挑选，共挑选4200pcs，挑出74pcs不良，不良率1.76% | 1.裂纹（压痕）/凹印：物料在转印纹理时，转印机压杆粘有异物，经转印滚压后造成板材表面凹印不良； 2.闪光灯划伤：成品检验外观时，产品层叠检验导致灯罩底部剐蹭到闪光灯造成划伤不良； 3.麻点：镀膜机线体粉尘掉落在膜层内，造成麻点不良； ----责任人：杨利/陈伟兵 D-4.2: 流出原因 1、成品段固定人员检验，在检验过程中检验漏失流出不良； 2、OQC在出货检验时未发现以上不良，最终导致不良流出客户端； ----责任人：杨利/钟艳红 | 裂纹（压痕）/凹印：1.转印物料在开机前点检设备周边5S整理并擦拭干净，避免压杆粘有异物造成板材压伤； 2.物料转印过程中，自检员对非转印面同步进行自检，发现正面保护膜存在压痕异常立刻通知机长排查原因改善； 闪光灯划伤： 成品工序外观检验不允许层叠拿起产品，避免造成产品相互剐蹭造成闪光灯划伤不良； 麻点： 1.镀膜线体每周进行腔体5S清洁； 2.每批物料周边除尘后再撕膜上线，减少粉尘进入镀膜腔体； ----责任人：钟艳红/杨利/潘洋/彭俊秀 |  |  |  | 1.固定KI8专项外观检验人员，用三波灯转动产品不同角度进行检验； 2.制作不良图片粘贴于通知栏，每日当班早晚会进行宣导； 3.每周对白晚班全检人员进行GRR外观检验培训，针对两次考核不通过人员调离全检工位。 ----责任人：杨利/钟艳红 |  |  |  | close | 2023-06-20
|  | 泰衡诺工厂 | 2023-03-29 | IQC | 37300121 |  |  | X669 | 量产 |  |  |  | 直发料 |  |  | 聚龙 |  | 向言成 | 19000 | 315 | 7 | 2.22% | 划伤 3,颗粒1,缺口1,异色线2 | C | 驻厂跟线挑选 |  | 卢琪文 | 1、A面保护膜LOGO位置裸漏区域较大，物料流转过程中碰划伤。 2、板材来料边缘毛丝没有去除干净,导致后工序作业过程中异物掉落到板材表面形成白点不良，导致高压后产品表面出现凸/颗粒点 3、检验员拿取多个产品检验，导致产品之间发生碰撞造成缺口 4、纹理模具B面和玻璃表面有异物遮蔽曝光导致 | 驻厂跟线挑选 | 1、A面保护膜LOGO位置裸漏区域较大，物料流转过程中碰划伤。 2、板材来料边缘毛丝没有去除干净,导致后工序作业过程中异物掉落到板材表面形成白点不良，导致高压后产品表面出现凸/颗粒点 3、检验员拿取多个产品检验，导致产品之间发生碰撞造成缺口 4、纹理模具B面和玻璃表面有异物遮蔽曝光导致 | 1、组装物料所有工段流转都采用吸塑盒进行摆放流转，避免物料堆放碰划伤；吸塑盒内增加垫保护软膜方式，因镂空区域较大，光面区域只能尽可能进行降低。 2、板材使用前用吸尘器进行除尘再进行包装使用,印刷作业前对作业区域进行5S清洁整理，作业过程每两个小时对地面洒水1次并记录，减少空气中毛丝的产生。 3、对检验员进行培训，要求只能一次拿一个产品，检验完必须拜访整齐，不允许胡乱堆叠。IPQC不定时巡检现场，发现后对责任人进行处罚 4、模具上机前清洁OK经技术员确认后再上机，按SOP要求执行 |  |  |  | 1、不良问题点包装检验人员现场培训宣导； 2、重点流出率（三人）重点培训，三人检验不良进行二检 |  |  |  | close | 2023-06-20
|  | 朵唯工厂 | 2023-03-29 | IQC | 27103731 |  |  | L6502 | 量产 |  |  |  | 中央仓调料 |  |  | 丽德宝 |  | 杨松 | 2316 | 125 | 7 | 5.60% | 脏污亮印5、刮花破损2 | C | 3.30厂商已全检返工完成 |  | 丁海明 | 1. 纸张不平整，导致面纸刷胶后边缘位胶水随面纸拉到履带上 2. 产品表面有胶水，胶水在过程中黏附到异物造成的产品脏污； 3. 包装盒角边位不平，长时间摩擦导致破烂； 4.运输过程中晃动摩擦，把不良问题实物扩大； | 3.30厂商已全检返工完成 | 1. 纸张不平整，导致面纸刷胶后边缘位胶水随面纸拉到履带上 2. 产品表面有胶水，胶水在过程中黏附到异物造成的产品脏污； 3. 包装盒角边位不平，长时间摩擦导致破烂； 4.运输过程中晃动摩擦，把不良问题实物扩大； | 1.机长自检检点，记录在点检表，确保机台整洁；； 2. 更换模具，模具注重边角位置的压力均衡； 3.做运输模拟测试，以测试结果为导向决定产品打包、运输的保护方式； 4. 将客诉不良图片张贴于检验现场以提示、警醒检验人员（并要求机长，检验人员签字确认）； |  |  |  | 1、发现问题及时反馈上工序及相应领导，杜绝盲目生产； 2、产品作业前，对物料进行接受前检查，过程中按流程自检，产后对生产物料进行自检工作； 3、自检、机器保养、流程纳入奖惩制度，培养自觉意识； |  |  |  | close | 2023-06-20
|  | 朵唯工厂 | 2023-03-29 | IQC | 17601057 |  |  | KI5K | 量产 |  |  |  | 中央仓调料 |  |  | 深奥 |  | 杨松 | 12600 | 315 | 7 | 2.22% | 表面脏污、残胶水*7pcs | C | 3.30厂商已全检返工完成 |  | 崔杰 | 产生原因： SMT对不良进行摘除后，连片板子存在缺口，点胶机（芯片点underfill胶） 设置点胶路径为抓取四周 mark后连片点胶,当连片板子中有缺口时，缺口位置胶水直接点在治具本体，操作人员未发现时第二张 板子直接盖在治具本体胶水中导致产品残胶. 流出原因： 检验人员整盘翻转不同角度对产品进行检验，存在漏检现象 | 3.30厂商已全检返工完成 | 产生原因： SMT对不良进行摘除后，连片板子存在缺口，点胶机（芯片点underfill胶） 设置点胶路径为抓取四周 mark后连片点胶,当连片板子中有缺口时，缺口位置胶水直接点在治具本体，操作人员未发现时第二张 板子直接盖在治具本体胶水中导致产品残胶. 流出原因： 检验人员整盘翻转不同角度对产品进行检验，存在漏检现象 | 1.SMT取下不良后对该产品mark 涂黑 2.修订点胶路径抓取位置为每一个产品抓取mark,当涂黑Mark 时该位置不点胶.3,烘烤后连片增加人员CCD对产品外观进行检查一次.. |  |  |  | 1、修订SA-FXC-1301-B0控制计划，增加CCD检验. 2、修订SA-FXC-1301-B0控制计划，规定100%抓取Mark. |  |  |  | close | 2023-06-20
|  | 迪明通工厂 | 2023-03-29 | IQC | 38500334 |  |  | A507LNP | 量产 |  |  |  | 中央仓调料 |  |  | 达富 |  | 甄晓宁 | 6100 | 5 | 5 | 100.00% | 试贴后气泡，2H不会消失 | B | 不良品报废，供应商补货 |  | 丁海明 | 包装装箱后，经过挤压后产生的此类不良，此前保护膜都是底色反白字的印刷结构，包装后产品与产品之间受力面积均匀，不容易产生局部压痕印记，此款为新物料，新产品结构"logo"为实底设计，相对来说，印刷时局部油墨厚，因此产品与产品之间容易产生高度落差，从而挤压造成使用层胶水”logo”下方有印记 | 不良品报废，供应商补货 | 包装装箱后，经过挤压后产生的此类不良，此前保护膜都是底色反白字的印刷结构，包装后产品与产品之间受力面积均匀，不容易产生局部压痕印记，此款为新物料，新产品结构"logo"为实底设计，相对来说，印刷时局部油墨厚，因此产品与产品之间容易产生高度落差，从而挤压造成使用层胶水”logo”下方有印记 | 1. 重新上机验证，在不影响性能与颜色的前提下，尽量把油墨量控制薄一些，同时包装时再进行一些细节优化，只能减轻无法杜绝； 2. 找研发优化设计，用以从基本上解决此问题，待研发确认回复； | [7 empty] | close | 2023-06-20
|  | 泰衡诺工厂 | 2023-03-28 | IQC | 38100833 | 中框组件_X6833B_星际蓝_V0_XG_N |  | X6833 | 试产MPR | 结构件 | 注塑件 | 中框组件 | 直发料 |  |  | 欣冠 |  | 汪自庆 | 1200 | 80 | 2 | 2.50% | 缺口1、划伤1 | C | 供应商全检库存，全检已完成3.29 |  | 牟治树 | 1、1、部分员工作业时暴力作业，未做到“轻拿轻放”导致产品碰撞；2、生产时追求增加线速造成产品出现堆积，导致彼此间出现磕伤，磨花等不良；3、外观全检工位未按SOP指导作业，在进行全检时叠拿产品造成产品碰划伤等不良，全检员堆积时有推拿产品导致碰伤；4、生产治具及流水线体治具绒布破损导致产品碰撞到治具产生碰伤。 | 供应商全检库存，全检已完成3.29 | 1、1、部分员工作业时暴力作业，未做到“轻拿轻放”导致产品碰撞；2、生产时追求增加线速造成产品出现堆积，导致彼此间出现磕伤，磨花等不良；3、外观全检工位未按SOP指导作业，在进行全检时叠拿产品造成产品碰划伤等不良，全检员堆积时有推拿产品导致碰伤；4、生产治具及流水线体治具绒布破损导致产品碰撞到治具产生碰伤。 | 1.纠正员工错误作业手法，对拉线人员进行一对一培训，严格按照要求SOP文件一手拿一个产品作业，产品轻拿轻放，IPQC对产线人员进行稽核，发现人员违规操作调岗处理； 2.产品出现堆积必须EV盒摆放整齐，避免产品之间出现碰撞出现不良； 3.每天开线前，员工熟记SOP五分钟，并现场稽查员工熟记效果； 4.生产治具进行点检，修复绒布破损治具。 责任人：王涛/贺泽蓉 完成时间：2023.3.29 |  |  |  | / |  |  |  | close | 2023-06-20
|  | 1264工厂（KD仓） | 2023-03-28 | IQC | 23504545 | 后摄像头硅胶套_8W_X663_黑色 |  | X663 | 量产 | 结构件 | 硅胶套 | 硅胶套 | 直发料 |  |  | 佳慷 |  | 何建波 | 13000 | 500 | 10 | 2.00% | 破损3pcs，披锋7pcs | C | 重复异常，待供应商换货 |  | 仉天宇 | 根本原因 通过对不良品及生产流程，生产模具，冲切模具排查分析，生产模具及冲模冶具未发现异常，造成产品有破损、披锋的原因主要为：产品在生产冲切作业时，（因此产品表面有弧度）作业员未将产品摆放平整，导致产品有放偏现象，致使冲切后的产品有破损现象 流出原因 品质检验作业员专业技能不足，全检过程中出现漏检漏判，OQC在抽检时未能及时发现不良，导致不良流出 | 重复异常，待供应商换货 | 根本原因 通过对不良品及生产流程，生产模具，冲切模具排查分析，生产模具及冲模冶具未发现异常，造成产品有破损、披锋的原因主要为：产品在生产冲切作业时，（因此产品表面有弧度）作业员未将产品摆放平整，导致产品有放偏现象，致使冲切后的产品有破损现象 流出原因 品质检验作业员专业技能不足，全检过程中出现漏检漏判，OQC在抽检时未能及时发现不良，导致不良流出 | 1.针对此产品特殊结构及产品摆放问题，工程对此冲切模具进行优化，增加平压板，冲切作业工序由前期：摆放产品--手压平--冲切；改为：摆放产品--手压平-用平压板按平--冲切。现场生产组长负责跟进监督，并对作业员及生产组长采取追责制。确保产品摆放平整，放置到位，从源头杜绝此类不良的发生。 2.要求IPQC每1小时对现场产品巡检一次，对此类破损问题采取0接收标准，发生不良马上安排停线全检，杜绝此类不良流入后工序。 以此产品为案例对品质人员进行相关专业技能的培训，增强品质人员的专业技能并做考核。OQC针对此产品问题，提高抽检比例，由前期抽检10%增加到30%，并对此类不良采取0接收标准，确保出货产品附合客户要求 |  |  |  | 1. 要求工程在后续针对此类结构产品时，做好先期评估，防患未然，对模具，治具及生产工序做好防呆措施，杜绝此类不良的再次发生。 2. 依据传音产品质量要求，所有传音产品需严格按传音产品检验规范要求进行生产与检验，各部门生产主管及现场管理人员对传音产品实施严格管控并形成有效记录来完善产品的质量管理，确保出货后产品的质量附合客户要求。 召集由品质，生产，工程，参与的专题检讨会议，各部门负责人对本部门人员进行宣导教育，明确对品质责任人的责任追究，树立良好的品质意识，防止类似不良的再次发生 |  |  |  | close | 2023-06-20
|  | 泰衡诺工厂 | 2023-03-28 | IQC | 37200101 | 玻璃摄像头镜片_CK6_彩色_0.5_后主摄_V0_RO |  | CK6 | 试产MPR | 结构件 | 玻璃件 | 玻璃摄像头镜片 | 直发料 |  |  | 锐欧 |  | 向言成 | 1200 | 80 | 2 | 2.50% | 异色点 | C | 驻厂返工挑选，不良退货 |  | 杨耀鹏 | 1、丝印半透时，产品周转方式防护不足或者丝印半透后洁净度不足，有落尘点落到半透区域内，烘干后造成半透区域异色； 2、为出货检验时员工漏检导致流出到客户端 | 驻厂返工挑选，不良退货 | 1、丝印半透时，产品周转方式防护不足或者丝印半透后洁净度不足，有落尘点落到半透区域内，烘干后造成半透区域异色； 2、为出货检验时员工漏检导致流出到客户端 | 1、丝印前将准备工作完成后再打开保鲜箱盖进行丝印，制定物料周转作业指导书，增加物料周转防护，初步已经完成，细节评估中。丝印工序增加质量关键控制点，按照红色字体进行丝印管控； 2、拿不良品对检验员及QC重新培训，人手一张点规核对点状缺陷规格， 对所有涉及检验传音产品人员进行教育训练并考核，考核结果合格。考核后对检验人员进行GRR测试和分析，结果可接受，增加驻厂人员全检拦截，驻厂每个项目检验3批客户无反馈异常后，取消驻厂全检 |  |  |  | 1、丝印前把丝印工作准备完成好后再打开保鲜箱盖子，防止丝印前半成品落尘 ； 2、定期进行GRR考核，提高检验人员检出能力 |  |  |  | close | 2023-06-20
|  | 泰衡诺工厂 | 2023-03-28 | IQC | 38100873 |  |  | L5007 | 量产 |  |  |  | 直发料 |  |  | 欣冠 |  | 汪自庆 | 4320 | 200 | 5 | 2.50% | 丝印刮伤4，划伤1 | C | 供应商全检，全检已完成3.29 |  | 王又良 | 1， 划伤、脏污是作业员热熔侧键治具上取产品时不小手碰到导致 2、缺辅料、辅料不良是作业员作业不良 。 3，丝印不良是作业员摆放产品入UV炉时碰到未干的丝印导致的 | 供应商全检，全检已完成3.29 | 1， 划伤、脏污是作业员热熔侧键治具上取产品时不小手碰到导致 2、缺辅料、辅料不良是作业员作业不良 。 3，丝印不良是作业员摆放产品入UV炉时碰到未干的丝印导致的 | 1， 及时排查处理各段库存，并共享标识。 2， 驻厂带回不良实物，培训组装和丝印现场作业员、QC识别并宣导，后面生产时管控。 3， 培训现场作业员有不良品及时放红色吸塑盘隔离区分。 4， IPQC&OQC重点跟进此异常。 |  |  |  | 1， 规范培训治具防护产品要求，落实责任人点检跟进。2， 丝印工位规范取放产品进烤箱&UV炉。3， 不良品用红色吸塑盘摆放隔离，集中处理后下拉4， 5， IPQC&OQC重点跟进客诉问题点对策是否落实到位，纳入点检管控。 |  |  |  | close | 2023-06-20
|  | 泰衡诺工厂 | 2023-03-28 | IQC | 17201741 | 摄像头_FF_8W_GC6133_B_P_1PIR_B_HDY_V1.0 |  | X665 | 量产 | 摄像头 | 摄像头模组 | CSP模组 | 直发料 |  |  | 合达源 |  | 瞿国锋 | 11000 | 315 | 8 | 2.54% | 6PCS压伤 2PCS脏污 | C | 供应商返工 |  | 李海波 | ①根据客户投诉现象，分析不良为锋利治具划伤导致 ②追溯生产标签，发现不良批次为残胶返工品 ③返工时，人工贴膜，作业方法培训不当，贴保护膜镊子接触镜头，导致划伤 ④保护膜遮挡镜头，加上有反光，外观不易发现划伤不良，导致流出 | 供应商返工 | ①根据客户投诉现象，分析不良为锋利治具划伤导致 ②追溯生产标签，发现不良批次为残胶返工品 ③返工时，人工贴膜，作业方法培训不当，贴保护膜镊子接触镜头，导致划伤 ④保护膜遮挡镜头，加上有反光，外观不易发现划伤不良，导致流出 | 1.后续返工，由品质部开返工流程单，工程评估返工流程 2.返工部门根据返工流程单，对返工人员进行培训，培训后确认返工人员按流程作业后方可允许独立返工 3.后续涉及设备作业工序返工，返工时评估用设备返工，避免人工返工造成二次不良 | [7 empty] | close | 2023-06-20
|  | 中央仓 | 2023-03-28 | IQC | 38100697 |  |  | X6835 | 量产 |  |  |  | 直发料 |  |  | 广正 |  | 李高胜 | 3750 | 200 | 4 | 2.00% | 压伤*1 天线卷边*2 颗粒*1 | C | 3/28供应商驻厂已完成挑选，共挑选3750pcs，挑出52pcs不良，不良率1.39% |  | 方超 | D-4.1:根本原因/失效分: 天线卷边： 组装线上作业人员在撕掉离型纸贴合天线作业过程中，边角上先粘合在产品上，导致边角上卷边 压伤： 自动化设备在运行中出现故障，自动设备在抓产品时碰到工作台上导致产品导致压伤； 颗粒： 底漆喷涂时，挡板未及时清理干净，挡板黄油未更换，雾化反弹，造成颗粒毛丝； D-4.2: 流出原因 全检人员未发现该异常现象，导致异常流出 ； | 3/28供应商驻厂已完成挑选，共挑选3750pcs，挑出52pcs不良，不良率1.39% | D-4.1:根本原因/失效分: 天线卷边： 组装线上作业人员在撕掉离型纸贴合天线作业过程中，边角上先粘合在产品上，导致边角上卷边 压伤： 自动化设备在运行中出现故障，自动设备在抓产品时碰到工作台上导致产品导致压伤； 颗粒： 底漆喷涂时，挡板未及时清理干净，挡板黄油未更换，雾化反弹，造成颗粒毛丝； D-4.2: 流出原因 全检人员未发现该异常现象，导致异常流出 ； | 天线卷边： 要求作业人员贴合时使用镊子从中间往边缘上进行按压；----杜虎 压伤： 设备故障时的产品单独隔离放置，统一由组长确认后再进行下拉全检—杜虎 颗粒： 输出产前5S洁净度标准点检，要求当班领班上线前稽核检查5S洁净度达标后才可以上线生产— 李健锋 |  |  |  | 1.修订SOP作业指导书，细化天线贴合时作业手法；---凡先金 2.针对外观不良，现场检验人员的外观标准再次进行培训，并定人定岗作业； 3.不良履历下发现场，对全检人员起到预警作用； 4.QC抽检水准改为加严水准，由0.65改为1.0 检验三批后回归正常抽样水准。 |  |  |  | close | 2023-06-20
|  | 印度TUM1 | 2023-03-28 | 海外KD | 12109737 |  |  | BF7 | 量产 |  |  |  | KD |  |  | 海弘 |  | 张洋 | 2000 | 400 | 10 | 2.50% | BF7小板混X6515小板 | A | 库存全部返工 |  | 朱艳艳 | 1、排查确定BF7/X6515小板SN海弘工厂扫描BQC装箱时间为3/13 ，BQC环节MES系统需要识别SN与工单绑定关系，SN错误无法完成扫描出箱标，排除BQC工位混板风险； 2、排查确定OQC检验非在线完成，PCBA会集中由产线转运至品质待检区域，检验过程中如果OQC人员违规作业，桌面同时放置多款型号PCBA，存在混板隐患； 3、排查确认3/13两个项目扫完BQC的产品未完成包装封箱，暂存在待包装暂存区域，区域有进行物理区分，3/15集中安排人力打包，当时因无闲置线体，两个项目安排在一条包装线进行包装作业，仅在现场悬挂两个小板项目外观识别警示图，包装过程中人员作业存在混板风险。 流出： 1、PCBA完成包装后OQC抽检规范为：随机抽检卡通箱内上、下层PCBA 4-6pcs 检验确认板子与箱标信息是否一致，检验基数小；混板不良未抽检到，导致不良流出。 | 库存全部返工 | 1、排查确定BF7/X6515小板SN海弘工厂扫描BQC装箱时间为3/13 ，BQC环节MES系统需要识别SN与工单绑定关系，SN错误无法完成扫描出箱标，排除BQC工位混板风险； 2、排查确定OQC检验非在线完成，PCBA会集中由产线转运至品质待检区域，检验过程中如果OQC人员违规作业，桌面同时放置多款型号PCBA，存在混板隐患； 3、排查确认3/13两个项目扫完BQC的产品未完成包装封箱，暂存在待包装暂存区域，区域有进行物理区分，3/15集中安排人力打包，当时因无闲置线体，两个项目安排在一条包装线进行包装作业，仅在现场悬挂两个小板项目外观识别警示图，包装过程中人员作业存在混板风险。 流出： 1、PCBA完成包装后OQC抽检规范为：随机抽检卡通箱内上、下层PCBA 4-6pcs 检验确认板子与箱标信息是否一致，检验基数小；混板不良未抽检到，导致不良流出。 | 1、对副板测试线体进行改造，一条线体只能生产一个项目 产品，包装工序跟线作业，禁止线外包装； 2、品质OQC人员跟线检验，检验PASS的PCBA需第一 时间跟进生产完成包装/装箱；BQC到PCBA包装不 允许堆机。�� 备注：传音项目PCBA禁止线外检验 3、更新传音OQC通用作业指导书，完成装箱的PCBA优化 抽检比率及抽检方法，抽检比率由上下层4-6PCS ， 更新为上下层按5%比例抽检 ,抽检方法由随机抽检更 新为十字交叉抽检法进行抽检。 |  |  |  | 1、传音项目一条测试线体只可同时生产一个料号产品， 测试——目检—包装装箱——封箱实施在线作业，禁止 离线包装作业，避免混板异常发生 。 2、OQC通用外观检验SOP中增加要求，需进行卡通箱包装 出货的产品，OQC需在PCBA完成包装后、对箱内上下 层产品按5%比例进行第二次检验检验PASS后立即监督 生产部门完成封箱。 |  |  |  | close | 2023-06-20
|  | 泰衡诺工厂 | 2023-03-28 | IQC | 37500046 |  |  | AD10 | 试产MPR |  |  |  | 直发料 |  |  | 富驰 |  | 廖诗龙 | 500 | 80 | 1 | 1.25% | 麦拉浮高 | B | 供方挑选 |  | 李和忠 | 目前麦拉贴合方式为东工贴合，员工未按压激活到位导致浮高 | 供方挑选 | 目前麦拉贴合方式为东工贴合，员工未按压激活到位导致浮高 | 麦拉贴合后增加治具保压，防止麦拉漏保压浮高； |  |  |  | 治具保压方式纳入SOP执行； |  |  |  | close | 2023-06-20
|  | 中央仓 | 2023-03-28 | 实验室 | 25101838 | USB充电器_欧规_U100IEA_10W_白色 |  | 通用 | 量产 | 安规器件 | 充电器 | USB充电器 | 直发料 |  |  | 坤兴 |  | 周丽娅 | 4050 | 200 | 1 | 0.50% | 实验室测试电流到灌NG | B | 会议决策物料正常使用，此次异常作为个案跟进--理由：a、倒灌电流主要是为了防止反冲问题，现在的手机内部都有充电IC控制，倒灌电流超标，对手机影响不大；b、倒灌电流供应商测试可以拦截，根据不良实物追溯，异常批次当时的生产有发现2PCS不良（其中1PCS误判），风险数量小； |  | 肖思婷 | 1，不良品异常确认为EC4固态电容异常：更换EC4电容倒灌电流4.86mA（符合标准≤6mA），待机功耗0.039W，恢复正常 2，固态电容异常原因：分析为电容有受外力导致芯子铝箔，引脚铆接处受力，局部破坏了铆接花形周围铝箔修补过的氧化膜介质，造成电容漏电流有变大 3，通过对电容、充电器制程排查锁定风险点为：装PCBA板工位，员工作业手法不当可能会捏到固态电容，导致固态电容受力引起引脚拉伤 4，ATE测试可拦截此异常，排查3月18日ATE测试设备非自动化，需人工手动取放产品（有取错产品风险） 对策： | 会议决策物料正常使用，此次异常作为个案跟进--理由：a、倒灌电流主要是为了防止反冲问题，现在的手机内部都有充电IC控制，倒灌电流超标，对手机影响不大；b、倒灌电流供应商测试可以拦截，根据不良实物追溯，异常批次当时的生产有发现2PCS不良（其中1PCS误判），风险数量小； | 1，不良品异常确认为EC4固态电容异常：更换EC4电容倒灌电流4.86mA（符合标准≤6mA），待机功耗0.039W，恢复正常 2，固态电容异常原因：分析为电容有受外力导致芯子铝箔，引脚铆接处受力，局部破坏了铆接花形周围铝箔修补过的氧化膜介质，造成电容漏电流有变大 3，通过对电容、充电器制程排查锁定风险点为：装PCBA板工位，员工作业手法不当可能会捏到固态电容，导致固态电容受力引起引脚拉伤 4，ATE测试可拦截此异常，排查3月18日ATE测试设备非自动化，需人工手动取放产品（有取错产品风险） 对策： | 1，优化装PCBA板动作，避免员工作业碰压到固态电容，并对员工进行培训（装板动作分解，拿PCBA中部预装进外壳（避开固态电容），然后压USB框口装入PCBA到塑壳内） 2，后续传音产品全部使用自动线生产（自动测试），杜绝人工手动取放产品。 |  |  |  | 1，装板动作分解，拿PCBA中部预装进外壳（避开固态电容），然后压USB框口装入PCBA到塑壳内 ） 2，传音产品全部使用自动线生产（自动测试），杜绝人工手动取放产品。 |  |  |  | close | 2023-06-20
|  | 泰衡诺工厂 | 2023-03-27 | IQC | 37300154 |  |  | X669 | 量产 |  |  |  | 直发料 |  |  | 吉鑫和盛 |  | 向言成 | 7200 | 200 | 6 | 3.00% | 异色、异色点、异色线 | C | 驻厂返工挑选，不良退货 |  | 王又良 | 1、异色点是对产品转印脱模时，转印胶水边缘与板材结合部位胶水形成的颗粒物吸附在纹理面镀膜后形成异色点现象； 2、划伤是产品转印后，周转过程中转印后材料边缘的下一张产品纹理面产生搓刮现象，形成划伤； 3、异色暗印及水印是该纹理模具在拼膜翻模时产生固定影印； 4、因产能提升加上此产品为拼接纹理模具产品，个别新进员工在检验外观时，对产品每个面的检验斜角度未掌握好，造成个别产品部位不良须在特定的角度才能发现的不良现象未检验完全，导致不良品流入后工序 | 驻厂返工挑选，不良退货 | 1、异色点是对产品转印脱模时，转印胶水边缘与板材结合部位胶水形成的颗粒物吸附在纹理面镀膜后形成异色点现象； 2、划伤是产品转印后，周转过程中转印后材料边缘的下一张产品纹理面产生搓刮现象，形成划伤； 3、异色暗印及水印是该纹理模具在拼膜翻模时产生固定影印； 4、因产能提升加上此产品为拼接纹理模具产品，个别新进员工在检验外观时，对产品每个面的检验斜角度未掌握好，造成个别产品部位不良须在特定的角度才能发现的不良现象未检验完全，导致不良品流入后工序 | 1、对转印车间进行升级改造，使车间到达百级车间，降低颗粒物吸附在转印产品表面； 2、对现行模具生产的产品找客户加签X669镜黑呈现的异色等外观限度样； 3、外发重新拼膜，品质主管跟进确认OK，新进生产模具已经验证,并投入生产使用； 4、包装主管及品质主管对每天早、晚各30分钟对新进员工加大培训频次，熟悉外观限度样品和对当天不良进行针对培训 |  |  |  | 品质部组织全检人员、QC、OQC等相关人员进行培训《X669盖板产品检验规范》、《X669盖板外观限度样》、《复合材料类产品检验规范标准》内容；全检人员、QC、OQC严格按各工站作业指导书进行作业 |  |  |  | close | 2023-06-20
|  | 重庆工厂 | 2023-03-27 | 产线 | 38100614 |  |  | KI5Q | 量产 |  |  |  | 中央仓调料 |  |  | 欣冠 |  | 付先进 | 3800 | 3800 | 32 | 0.84% | 工厂生产KI5Q项目反馈整机装配锁紧螺钉后中框头部胫骨外露异常，不良比率0.8%左右，不良集中在中框M5模 | B | 冻结异常模穴 |  | 陈伟添 | 1.M5螺丝高度较其它模穴低0.04mm（中值小0.02MM)，打螺丝后，中框变形，扣位拉不住前壳，导致间隙外露 2.孔边 有小R角段差0.1mm | 冻结异常模穴 | 1.M5螺丝高度较其它模穴低0.04mm（中值小0.02MM)，打螺丝后，中框变形，扣位拉不住前壳，导致间隙外露 2.孔边 有小R角段差0.1mm | ①.M5中框螺丝柱高度加胶0.1mm ②.孔边小R角 模具清利 ③.排查所有中框孔边R角清角，模具遇下机修模导入②修模方案效果确认：4月1日修模后确认OK. | [7 empty] | close | 2023-06-20
|  | 重庆工厂 | 2023-03-27 | 实验室 | 17401807 | Incell_6.82_HD+_H_INX_a-Si_黑色 |  | X6835 | 试产PIR | 屏幕 | 全贴合组件 | Incell | 直发料 |  |  | 同兴达 |  | 曾鹏飞 | 44 | 5 | 1 | 20.00% | 盐雾试验后花屏、TP无触摸 | B | 库存单体1295pcs，三合一604pcs |  | 李贵余 | 客端盐雾实验后花屏，因一线胶贯穿气泡，实验过程中有水汽侵入FOG绑定区导致绑定粒子浮起，出现粒子失效/线路烧伤，最终导致测试花屏不良现象； | 库存单体1295pcs，三合一604pcs | 客端盐雾实验后花屏，因一线胶贯穿气泡，实验过程中有水汽侵入FOG绑定区导致绑定粒子浮起，出现粒子失效/线路烧伤，最终导致测试花屏不良现象； | 1.气泡要求按照小于0.08mm管控，并对当线的封胶机点UV最佳参数进行固化，参数张贴在设备以便监控。 |  |  |  | 1.规范喷阀清洁周期，增加喷阀清洁频率管控。设定频率每月清洁一次。 2.设备抽检比列由100PCS抽检2PCS，变更为100PCS抽检4PCS，由工程品质共同监督。 |  |  |  | close | 2023-06-20
|  | 中央仓 | 2023-03-27 | IQC | 25201208 | 耳机_itel_3.5MM_EW_31AI_白磁,A551L 耳机,A551L 耳机 |  | 通用 | 量产 | 电声器件 | 耳机 | 有线耳机 | 直发料 |  |  | 伟旺达 |  | 周丽娅 | 30000 | 315 | 1 | 0.32% | 单边音*1 | B | 已完成返工 |  | 钟意中 | 一、单边（L边）无音*1PCS 1、对不良进行测试确认，R边喇叭阻值正常，L边喇叭阻值显示开路（见下图一）. 2、对开路喇叭进行拆解分析： 2.1. 拆下L边喇叭单体确认无阻抗—开路（见下图二）. 2.2. 确认其喇叭线圈焊接及外观，发现其一铜线未被喇叭保护胶覆盖且断开（见下图三）. 2.3 在组装喇叭时由于作业人员未将引线压在铁盆底部进行焊接，导致喇叭线线外露过长造成保护胶未能覆盖住引线。 分析结论：单体喇叭保护胶未覆盖线圈线芯，在装配时外壳压住引线，造成引线断裂导致喇叭开路. 流出原因1.成品组装生产测试时，引线受挤压断裂后，由于引线挤压在耳壳壁内线芯未分离，导致产线测试时未能发现不良，经周转运输震动后散开导致不良流出。 2.根据订单追溯喇叭生产批次，该订单为2月28日下单39500pcs，3月3日共计生产喇叭81000pcs,其中喇叭库存剩余1000pcs，库存成品10000pcs进行排查无不良。 3.结论根据返工数据及原料排查数据该不良为个别案例，无批量不量。 | 已完成返工 | 一、单边（L边）无音*1PCS 1、对不良进行测试确认，R边喇叭阻值正常，L边喇叭阻值显示开路（见下图一）. 2、对开路喇叭进行拆解分析： 2.1. 拆下L边喇叭单体确认无阻抗—开路（见下图二）. 2.2. 确认其喇叭线圈焊接及外观，发现其一铜线未被喇叭保护胶覆盖且断开（见下图三）. 2.3 在组装喇叭时由于作业人员未将引线压在铁盆底部进行焊接，导致喇叭线线外露过长造成保护胶未能覆盖住引线。 分析结论：单体喇叭保护胶未覆盖线圈线芯，在装配时外壳压住引线，造成引线断裂导致喇叭开路. 流出原因1.成品组装生产测试时，引线受挤压断裂后，由于引线挤压在耳壳壁内线芯未分离，导致产线测试时未能发现不良，经周转运输震动后散开导致不良流出。 2.根据订单追溯喇叭生产批次，该订单为2月28日下单39500pcs，3月3日共计生产喇叭81000pcs,其中喇叭库存剩余1000pcs，库存成品10000pcs进行排查无不良。 3.结论根据返工数据及原料排查数据该不良为个别案例，无批量不量。 | 1.作业员在进行焊接完后需自检确认有无假焊、短路、锡渣/珠不良，检查焊点使用放大镜进行检查，终检人员须重点检验喇叭保护胶不可有过多/少、未覆盖线圈芯线等异常. 2.将焊接不良看板及打保护胶标准要求及样品悬挂在产线相关工序工站，要求作业员严格依照此标准进行作业. 3.喇叭制程检查后续重点检出保护胶效果，不可有胶多、胶少、漏打保护胶等异常. 4.在进行引线分线后，要求对引线增加引线压线胶，杜绝线芯飞出现象。 |  |  |  | 1、对策项实施更新到检验规范，开展责任部门/监控人员培训落实和监督反馈的管控机制。 2、对以上异常须横/纵向展开管控(含类似产品、工艺、材料…不同日期/人员生产…等）. |  |  |  | close | 2023-06-20
|  | 海弘工厂 | 2023-03-27 | IQC | 38100755 |  |  | S665L | 量产 |  |  |  | 中央仓调料 |  |  | 广正 |  | 袁天放 | 2024 | 125 | 8 | 6.40% | 伤、前摄孔披锋 | C | 已全检完成 |  | 李华新 | 划伤：人员作业过程中叠抓，工位堆积未摆放好，易产生划伤； 披锋：模具碰穿位镶件烧伤导致产品披锋。 | 已全检完成 | 划伤：人员作业过程中叠抓，工位堆积未摆放好，易产生划伤； 披锋：模具碰穿位镶件烧伤导致产品披锋。 | 划伤： 要求现场产线人员不允许叠抓产品，单个产品进行检验。堆积产品全部用吸塑盒装盘摆放； 披锋：镶件烧焊 做铜公放电 重新配模 |  |  |  | 1. QC，生产组巡线频率由之前1H/1次调整为30min/次，同步针对组装全检工位做陷阱测试； 不良看板悬挂现场提醒后续控制重点、 |  |  |  | close | 2023-06-20
|  | 泰衡诺工厂 | 2023-03-27 | IQC | 37600026 |  |  | AD8 | 量产 |  |  |  | 直发料 |  |  | 环力 |  | 廖诗龙 | 1000 | 125 | 50 | 40.00% | 短装50pcs | B | 供方补货 |  | 王又良 | 1、检验OK的产品，打包员合盘点数，未每盘过盘点数，导致空盘短装50PCS异常发生. 2、取用的小件称重电子称精度不够（只精确到0.1g），小件产品很小单重轻，尾数称重不准，导致短装异常发生. | 供方补货 | 1、检验OK的产品，打包员合盘点数，未每盘过盘点数，导致空盘短装50PCS异常发生. 2、取用的小件称重电子称精度不够（只精确到0.1g），小件产品很小单重轻，尾数称重不准，导致短装异常发生. | 1、培训考核打包员，打包员合盘点数改为每盘过盘点数OK后，方可打包；同步称重管理，预防短装再发.----已执行. 2、购买精度高的电子称（精确到0.01g）称小件物料，并规范在SOP上体现出电子称要求----已执行. 3、生产长期管控，IPQC&OQC重点跟进少数异常，预防短装少数再发.---已执行 |  |  |  | 1、打包员合盘点数改为每盘过盘点数（更新点数SOP），每日记录小件称重取样数、重量，持续更新，并记录责任人追踪； 2、规范要求小件称重电子称精度，要求精确到0.01g（更新称重SOP）； 3、打包区域增加摄像头监控，如发现打包员不执行每盘过盘点数，辞退处理； 4、领班和OQC不定稽核现场打包员和称重人员，持续跟进改善对策落地有效性； |  |  |  | close | 2023-06-20
|  | 印度TUM1 | 2023-03-27 | 海外KD |  |  |  | L5002 | 量产 |  |  |  | KD |  |  | 海弘 |  | 张洋 |  | 200 | 8 | 4.00% | 屏内脏污白点、膜边缘发 | C |  |  | 李峰 | 1.根据海外反馈信息查询；该组件生产日期为2023年3月3日生产 2.根据海外反馈不良图片为扩散膜边缘发白，根据内部生产风险排查和现象确认为贴扩散膜岗位二粘贴导致；贴扩散膜岗位发现贴偏重新撕掉（此时面壳与扩散膜已经粘连）在撕掉时二次粘贴会有发白的胶粘在上面 查询当时生产人员履历发现外观有新人学习；初步判定为外观更换人员导致产品流出 |  | 1.根据海外反馈信息查询；该组件生产日期为2023年3月3日生产 2.根据海外反馈不良图片为扩散膜边缘发白，根据内部生产风险排查和现象确认为贴扩散膜岗位二粘贴导致；贴扩散膜岗位发现贴偏重新撕掉（此时面壳与扩散膜已经粘连）在撕掉时二次粘贴会有发白的胶粘在上面 查询当时生产人员履历发现外观有新人学习；初步判定为外观更换人员导致产品流出 | 1.人员管控：每条线重点岗位人员固定，考核OK后上岗，IPQC每日巡线对培训后的员工跟进产品是否有质量隐患；并不定时对重点岗位进行敏感度投放，提高员工检出技能 2. 设备管控：要求框贴员工使用离子风蛇加湿器作业，管理/IPQC巡线发现没使用离子风蛇吹试，直接隔离，并罚款50/次 3.来料拦截：每批加严抽检，发现问题通知供应商分析改善 4.方法管控：框贴时佩戴手指套作业，框贴后自检框贴效果，上线前增加一人专检框贴后的产品，所有的外观（新人）检验过的产品必须经过老员工检验 5. 环境管控：重新规划新框贴房，进入框贴房需要经过风淋除尘才可以进入，每2H拖一次地，PQC跟进改善效果 | [7 empty] | close | 2023-06-20
|  | 泰衡诺工厂 | 2023-03-26 | IQC | 38100727 |  |  | CK6 | 试产PIR |  |  |  | 直发料 |  |  | 欣冠 |  | 汪自庆 | 1000 | 80 | 4 | 5.00% | 中框缺口4 | C | 全检已完成 |  | 杨耀鹏 | 1、CNC加工时，治具上加工胶屑未清理干净，在生产时产品放置在带有胶屑的治具上，导致压伤产生2、保压密封泡棉时治具上残留异物，导致保压时将产品压伤形成缺口3、流出原因a、 产品为高光设计，在CNC加工后全检人员漏检，导致不良流出b、组装生产前未对产品进行100%全检外观，导致不良流出 | 全检已完成 | 1、CNC加工时，治具上加工胶屑未清理干净，在生产时产品放置在带有胶屑的治具上，导致压伤产生2、保压密封泡棉时治具上残留异物，导致保压时将产品压伤形成缺口3、流出原因a、 产品为高光设计，在CNC加工后全检人员漏检，导致不良流出b、组装生产前未对产品进行100%全检外观，导致不良流出 | 1、 cnc 加工后对加工治具进行风枪去胶屑由之前2PCS/次调整为1PCS/次，同步更新CNC加工SOP2、泡棉保压工序增加除尘动作，频率为4H/次并更新SOP3、组装前安排对外观面进行撕膜全检，流程为:拉头去膜→全检外观→自动贴膜→点胶（之前为：直接点胶）4、重新对CNC端和组装端全检人员进行培训并进行陷阱测试 |  |  |  | / |  |  |  | close | 2023-06-20
|  | 泰衡诺工厂 | 2023-03-26 | IQC | 38000022 |  |  | AD11 | 试产PR1 |  |  |  | 直发料 |  |  | 纵胜 |  | 汪自庆 | 500 | 500 | 42 | 8.40% | 缺口20、划伤21、平面度不良1 | C | IQC已全检 |  | 张焱 | 缺口：治具边缘压伤 划伤：作业碰划伤导致 平面度不良：产品挤压变形导致 | IQC已全检 | 缺口：治具边缘压伤 划伤：作业碰划伤导致 平面度不良：产品挤压变形导致 | 缺口：治具已打磨修复 划伤：排查夹治具并做防护 平面度不良：平面度全检出货，并同步排查包装方法； |  |  |  | 缺口：治具已打磨修复 划伤：排查夹治具并做防护 平面度不良：平面度全检出货，并同步排查包装方法； |  |  |  | close | 2023-06-20
|  | 泰衡诺工厂 | 2023-03-26 | IQC | 38000002 |  |  | AD11 | 试产PR1 |  |  |  | 直发料 |  |  | 纵胜 |  | 汪自庆 | 500 | 500 | 19 | 3.80% | 缺口15、压伤2、缝隙2 | C | IQC已全检 |  | 张焱 | 缺口和压伤：治具边缘压伤 缝隙：贴皮间隙不均 | IQC已全检 | 缺口和压伤：治具边缘压伤 缝隙：贴皮间隙不均 | 缺口和压伤：治具已打磨修复 缝隙：贴皮后100%自检确认 |  |  |  | 缺口和压伤：治具已打磨修复 缝隙：贴皮后100%自检确认 |  |  |  | close | 2023-06-20
|  | 泰衡诺工厂 | 2023-03-26 | IQC | 17401804 |  |  | AD11 | 试产PR1 |  |  |  | 直发料 |  |  | 天马 |  | 瞿国锋 | 1074 | 500 | 10 | 2.00% | 1PCS屏线条 1PCS缺口 3PCS白点 1PCS划伤 1PCS毛丝 2PCS露白 1PCS脏污 | B | 供应商返工 |  | 李文辉 | 线条：1、显微镜镜检对应source 线路 ，发现对应source线路COF本压位置有电极划伤现象 2、过程排产：风险站点锁定为一切拨片，二切上料，二切拨片站点 外观： ① 白点2pcs、脏污1pcs、异物1pcs、透光2pcs、异色1pcs 厂内判定为异色不良，已报备特采出货； ② 划伤1pcs厂内测量确认为满足外观标准； ③ 透光1pcs超规格，确认为厂内漏检；改善对策：提升员工检验重视度，加强培训 ④ 崩缺3pcs排查为Lens保护膜更换站点样品与治具存在撞击风险； | 供应商返工 | 线条：1、显微镜镜检对应source 线路 ，发现对应source线路COF本压位置有电极划伤现象 2、过程排产：风险站点锁定为一切拨片，二切上料，二切拨片站点 外观： ① 白点2pcs、脏污1pcs、异物1pcs、透光2pcs、异色1pcs 厂内判定为异色不良，已报备特采出货； ② 划伤1pcs厂内测量确认为满足外观标准； ③ 透光1pcs超规格，确认为厂内漏检；改善对策：提升员工检验重视度，加强培训 ④ 崩缺3pcs排查为Lens保护膜更换站点样品与治具存在撞击风险； | 线条：1.因切割渗透原因，整条裂片时存在漏裂情况，二次拨片时会存在与整版剐蹭问题，可能导致划伤 ，改善前：先拨长边后拨短边（单stick拨片） 改善后：拨片为整排拨片 2.二切人员手动放料时，电极台阶与治具对位槽有剐蹭风险 ， 治具对位槽边缘增加泡棉，防止电极于治具剐蹭。 3.二切人员拨片手套过大，拨片时手套可能带有废材会触碰到电极，导致划伤 ，人员拨片更换为PVC+手指套拨片 外观：1.提升员工检验重视度，加强培训 2.使用治具更换Lens保护膜更改为人员操作 | [7 empty] | close | 2023-06-20
|  | 泰衡诺工厂 | 2023-03-26 | IQC | 23002078 |  |  | X6711 | 试产PIR |  |  |  | 直发料 |  |  | 奕东 |  | 廖诗龙 | 2000 | 125 | 48 | 38.40% | 短装48pcs | B | 供方补货 |  | 罗捷 | 由于包装作业人员在清点数量时不细心，导致包装少数，人员未对已经点好数的产品进行复核，导致出现少数产品流出。 | 供方补货 | 由于包装作业人员在清点数量时不细心，导致包装少数，人员未对已经点好数的产品进行复核，导致出现少数产品流出。 | 改善前包装后的产品没有每包称重，改善后包装后的产品每包称重，并核对标签重量，避免整Sheet少数的产品流出。---责任人：孔助 实施日期：4月2日 在包装增加2个高清摄像头查找与预防。---责任人：周孟依 完成日期：4月20日 |  |  |  | 晚上SMT包装规范防止漏检 |  |  |  | close | 2023-06-20
|  | 重庆工厂 | 2023-03-25 | 产线 | 37200095 |  |  | X6515 | 量产 |  |  |  | 中央仓调料 |  |  | 大唐伟业 |  | 吴夏芳 | 4000 | 4000 | 23 | 0.57% | 镜片视窗口水印（擦试不掉） | B | 已返工 |  | 卢琪文 | 1. 丝印员工在清洗网版擦拭后残留在网版上的助剂没有擦干净，直接丝印，导致视窗白色雾状，烘烤后用酒精比较难擦拭，用白电油很容易擦，因为助剂和白电油有相溶作用可以清洁干净油墨助剂；2. FQC全检、OQC漏检，检验能力不均衡，检出率低。 FQC全检、OQC漏检，检验能力不均衡，检出率低。 | 已返工 | 1. 丝印员工在清洗网版擦拭后残留在网版上的助剂没有擦干净，直接丝印，导致视窗白色雾状，烘烤后用酒精比较难擦拭，用白电油很容易擦，因为助剂和白电油有相溶作用可以清洁干净油墨助剂；2. FQC全检、OQC漏检，检验能力不均衡，检出率低。 FQC全检、OQC漏检，检验能力不均衡，检出率低。 | 1宣导丝印员每次清洗擦拭网板后，用干的无尘布将网板底部擦干净，板材上贴上保护膜先印在保护膜上，确认丝印效果合格OK后再导入批量作业避免出现视窗脏污不良现象；2. 丝印员每次清洗网版后，IPQC需做首件监督，发现异常及时暂停整改； 丝印员每次清洗网版后，IPQC需做首件监督，发现异常及时暂停整改； |  |  |  | 宣导丝印以及IPQC岗位职责，强调自检要求，作业员清楚岗位工作的职责和品质要求。 |  |  |  | close | 2023-06-20
|  | 重庆工厂 | 2023-03-25 | 产线 | 38100907 | 中框组件_X6835_宝来紫_V0_XG_N |  | X6835 | 试产MPR | 结构件 | 注塑件 | 中框组件 | 直发料 |  |  | 欣冠 |  | 付先进 | 800 | 800 | 1 | 0.12% | 中框侧键热熔错误（紫色中框热熔为银色侧键*1pcs） | B | 库存已安排返工 |  | 方超 | 根本原因： 1.生产X6835中框紫色款物料时，因由银色款切换为紫色款，组装线长只对拉线做了简单的清线，就同步进行生产紫色物料，换线信息没有及时传达到每个作业员处，侧键装配工站的银色物料没有全部进行清理干净，导致混料的情况发生； 2.装配侧键人员未对侧键进行100%自检，热熔侧键工站只对熔点全检打点处理，未对侧键颜色进行确认； 3.全检员检验时只针对了外观检和辅料检验，也未对颜色进行确认，导致此侧键混不同颜色的不良流出。 | 库存已安排返工 | 根本原因： 1.生产X6835中框紫色款物料时，因由银色款切换为紫色款，组装线长只对拉线做了简单的清线，就同步进行生产紫色物料，换线信息没有及时传达到每个作业员处，侧键装配工站的银色物料没有全部进行清理干净，导致混料的情况发生； 2.装配侧键人员未对侧键进行100%自检，热熔侧键工站只对熔点全检打点处理，未对侧键颜色进行确认； 3.全检员检验时只针对了外观检和辅料检验，也未对颜色进行确认，导致此侧键混不同颜色的不良流出。 | 1.对拉线切换线体时，生产的组长，PE、品质三方需要同步对线体进行复核确认，线体经三方确认合格后方可进行切换物料生产.责任人：贺泽蓉/袁露2023.3.28 2.培训装侧键作业员，侧键安装后增加目视自检侧键外观及侧键颜色确认，现场悬挂颜色对比图.责任人-贺泽蓉/赵书纪2023.03.29 3、定人定岗，同步制作警示图，培训上岗作业。---贺泽蓉2023.03.28 4、现场指导并制作不良看板，针对所有侧键外观及颜色100%全检，并在侧键位置进行打点确认.贺泽蓉.2023.03.28 4.1现场线尾增加一人专项对产品颜色进行检验，现场同步悬挂组装样品。 5.产前培训及收线后问题总结 6.定期进行作业人员培训及稽查考核并建立奖惩机制 |  |  |  | 1、定制专人专线，重点岗位执行定人定岗，现场品质针对重点岗位的人员每次开线后对人员进行核对。并制定预备人员. 2、组装前后工序按书面标准管控，生产时现场品质人员每2H巡线时对所有作业员的手法进行确认，确认作业员的手法是否与SOP同步。 3、后续开线时需由产线组长和PE工程师100%一对一进行作业手法和检验标准培训，由IPQC确认作业合格后方可上岗作业。并做培训记录。 |  |  |  | close | 2023-06-20
|  | 中央仓 | 2023-03-25 | IQC | 37300173 | 复合板电池盖组件_X6835_幻黑_V1_ZY_GK_N |  | X6835 | 量产 | 结构件 | 复合板材 | 复合板电池盖组件 | 直发料 |  |  | 兆奕 |  | 李高胜 | 3000 | 125 | 9 | 7.20% | 划痕*8 裂痕*1 | C | 3/25供应商驻厂已完成挑选，共挑选3000pcs，挑出103pcs不良，不良率3.43% |  | 方超 | 划痕：1.1此批物料检包清洗后一次检验完成后产品叠放时未贴保护膜造成划痕。 1.2：外观检验员检验产品ok后摆放杂乱，整理产品时产品叠放造成划伤。 责任人：向敏、敖显会 3月28日 1、检验员检验存在漏检，导致不良流出。 2、品质出货未能抽检出不良。 责任人：向敏 敖显会 3月28日 | 3/25供应商驻厂已完成挑选，共挑选3000pcs，挑出103pcs不良，不良率3.43% | 划痕：1.1此批物料检包清洗后一次检验完成后产品叠放时未贴保护膜造成划痕。 1.2：外观检验员检验产品ok后摆放杂乱，整理产品时产品叠放造成划伤。 责任人：向敏、敖显会 3月28日 1、检验员检验存在漏检，导致不良流出。 2、品质出货未能抽检出不良。 责任人：向敏 敖显会 3月28日 | 1.一次检验完成后禁止检验员叠加摆放，检验OK产品需放入吸塑盘内进行正面贴膜处理，防止叠加摆放出现的划痕。 责任人：向敏、敖显会 3月28日 |  |  |  | 1、制作不良看板，现场宣导品质意识。 2、每半个月对检验员及QC进行GRR考核。 |  |  |  | close | 2023-06-20
|  | 印度TUM1 | 2023-03-25 | 海外KD | 38500234 |  |  | X6517 | 量产 |  |  |  | KD |  |  | 天珑 |  | 张洋 | 10000 | 2900 | 17 | 0.59% | SMART 7广告模暂发现有1包混料（17PCS SMART 7 Plus ） | A | 返工补货 |  | 俞琴 | 1）联合利相似物料管控机制不足，易导致混料。 2）联合利无少料/补料处理流程，包装员发现少料时随意补料，导致混料。 | 返工补货 | 1）联合利相似物料管控机制不足，易导致混料。 2）联合利无少料/补料处理流程，包装员发现少料时随意补料，导致混料。 | 一、新增防错混料作业指导书《LHL-WI-QC-15A0》，增加相似物料定义、触发机制、更新相似物料看板时间。 1）相似物料打样开始时，由品质主管及时更新看板，现场对所有员工进行培训宣导。 2）相似物料分不同车间检验打包。 二、制定少料/补料处理流程 流程优化：包装作业指导书《LHL-WI-QC-14A》增加少料/补料处理流程，新增补料点检记录表，少料/补料工序增加IPQC及班组长复核确认。 | [7 empty] | close | 2023-06-20
|  | 印度TUM1 | 2023-03-25 | 海外KD |  |  |  | A551 | 量产 |  |  |  | KD |  |  | 海弘 |  | 张洋 |  | 200 | 19 | 9.50% | TP缝隙、粘胶、卡扣坏 | C | 挑选 |  | 李峰 | 1TP起翘搭边，根据内部生产风险排查和现象确认，为装屏岗位操作员未装到位导致TP起翘搭边 2.未戴手指套作业导致屏内有指纹印未擦除干净导致屏内脏污； 3.按照3月份周期排查为当时生产线体为603线，测试三合一组件时未扣合到位，导致排扣变形 查询当时生产人员履历发现外观有新人学习；初步判定为外观更换人员导致产品流出 | 挑选 | 1TP起翘搭边，根据内部生产风险排查和现象确认，为装屏岗位操作员未装到位导致TP起翘搭边 2.未戴手指套作业导致屏内有指纹印未擦除干净导致屏内脏污； 3.按照3月份周期排查为当时生产线体为603线，测试三合一组件时未扣合到位，导致排扣变形 查询当时生产人员履历发现外观有新人学习；初步判定为外观更换人员导致产品流出 | 1.人员管控：每条线重点岗位人员固定，考核OK后上岗 2.品质管控：IPQC每日巡线对培训后的员工跟进产品是否有质量隐患；并不定时对重点岗位进行敏感度投放，提高员工检出技能； 3.检验拦截：所有的外观（新人）检验过的产品必须经过老员工检验 |  |  |  | 1.环境管控：框贴房贴“随手关门”提醒标语，防止开门时白点/毛丝飞入 2.规划指套放置区域，方便员工拿取指套；在框贴岗位贴“请戴手指套”警示标语， |  |  |  | close | 2023-06-20
|  | 1264工厂（KD仓） | 2023-03-24 | 产线 | 21205476 |  |  | X6817 | 量产 |  |  |  | 直发料 |  |  | 锦瑞 |  | 何建波 | 11000 | 500 | 8 | 1.60% | 水印3pcs，内划伤2pcs，凹印1pc，磕伤1pc，裂纹1pc | C | 驻厂返工挑选，不良换货 |  | 卢琪文 | 根本原因 1.水印不良：转印作业员在取料过程中单手拿取板材易触碰到纹理区域，盖底后形成水印异色 2.内划伤：转印滚轴破损，转印时破损位置受力不均导致胶水厚薄不一致而出现内划伤； 3.凹印：转印前工序外观抽检时需要撕保护膜抽检，抽检物料未及时更换保护膜，导致褶皱位置出现脏污，成品形态类似凹印； 4.磕伤、裂纹：组装人员实操作业不熟悉，手法不当，产品未放平稳到治具内，导致产品边缘边缘磕伤、裂纹 流出原因 1.因全检工序人员检验漏失，在全检中未发现未拦截不良； 2.OQC出货检验按AQL0.65标准检验，抽检频率及抽检数据未拦截到 | 驻厂返工挑选，不良换货 | 根本原因 1.水印不良：转印作业员在取料过程中单手拿取板材易触碰到纹理区域，盖底后形成水印异色 2.内划伤：转印滚轴破损，转印时破损位置受力不均导致胶水厚薄不一致而出现内划伤； 3.凹印：转印前工序外观抽检时需要撕保护膜抽检，抽检物料未及时更换保护膜，导致褶皱位置出现脏污，成品形态类似凹印； 4.磕伤、裂纹：组装人员实操作业不熟悉，手法不当，产品未放平稳到治具内，导致产品边缘边缘磕伤、裂纹 流出原因 1.因全检工序人员检验漏失，在全检中未发现未拦截不良； 2.OQC出货检验按AQL0.65标准检验，抽检频率及抽检数据未拦截到 | 1. 水印不良：培训作业员的取料手法，转印好的产品双手同步取出，避免触碰到纹路区域 2. 内划伤：每天对滚轴进行点检，发现破损时立马更换新滚轴； 3. 凹印：转印前工序抽检物料及时更换保护膜 4. 磕伤、裂纹：上岗人员领班对操作员手法进行实操培训，增强员工技能； OQC检验重点关注客诉问题点，出货检验针对此次客诉不良加严抽检，由AQL 0.65抽检加严为AQL0.40抽检 |  |  |  | 1、组织生产工序及品质人员，针对不良实物图片进行培训及过程管控细节；---责任人：王又才/吴晓明/孟根玉 2、各工序根据制程作业流程及SOP/SIP进行梳理管控，落实各段检验和规避不良；---责任人 ：过劲 3、设立专项稽核人员，稽核各制程生产/品质有无严格按要求作业； 4.制定新进人员技能提升教育训练计划，定期对员工进行培训 |  |  |  | close | 2023-06-20
|  | 中央仓 | 2023-03-24 | IQC | 38101254 | 面壳组件_S665L_黑色_V1_GZ_N |  | S665L | 量产 | 结构件 | 注塑件 | 面壳组件 | 直发料 |  |  | 广正 |  | 李高胜 | 2000 | 125 | 5 | 4.00% | 麦拉爬墙*1 灯罩不良*4 | C | 3/24供应商驻厂已完成挑选，共挑选2000pcs，挑出72pcs不良，不良率3.6% |  | 李华新 | D-4.1:根本原因/失效 灯罩未装到位：保压头磨损，导致灯罩未压合到位 麦拉爬墙：自动辅料机器不稳定，贴合偏离导致爬墙 D-4.2: 流出原因 外观全检漏失导致不良流出。。 | 3/24供应商驻厂已完成挑选，共挑选2000pcs，挑出72pcs不良，不良率3.6% | D-4.1:根本原因/失效 灯罩未装到位：保压头磨损，导致灯罩未压合到位 麦拉爬墙：自动辅料机器不稳定，贴合偏离导致爬墙 D-4.2: 流出原因 外观全检漏失导致不良流出。。 | D-5:纠正措施； 灯罩未装到位： 更换优力胶压头，同步做备用压头，每天开线前对压头进行点检； 麦拉爬墙：对自动辅料机进行校准点检，每天一定点检改为2次点检。 |  |  |  | D-7.1预防再次发生的行动 1.QC，生产组巡线频率由之前1H/1次调整为30min/次，同步针对组装全检工位做陷阱测试； 2.不良看板悬挂现场提醒后续控制重点 |  |  |  | close | 2023-06-20
|  | 中央仓 | 2023-03-24 | IQC | 38101041 | 面壳组件_X669_黑色_V1_HK_N |  | X669 | 量产 | 结构件 | 注塑件 | 面壳组件 | 直发料 |  |  | 惠科 |  | 李高胜 | 10000 | 200 | 7 | 3.50% | 披锋*2 异物*1 磕伤*4 | C | 3/25供应商驻厂已完成挑选，共挑选10000pcs，挑出127pcs不良，不良率1.27% |  | 卢琪文 | D-4.1:根本原因/失效分析 1.X669面壳拿取产品叠加超过2pcs，钢片背面有突出柱子，易刮碰到表面造成表面碰伤。 2.作业员在贴麦拉时粘上异物时贴合后未留意发现造成异物。 3.听筒网批锋：注塑加工批锋后碎屑残留到产品表面未清理干净。 4.出货包装5层一个纸隔板，包装太弱，运输过程中有碰划伤风险。 D-4.2: 流出原因 1.外观随线检验，拉速快，检验速度和拉速不匹配， 外观检验人员长时间检验，眼疲劳导致不良漏检。 2.QA抽检未及时发现导致不良流出。 | 3/25供应商驻厂已完成挑选，共挑选10000pcs，挑出127pcs不良，不良率1.27% | D-4.1:根本原因/失效分析 1.X669面壳拿取产品叠加超过2pcs，钢片背面有突出柱子，易刮碰到表面造成表面碰伤。 2.作业员在贴麦拉时粘上异物时贴合后未留意发现造成异物。 3.听筒网批锋：注塑加工批锋后碎屑残留到产品表面未清理干净。 4.出货包装5层一个纸隔板，包装太弱，运输过程中有碰划伤风险。 D-4.2: 流出原因 1.外观随线检验，拉速快，检验速度和拉速不匹配， 外观检验人员长时间检验，眼疲劳导致不良漏检。 2.QA抽检未及时发现导致不良流出。 | D-5:纠正措施 1.检验员由随线检验更改静态全检。 2.加工批锋后使用风枪清理产品表面，装配在上线前全检产品表面是否存在异物。 3.要求全检员检验2H后中途休息15分钟缓解眼疲劳。 4.每2周对全检人员进行一次培训及考核，提升检验能力 5.制作不良实物看板及不良履历悬挂现场警示，后续检验过程中重点检验。 |  |  |  | D-7.预防再次发生的行动 制作客诉不良履历图片发放到组装品质现场培训警示，在后续生产过程及检验管控中，重点检验客诉不良问题。 |  |  |  | close | 2023-06-20
|  | 中央仓 | 2023-03-24 | IQC | 37300117 |  |  | KI8 | 量产 |  |  |  | 直发料 |  |  | 锦瑞 |  | 李高胜 | 5400 | 200 | 6 | 3.00% | 颗粒*2 凹印*4 | C | 3/25供应商驻厂已完成挑选，共挑选5400pcs，挑出157pcs不良，不良率2.91% |  | 卢琪文 | 1.凹印：物料在转印纹理时，转印机压杆粘有异物，经转印滚压后造成板材表面凹印不良； 2.颗粒：产品在AF镀膜前，产品表面落尘未 擦拭干净，镀膜后形成颗粒不良； ----责任人：徐立志/孟根玉 D-4.2: 流出原因 1.产品亮面区域需在特定角度进行检验，检验员在检验时可视不良没有识别拦截，致使不良流出客户端； 2.OQC在出货检验时未发现不良，最终导致不良流出客户端； ----责任人：杨利/钟艳红 | 3/25供应商驻厂已完成挑选，共挑选5400pcs，挑出157pcs不良，不良率2.91% | 1.凹印：物料在转印纹理时，转印机压杆粘有异物，经转印滚压后造成板材表面凹印不良； 2.颗粒：产品在AF镀膜前，产品表面落尘未 擦拭干净，镀膜后形成颗粒不良； ----责任人：徐立志/孟根玉 D-4.2: 流出原因 1.产品亮面区域需在特定角度进行检验，检验员在检验时可视不良没有识别拦截，致使不良流出客户端； 2.OQC在出货检验时未发现不良，最终导致不良流出客户端； ----责任人：杨利/钟艳红 | 凹印： 1.转印物料在开机前点检设备周边5S整理并擦拭干净，避免压杆粘有异物造成板材压伤； 2.物料转印过程中，自检员对非转印面同步进行自检，发现正面保护膜存在压痕异常立刻通知机长排查原因改善； 颗粒： 1.物料在AF镀膜前用无尘布进行擦拭表面，再次通过静电机除尘清洁； 2.物料在AF线体上挂过程中，每张物料均再次经过上料人员全检后上挂作业，规避产品表面异物进入镀膜机造成颗粒点的风险； |  |  |  | 1.针对客诉不良对检验员进行现场实物培训(如图1/2) 2.全检员检验必须按照检验步骤及手法全方位检验：手法：45°摆动正反面检验； 3.定期对检验员进行GRR考核，连续3次不合格者调换岗位，考核合格者方可上岗； ----责任人：杨利/钟艳红 |  |  |  | close | 2023-06-20
|  | 朵唯工厂 | 2023-03-24 | IQC | 17601023 |  |  | KI5K | 量产 |  |  |  | 直发料 |  |  | 三赢兴 |  | 杨松 | 12180 | 315 | 6 | 1.90% | 侧边多胶*6pcs | C | 3.25日厂商已全部处理完，不良11pcs |  | 唐高峰 | 产生原因：通过制程排查和模拟复现，FPC来料会有个别空板、褶皱状态，在生产时会出现FPC没有放平整现象， 导致点胶后IC侧边粘胶。 流出原因： 通过对外观站排查，外观目检人员存在拿取多个产品叠加一起检查现象，侧面有漏检风险。 | 3.25日厂商已全部处理完，不良11pcs | 产生原因：通过制程排查和模拟复现，FPC来料会有个别空板、褶皱状态，在生产时会出现FPC没有放平整现象， 导致点胶后IC侧边粘胶。 流出原因： 通过对外观站排查，外观目检人员存在拿取多个产品叠加一起检查现象，侧面有漏检风险。 | 1,修改点胶盖板治具，在钢片的前后增加档条，可以更好的压平钢片。2，制作不亮案列图示，在目检及OQC岗位警示。 |  |  |  | 按目检SOP要求，禁止目检人员同时拿取多颗产品检验外观。同时IPQC增设1人对后段功能测试及外观检查进行稽查确认。 |  |  |  | close | 2023-06-20
|  | 泰衡诺工厂 | 2023-03-23 | IQC | 37300165 |  |  | X669 | 量产 |  |  |  | 直发料 |  |  | 聚龙 |  | 向言成 | 1000 | 80 | 2 | 2.50% | 划伤1PCS、异常点1PCS | C | 驻厂返工挑选，不良退货 |  | 卢琪文 | 1、A面保护膜LOGO位置裸漏区域较大，物料流转过程中碰划伤。 2、板材来料边缘杂质掉胶印墨辊上，墨辊杂质时进行擦拭清洁导致表面形成异色点不良；转印时产品表面落尘，导致完成后工序后产生异色点 | 驻厂返工挑选，不良退货 | 1、A面保护膜LOGO位置裸漏区域较大，物料流转过程中碰划伤。 2、板材来料边缘杂质掉胶印墨辊上，墨辊杂质时进行擦拭清洁导致表面形成异色点不良；转印时产品表面落尘，导致完成后工序后产生异色点 | 1、组装物料所有工段流转都采用吸塑盒进行摆放流转，避免物料堆放碰划伤；吸塑盒内增加垫保护软膜方式，因镂空区域较大，光面区域只能尽可能进行降低。 2、每2H对墨辊清理，对无法清洁干净时更换新墨辊；转印上片前撕膜不可对着模具平台，要侧着对准等离子分机撕模，避免保护膜上有颗粒，撕膜将颗粒抖在模具上，员工操作时必须用粘尘贴捆紧袖口 |  |  |  | 1、不良问题点包装检验人员现场培训宣导； 2、重点流出率（三人）重点培训，三人检验不良进行二检 |  |  |  | close | 2023-06-20
|  | 泰衡诺工厂 | 2023-03-23 | IQC | 37300154 |  |  | X669 | 量产 |  |  |  | 直发料 |  |  | 大唐伟业 |  | 向言成 | 24000 | 315 | 10 | 3.17% | CD纹异色 | C | 驻厂返工挑选，不良换货 |  | 卢琪文 | 1、CD纹线条细，产品在印刷时因为油墨太稀（粘度不够），印刷时在刚擦好网板印刷时，最前期容易出现CD纹糊油； 2、FQC全检、OQC漏检，检验能力不均衡，检出率低 | 驻厂返工挑选，不良换货 | 1、CD纹线条细，产品在印刷时因为油墨太稀（粘度不够），印刷时在刚擦好网板印刷时，最前期容易出现CD纹糊油； 2、FQC全检、OQC漏检，检验能力不均衡，检出率低 | 1、丝印CD纹的油墨提前1小时调好，贴上油墨调油标签，通过静置1H来增加油墨粘度，降低CD纹溢墨风险； 2、丝印作业员严格按照要求做自检动作，发现不良打记号，累计起来集中送下一道工序； 3、严格要去检验员按照检验SIP对产品进行检验，每月对检验人员进行GRR考核，提升检验人员检出率；对考核不合格的检验员，进行再培训，直到考核合格为止 |  |  |  | 1、现场检验工作区及OQC检验桌悬挂不良看板每天目视、熟悉标准，品质主管每天稽核产线 ； 2、对检验人员实施定员/定岗制，并且每月对外观检验GR&R考核测试，（之前每2个月考核1次） 3、改善眼疲劳：检验车间规定每两小时休息10分钟，主管统一关闭检验车间所有检验灯光 |  |  |  | close | 2023-06-20
|  | 1264工厂（KD仓） | 2023-03-23 | IQC | 38100796 | 中框组件_S665L_秘境白_V0_GZ_N |  | S665L | 量产 | 结构件 | 注塑件 | 中框组件 | 直发料 |  |  | 广正 |  | 何建波 | 1260 | 200 | 6 | 3.00% | 披锋6pcs | C | 驻厂返工挑选，不良换货 |  | 李华新 | 根本原因 1.小钢片来料折弯角变形，压模导致产品披锋 2.压模后对不良品挑选未到位，导致不良品混入流出 流出原因 外观检验漏失未检验出不良 | 驻厂返工挑选，不良换货 | 根本原因 1.小钢片来料折弯角变形，压模导致产品披锋 2.压模后对不良品挑选未到位，导致不良品混入流出 流出原因 外观检验漏失未检验出不良 | 1.要求供应商制作防压模检具，安排五金来料全检。完成日期：4月2日 2.自动放钢片底座增加红外线感应，能够自动识别钢片折变角变形不良。 完成日期：3月30日 3.3月4日模具修模烧焊修复 |  |  |  | 1.针对五金折变角结构容易变形，前期要求供应商给出风险识别报告，并增加防压模进行全检； 2.内部IQC对五金来料加严允收标准（0收1退）此严重缺陷影响模具功能。 3.制作不良履历悬挂现场提醒后续检查重点 |  |  |  | close | 2023-06-20
|  | 深圳试产 | 2023-03-23 | IQC | 23505082 | 后副摄硅胶套_8W_X670_黑色 |  | X6716 | 试产PR2 | 结构件 | 硅胶套 | 硅胶套 | 直发料 |  |  | 佳慷 |  | 张朝东 | 205 | 32 | 32 | 100.00% | 错料205PCS | C | 已换货 |  | 仉天宇 | 原因： 1、本次错料产品X6716后摄胶套，料号：23505082为共用物料X670后摄胶套8W。通过对仓库发料，包装，出货流程排查分析，造 成错料的原因为：包装员在包装样品时工作疏忽，错将X670前摄硅胶套产品领出（通过对客户处不良品对比及产品出库记录排查，确认出货为X670前摄硅胶套，出货是从X670前摄硅胶套产品尾数袋内领料包装的）包装并贴了X670后摄胶套8W标签，导致出现错料； 2、QA对样品出货重视不够，在核对样品时，工作粗心，未能核对样品图纸与实物，未能及时发现异常，导致错料的发生； | 已换货 | 原因： 1、本次错料产品X6716后摄胶套，料号：23505082为共用物料X670后摄胶套8W。通过对仓库发料，包装，出货流程排查分析，造 成错料的原因为：包装员在包装样品时工作疏忽，错将X670前摄硅胶套产品领出（通过对客户处不良品对比及产品出库记录排查，确认出货为X670前摄硅胶套，出货是从X670前摄硅胶套产品尾数袋内领料包装的）包装并贴了X670后摄胶套8W标签，导致出现错料； 2、QA对样品出货重视不够，在核对样品时，工作粗心，未能核对样品图纸与实物，未能及时发现异常，导致错料的发生； | 改善措施：1.后续针对新项目样品的生产.检验.出货，安排专人进行跟进，确保样品的交付质量； 2.建立新产品样品检验出货规范，规范样品检验出货流程，杜绝错料问题的再次发生； 3.针对此次样品错料问题，对品质人员及包装人员进行统一培训。提高品质人员，包装人员对样品检验及出货的质量意识。 |  |  |  | 1.新项目开发样品质量安排专人跟进。 2.建立新产品样品检验出货规范，规范新项目样品出货，检验流程。 |  |  |  | close | 2023-06-20
|  | 中央仓 | 2023-03-23 | IQC | 12110036 |  |  | BF7 | 量产 |  |  |  | 直发料 |  |  | 海弘 |  | 周丽娅 | 11 | 11 | 11 | 100.00% | 内包装有口香糖 | C | 已退货 |  | 朱艳艳 | 1、售后目检人员装箱包装时，错取了产线封箱封反、当做垃圾箱的纸箱进行了售后板包装，使用前未检查确认箱内是否有 无异物；2、 售后组长贴外箱唛头票时发现纸箱是反的，未拆箱进一步确 认箱内实物状态，直接将纸箱翻转过来贴上外箱唛头票出货 。导致不良流出 | 已退货 | 1、售后目检人员装箱包装时，错取了产线封箱封反、当做垃圾箱的纸箱进行了售后板包装，使用前未检查确认箱内是否有 无异物；2、 售后组长贴外箱唛头票时发现纸箱是反的，未拆箱进一步确 认箱内实物状态，直接将纸箱翻转过来贴上外箱唛头票出货 。导致不良流出 | 1、后续售后板出货全部使用新纸箱、刀卡、防水袋包装并检查内部是否有异物，禁止使用旧包材； 2、组长复检时注意检查包材是否为新的并检查箱内是否有异物，发现有使用旧包材及有异物对使用人员进行追责处理； 3、更新包装SOP，增加注意事项：禁止使用旧包材进行包装作业。 4、此次异常责任目检、组长进行追责处罚，主管连带责任，并当做反面案例进行培训。 |  |  |  | 1、打印质量警示标识悬挂在售后包装区，警示内容：使用新包材进行包装，禁止使用旧包材，售后按照要求执行，品质监督。 2、开会宣导按照要求进行包装作业，未按要求作业，被品质稽核到或者客户投诉，责任人调离岗位或者辞退处理，管理人员连带处罚。 |  |  |  | close | 2023-06-20
|  | 中央仓 | 2023-03-23 | IQC | 12109737 |  |  | BF7 | 量产 |  |  |  | 直发料 |  |  | 海弘 |  | 周丽娅 | 1 | 1 | 1 | 100.00% | 内包装有手指套 | C | 已退货 |  | 朱艳艳 | 1、售后目检人员装箱包装时，错取了产线封箱封反、当做垃圾箱的纸箱进行了售后板包装，使用前未检查确认箱内是否有 无异物；2、 售后组长贴外箱唛头票时发现纸箱是反的，未拆箱进一步确 认箱内实物状态，直接将纸箱翻转过来贴上外箱唛头票出货 。导致不良流出 | 已退货 | 1、售后目检人员装箱包装时，错取了产线封箱封反、当做垃圾箱的纸箱进行了售后板包装，使用前未检查确认箱内是否有 无异物；2、 售后组长贴外箱唛头票时发现纸箱是反的，未拆箱进一步确 认箱内实物状态，直接将纸箱翻转过来贴上外箱唛头票出货 。导致不良流出 | 1、后续售后板出货全部使用新纸箱、刀卡、防水袋包装并检查内部是否有异物，禁止使用旧包材； 2、组长复检时注意检查包材是否为新的并检查箱内是否有异物，发现有使用旧包材及有异物对使用人员进行追责处理； 3、更新包装SOP，增加注意事项：禁止使用旧包材进行包装作业。 4、此次异常责任目检、组长进行追责处罚，主管连带责任，并当做反面案例进行培训。 |  |  |  | 1、打印质量警示标识悬挂在售后包装区，警示内容：使用新包材进行包装，禁止使用旧包材，售后按照要求执行，品质监督。 2、开会宣导按照要求进行包装作业，未按要求作业，被品质稽核到或者客户投诉，责任人调离岗位或者辞退处理，管理人员连带处罚。 |  |  |  | close | 2023-06-20
|  | 中央仓 | 2023-03-23 | IQC | 37600144 |  |  | KI5K | 量产 |  |  |  | 直发料 |  |  | 环力 |  | 李高胜 | 12000 | 10 | 10 | 100.00% | 防水圈长尺寸不良*10pcs （承认书尺寸15.75+0.15/-0.03 ，实测15.59~15.70） | C | / |  | 王又良 | 4.1 排查卡托单体胶圈槽长宽尺寸：OK.请见<图1> 4.2 排查胶圈单体尺寸：OK.请见<图2> 4.3 手动拨动胶圈不均匀位置，重新使用二次元测试胶圈长度尺寸：OK.请见<图3> 综合以上结论：套胶圈时胶圈不均匀，导致尺寸偏小：1-3条. 4.2.1 客供图纸标为重点尺寸，内部SIP未纳入重点管控，造成胶圈异常流出. | / | 4.1 排查卡托单体胶圈槽长宽尺寸：OK.请见<图1> 4.2 排查胶圈单体尺寸：OK.请见<图2> 4.3 手动拨动胶圈不均匀位置，重新使用二次元测试胶圈长度尺寸：OK.请见<图3> 综合以上结论：套胶圈时胶圈不均匀，导致尺寸偏小：1-3条. 4.2.1 客供图纸标为重点尺寸，内部SIP未纳入重点管控，造成胶圈异常流出. | D-5:纠正措施 5.1 优化套胶圈工序，调整胶圈均匀度，同步测量前检验胶圈OK后，方可测量胶圈长度尺寸，预防胶圈异常再发. 责任人： 生产/朱运来 品质/藏珍珍 完成日期：2023/3/26日 5.2 更新检验规范要求，OQC出货增加胶圈长宽管控尺寸（8PCS/模），预防再发. 责任人： 品质/高仁海 藏珍珍 完成日期：2022/3/26日 |  |  |  | D-7.1预防再次发生的行动 7.1 针对胶圈供应商测量要求：胶圈单体尺寸，供应商每批测量10PCS胶圈单体尺寸OK后，方可出货，预防胶圈尺寸异常流出. 7.2 针对IQC胶圈来料管控要求：胶圈单体尺寸测量OK后，同步套上卡托测量胶圈长度尺寸：8PCS/模，组装成品尺寸测量OK后，方可入库. 7.3 针对OQC出货胶圈管控要求：出货前测量成品胶圈长度OK，记录出货报告内，预防胶圈异常流出.. 责任人： 生产/朱运来、品质/高仁海、藏珍珍 完成日期：2023/3/26日 |  |  |  | close | 2023-06-20
|  | 泰衡诺工厂 | 2023-03-23 | IQC | 19301114 |  |  | CH6i | 量产 |  |  |  | 直发料 |  |  | 安和 |  | 廖诗龙 | 4000 | 200 | 55 | 27.50% | 泡棉破损 | C | 已退货 |  | 钟意中 | 该机种吸塑盘为防止马达互相吸附要求为交错摆放（交错放置时马达对应吸塑盘底部平面位置，无压伤风险），最上层也应为交错摆放，但有泡棉压伤的两包装，最上层空盘均未交错摆放，导致吸塑盘底部与泡棉接触经物流运输后产生压痕。 | 已退货 | 该机种吸塑盘为防止马达互相吸附要求为交错摆放（交错放置时马达对应吸塑盘底部平面位置，无压伤风险），最上层也应为交错摆放，但有泡棉压伤的两包装，最上层空盘均未交错摆放，导致吸塑盘底部与泡棉接触经物流运输后产生压痕。 | 后续真空包装人员在抽真空前检查吸塑盘是否有交错摆放，出货前由OQC对成品包装检查确认。 |  |  |  | 更新包装规范，增加注意事项，后续吸塑盘最上层空盘统一交错摆放，防止吸塑盘压伤。 |  |  |  | close | 2023-06-20
|  | 泰衡诺工厂 | 2023-03-23 | 产线 | 17201741 | 摄像头_FF_8W_GC6133_B_P_1PIR_B_HDY_V1.0 |  | X665 | 量产 | 摄像头 | 摄像头模组 | CSP模组 | 直发料 |  |  | 合达源 |  | 瞿国锋 |  | 110 | 7 | 6.36% | 保护膜残胶 | C | 2月份6000pcs退货 |  | 李海波 | 保护膜粘力提升后，内部可靠性评估不深入，未发现保护膜存在撕膜残胶的质量隐患，导致保护膜贴到镜 头表面后，粘力过大，保护膜撕开时，胶体附着在镜头表面出现残胶。 | 2月份6000pcs退货 | 保护膜粘力提升后，内部可靠性评估不深入，未发现保护膜存在撕膜残胶的质量隐患，导致保护膜贴到镜 头表面后，粘力过大，保护膜撕开时，胶体附着在镜头表面出现残胶。 | 1.合达源库存11K更换粘力为900Kgf/cm2的保护膜，外观全检无问题后再入库。 2.生产部将产线1100Kgf/cm2的保护膜退入仓库作为风险物料报废。 3.排查3月前出货数据，将3月前客户未上线的成品全部召回，更换保护膜 | [7 empty] | close | 2023-06-20
|  | 朵唯工厂 | 2023-03-23 | 产线 | 38100708 |  |  | KI5K | 量产 |  |  |  | 中央仓调料 |  |  | 惠科 |  | 杨松 |  | 50 | 2 | 4.00% | OQC抽检到炮筒松动起翘2pcs | B | 整机3.3K风险批次全部返工， 单体旧料SQM拉通采购退料厂商。 |  | 闵亚军 | 1. 不良产品装饰件背胶局部未激活，使用压敏纸测试压合治具，压合治具表面压合面积偏小，局部压合不到位。2.装饰件冷压和镜片背胶冷压在一个治具上，作 业不认真，未冷压装饰件背胶流入下工序。 | 整机3.3K风险批次全部返工， 单体旧料SQM拉通采购退料厂商。 | 1. 不良产品装饰件背胶局部未激活，使用压敏纸测试压合治具，压合治具表面压合面积偏小，局部压合不到位。2.装饰件冷压和镜片背胶冷压在一个治具上，作 业不认真，未冷压装饰件背胶流入下工序。 | 1.更改电池盖装配工艺，由原来的背胶粘合工艺更改为粘合加热熔工艺，改后工艺推力可以达到50N以上（标准20N）规避脱落风险。 2.调整作业员作业顺序，先冷压装饰件，在冷压镜片背胶。 |  |  |  | 把此项目背胶粘合工艺建立成不良案例，后续新项目在评审时重点关注。 |  |  |  | close | 2023-06-20
|  | 泰衡诺工厂 | 2023-03-22 | IQC | 37300121 |  |  | X669 | 量产 |  |  |  | 直发料 |  |  | 聚龙 |  | 向言成 | 11000 | 315 | 8 | 2.54% | 异色线，异色 | C | 驻厂返工挑选，不良退货 |  | 卢琪文 | 1、排查后分析出电镀来料后因保护膜粘度高难撕，丝印印刷主体一时操作手法不当，撕膜时造成板材擦伤，形成异色线不良； 2、收到不良品后，已确认是夜班人员检验时漏检，该人员漏检率达到5%，已安排重新对改员工进行培训考核，主要分布在检验人员（代码I,C,S）人员流出，三人占比流出率50% | 驻厂返工挑选，不良退货 | 1、排查后分析出电镀来料后因保护膜粘度高难撕，丝印印刷主体一时操作手法不当，撕膜时造成板材擦伤，形成异色线不良； 2、收到不良品后，已确认是夜班人员检验时漏检，该人员漏检率达到5%，已安排重新对改员工进行培训考核，主要分布在检验人员（代码I,C,S）人员流出，三人占比流出率50% | 1、培训主机手印刷撕膜时不要碰到纹理区，膜要一次性撕下来，技术员每天监督； 2、固定检验人员培训检验此款型号机型，每星期不定时进行GRR考核客诉不良 |  |  |  | 1、不良实物问题点OQC和包装检验人员现场培训宣导； 2、重点流出率（三人）重点培训，三人检验不良进行二检 |  |  |  | close | 2023-06-20
|  | 泰衡诺工厂 | 2023-03-22 | IQC | 25101672 | 充电器_Infinix_美规_U680XSA_UL_KX |  | X6710 | 试产PIR | 安规器件 | 充电器 | USB充电器 | 其他工厂调料 |  |  | 坤兴 |  | 瞿国锋 | 34 | 34 | 1 | 2.94% | 不充电1 | B | 不良品退货 |  | 钟意中 | 确定造成此次U4虚焊的主要原因： 1.U4底部红胶造成轻微浮高（0.15mm，标准是不超过0.1mm），影响焊脚爬锡效果。 2.焊脚锡锡量偏少，引脚上锡未完全覆盖引脚。 流出：1. 不良品U4虚焊位置焊盘和引脚有锡，是少锡状态，AOI测试未能识别出少锡虚焊不良。 2. 不良品在我司测试时U4虚焊焊点未完全成开路状态导致测试、老化、QA检验均未出现不良，出货过程中经过运输振动 后，U4虚焊焊点开路，导致在传音测试表现为无输出现象。 3. 排查本次生产不良品未发现U4引脚少锡假焊引起的不良，检查U4焊锡效果，未发现少锡现象，此少锡现象属个别不良，在生产过程中未能发现，导致不良流出 | 不良品退货 | 确定造成此次U4虚焊的主要原因： 1.U4底部红胶造成轻微浮高（0.15mm，标准是不超过0.1mm），影响焊脚爬锡效果。 2.焊脚锡锡量偏少，引脚上锡未完全覆盖引脚。 流出：1. 不良品U4虚焊位置焊盘和引脚有锡，是少锡状态，AOI测试未能识别出少锡虚焊不良。 2. 不良品在我司测试时U4虚焊焊点未完全成开路状态导致测试、老化、QA检验均未出现不良，出货过程中经过运输振动 后，U4虚焊焊点开路，导致在传音测试表现为无输出现象。 3. 排查本次生产不良品未发现U4引脚少锡假焊引起的不良，检查U4焊锡效果，未发现少锡现象，此少锡现象属个别不良，在生产过程中未能发现，导致不良流出 | 1.U4底部红胶量减少，改善浮高问题，钢网孔改为0.6圆孔，如下图圆点虚线形状。 2.重新针对不良品少锡现象与焊点OK品对比调试AOI，调试后可识别此类少锡虚焊，检出此类少锡虚焊不良。（不影响其他不良项识别） | [7 empty] | close | 2023-06-20
|  | 重庆工厂 | 2023-03-21 | 产线 | 38100876 | 电池盖组件_X6516_墨黑_V1_XG_GK_N |  | X6516 | 量产 | 结构件 | 注塑件 | 电池盖组件 | 中央仓调料 |  |  | 欣冠 |  | 付先进 | 3500 | 3500 | 1 | 0.03% | 电池盖漏logo*1pcs | B | 电池盖LOGO全检： 1.重庆工厂：70K 无不良； 2.中央仓：15.2K 无不良； 3.海弘：19K 无不良 4.KD仓：7925 无不良 5.欣冠：15.1K 无不良 |  | 王又良 | 发生原因： 1，排查各仓位库存并处理 2，排查丝印工位有擦试未烤丝印用的擦机水和无纺布，自检丝印不良擦试后有未印丝印的产品风险流出 3， 排查现场丝印不良品未有记录，有漏丝印产品流出风险 4，排查丝印现场是有丝印过盘专检丝印，但有漏丝印产品流出风险 5，排查组装CCD点检记录当天设备故障维修中，生产没有使用CCD，有不良流出风险。 综合以上所述：确定原因是丝印工在丝印岗位自行将不良品擦拭后将未重新印刷的产品误放入已经印刷的烘烤盘内导致有无丝印不良品产生 。 --责任人：简燕 康义元 流出原因： 1， 丝印作业员误放下拉、后面全检员没有检查出漏丝印的产品。 2，组装CCD故障当天没有使用全检不良导致流出 3，QC未抽检到漏丝印产品导致流出 ---责任人：简燕 康义元 兰红华 | 电池盖LOGO全检： 1.重庆工厂：70K 无不良； 2.中央仓：15.2K 无不良； 3.海弘：19K 无不良 4.KD仓：7925 无不良 5.欣冠：15.1K 无不良 | 发生原因： 1，排查各仓位库存并处理 2，排查丝印工位有擦试未烤丝印用的擦机水和无纺布，自检丝印不良擦试后有未印丝印的产品风险流出 3， 排查现场丝印不良品未有记录，有漏丝印产品流出风险 4，排查丝印现场是有丝印过盘专检丝印，但有漏丝印产品流出风险 5，排查组装CCD点检记录当天设备故障维修中，生产没有使用CCD，有不良流出风险。 综合以上所述：确定原因是丝印工在丝印岗位自行将不良品擦拭后将未重新印刷的产品误放入已经印刷的烘烤盘内导致有无丝印不良品产生 。 --责任人：简燕 康义元 流出原因： 1， 丝印作业员误放下拉、后面全检员没有检查出漏丝印的产品。 2，组装CCD故障当天没有使用全检不良导致流出 3，QC未抽检到漏丝印产品导致流出 ---责任人：简燕 康义元 兰红华 | 发生原因改善对策： 1、各段库存安排全检返工已完成 （无异常） 2，及时纠正落实：丝印工操作台不再放置可擦试丝印的无纺布等返工用品，并落实责任人 3、丝印工自检出的不良品放入新增加的红色不良品吸塑盘，由管理人员统一记录不良后集中进行返工处理并跟进。 流出原因改善对策： 1、管理人员每日早晚会进行培训宣导&稽核丝印工作业自检和不良品规范用红色吸塑盘摆放并集中处理。 2、丝印段：新增加错漏混专检岗位，单独对包装前的产品100%执行丝印LOGO二次检验 3， 规范要求：CCD设备故障时不可生产 ---康义元 简燕 3.22已执行 |  |  |  | 一.流程规范，3-22已执行； 简燕 康义元 1，规范培训要求并落实：丝印工位不允许放布和擦机水处理不良（改为管理人员记录后集中处理）。 2.，规范要求：设备故障时产品隔离待设备OK后正常下拉作业。 二，风险规避：3-22已执行； a， 丝印工自检出的不良品放入新增的红色不良品吸塑盘内，由管理人员统一记录不良后集中进行返工处理。 b ,丝印专检岗位，重点稽核持续进行，包装前落实100%检验 ---康义元 简燕 3.22已执行 |  |  |  | close | 2023-06-20
|  | 中央仓 | 2023-03-21 | IQC | 38100549 |  |  | X6515 | 量产 |  |  |  | 直发料 |  |  | 鼎盛 |  | 李高胜 | 18032 | 315 | 21 | 6.67% | 侧键位变形*1 积油*1 摄像头位磨花*19 | C | 3/22供应商驻厂已完成挑选，共挑选18032pcs，挑出1472pcs不良，不良率8.16% |  | 汤立明 | D-4.1:根本原因/失效分析 1.素材脏污未擦拭干净产生不良。 2.注塑段使用回收硅胶套未清洁后循环使用造成三伤不良。 流出原因： 1.全检漏检未能有效拦截。 | 3/22供应商驻厂已完成挑选，共挑选18032pcs，挑出1472pcs不良，不良率8.16% | D-4.1:根本原因/失效分析 1.素材脏污未擦拭干净产生不良。 2.注塑段使用回收硅胶套未清洁后循环使用造成三伤不良。 流出原因： 1.全检漏检未能有效拦截。 | 1.上线生产前使用酒精对素材进行擦拭，将表面脏污异物彻底擦干净。责任人：董少君2023-3-22 2.回收的硅胶套由注塑部领回使用超声波清洁后烘干后注塑QC检验合格再使用。责任人：刘崇华2023-3-22 3.硅胶防护胶套拆后组装拉线增加保护膜防护。责任人：何飞燕2023-3-225.建立不良履历针对产线辅料检、全检员、IPQC进行培训，避免类似问题再发生。 |  |  |  | 1.建立不良履历，对作业员和外观检进行培训。 定期对检验人员进行GRR考核，及品质标准培训，减少误判，提升检验能力。 |  |  |  | close | 2023-06-20
|  | 中央仓 | 2023-03-21 | IQC | 37300117 |  |  | KI8 | 量产 |  |  |  | 直发料 |  |  | 锦瑞 |  | 李高胜 | 1500 | 200 | 6 | 3.00% | 凹印*6 | C | 3/21供应商驻厂已完成挑选，共挑选1500pcs，挑出157pcs不良，不良率10.47% |  | 卢琪文 | D-4.1:根本原因/失效分析 凹印： 物料在转印纹理时，转印机压杆粘有异物，经转印滚压后造成板材表面凹印不良； ----责任人：徐立志/孟根玉 D-4.2: 流出原因 1.产品亮面区域需在特定角度进行检验，检验员在检验时可视不良没有识别拦截，致使不良流出客户端； 2.OQC在出货检验时未发现不良，最终导致不良流出客户端； ----责任人：杨利/钟艳红 | 3/21供应商驻厂已完成挑选，共挑选1500pcs，挑出157pcs不良，不良率10.47% | D-4.1:根本原因/失效分析 凹印： 物料在转印纹理时，转印机压杆粘有异物，经转印滚压后造成板材表面凹印不良； ----责任人：徐立志/孟根玉 D-4.2: 流出原因 1.产品亮面区域需在特定角度进行检验，检验员在检验时可视不良没有识别拦截，致使不良流出客户端； 2.OQC在出货检验时未发现不良，最终导致不良流出客户端； ----责任人：杨利/钟艳红 | 凹印： 1.转印物料在开机前点检设备周边5S整理并擦拭 干净，避免压杆粘有异物造成板材压伤； 2.物料转印过程中，自检员对非转印面同步进行自检，发现正面保护膜存在压痕异常立刻通知机长排查原因改善； ----责任人：钟艳红/杨利/韦岸 |  |  |  | D-7.1预防再次发生的行动 1.针对客诉不良对检验员进行现场实物培训(如图1/2) 2.全检员检验必须按照检验步骤及手法全方位检验：手法：45°摆动正反面检验； 3.定期对检验员进行GRR考核，连续3次不合格者调换岗位，考核合格者方可上岗； ----责任人：杨利/钟艳红 |  |  |  | close | 2023-06-20
|  | 迪明通工厂 | 2023-03-21 | IQC | 38100755 |  |  | S665L | 试产MPR |  |  |  | 中央仓调料 |  |  | 广正 |  | 甄晓宁 | 1385 | 125 | 11 | 8.80% | 面壳磕伤、麦克胶套脱落 | C | 供应商安排返工，已完成 |  | 李华新 | 1.自动化设备在运行中出现故障，自动设备在抓产品时碰到工作台上导致产品导致磕伤； 2.面壳贴硅胶套位置因油污，测试达英笔NG（32#）贴合硅胶套粘性有反弹风险导致脱落。 | 供应商安排返工，已完成 | 1.自动化设备在运行中出现故障，自动设备在抓产品时碰到工作台上导致产品导致磕伤； 2.面壳贴硅胶套位置因油污，测试达英笔NG（32#）贴合硅胶套粘性有反弹风险导致脱落。 | 1. 当机台出现报警时卡机的物料隔离放置，全检外观； 2. 技术员每30Min/次巡线点检自动化设备防止故障发生 组装100%用酒精擦拭后贴合硅胶套，注塑对模具进行下模保养，生产严格按模具保养要求（每2H小保养一次,5天大保养一次）首件/巡检对麦克孔周边增加达因笔测试。 |  |  |  | / |  |  |  | close | 2023-06-20
|  | 泰衡诺工厂 | 2023-03-21 | 产线 | 17401797 | Incell_6.56_HD+_CTC_D_a-Si_黑色 |  | X669 | 量产 | 屏幕 | 全贴合组件 | Incell | 直发料 |  |  | 创维 |  | 瞿国锋 |  | 50 | 1 | 2.00% | OBA线条1 | B | 100返工OK |  | 周军庭 | 1、COG无异常，分析结果跟随LCD, 寄深超LCD原厂分析，单cell解析在ITO夹缝区有dent现象即切割后ITO压伤现象。 2、切割速度400mm/s，速度过快，切割过程产生 玻璃屑，切割过程中出现ITO压伤。。�3、排查为玻璃渣残留夹缝，CNC、水洗过程导致压伤� ITO。 | 100返工OK | 1、COG无异常，分析结果跟随LCD, 寄深超LCD原厂分析，单cell解析在ITO夹缝区有dent现象即切割后ITO压伤现象。 2、切割速度400mm/s，速度过快，切割过程产生 玻璃屑，切割过程中出现ITO压伤。。�3、排查为玻璃渣残留夹缝，CNC、水洗过程导致压伤� ITO。 | 1、裂片完后风枪吹试ITO端子玻璃残渣； 2、加大喷淋量250±100L/H，使玻璃屑玻璃粉及时冲开，减少接触ITO缝隙几率 3、ITO喷淋位置延ITO向外喷淋，避免喷淋方向对着ITO缝隙，可减少玻璃屑玻璃粉和缝隙接触 4、切割速度从400mm/s优化至200mm/s，验证导入中。 | [7 empty] | close | 2023-06-20
|  | 泰衡诺工厂 | 2023-03-20 | IQC | 38000017 |  |  | AD10 | 量产 |  |  |  | 直发料 |  |  | 纵胜 |  | 汪自庆 | 400 | 80 | 5 | 6.25% | 电池盖的装饰件浮高 | C | 供应商全检，不良退供应商 |  | 杨圣杰 | 1.组装后发生的外观不良进行返工处理，返工时检验摄像头外观OK并重复使用,未考虑拆解时出现拆解摄像头起翘，导致出现摄像头装饰件起翘现象产生；2.生产返工后进行保压将已经出现结构变化摄像强行压平，随着时间推移出现起翘现象 | 供应商全检，不良退供应商 | 1.组装后发生的外观不良进行返工处理，返工时检验摄像头外观OK并重复使用,未考虑拆解时出现拆解摄像头起翘，导致出现摄像头装饰件起翘现象产生；2.生产返工后进行保压将已经出现结构变化摄像强行压平，随着时间推移出现起翘现象 | 1.客诉不良实物培训； 2.针对返工实行专项管理，QC进行专项返工跟踪； 3.工程师针对返工后产品签核结构样品进行识别管理; 4.返工物料制定返工SOP 1.针对返工物料设立固定岗位人员及管理技术人员； 2.QC针对返工物料进行加严抽检由改善前AQL 0.65改善到抽检AQL 0.1水准进行抽检 3.返工后物料进行3 5 7天静置确认起翘效果确认. | [7 empty] | close | 2023-06-20
|  | 中央仓 | 2023-03-20 | IQC | 23505006 |  |  | X6817 | 量产 |  |  |  | 直发料 |  |  | 精而美 |  | 李高胜 | 6750 | 200 | 5 | 2.50% | 压伤*5 | C | 3/21供应商驻厂已完成挑选，共挑选6750pcs，挑出114pcs不良，不良率1.69% |  | 王又良 | 1、卡托头部压伤、碰伤不良：模具注塑时，模具滑块对碰针有个别穴位受损导致产品生产时有个别固定穴位拉模形成碰伤不良现象； 2、产品喷涂完成后，物料堆放不规范且未做防护，造成产品卡帽碰伤。 | 3/21供应商驻厂已完成挑选，共挑选6750pcs，挑出114pcs不良，不良率1.69% | 1、卡托头部压伤、碰伤不良：模具注塑时，模具滑块对碰针有个别穴位受损导致产品生产时有个别固定穴位拉模形成碰伤不良现象； 2、产品喷涂完成后，物料堆放不规范且未做防护，造成产品卡帽碰伤。 | 压伤改善：_x005f�a.模具点期定检，针对易磨损位置，每班定期检查确认；满足生产需要，有异常时，及时反馈处理 b. 制作拆夹SOP给到全检生产线，严格规定检验员边拆夹边检验，一个工作台不能多个产品堆积在一起，防止碰伤。 c、针对此次不良漏失，对检验员工进行GRR考。 |  |  |  | / |  |  |  | close | 2023-06-20
|  | 泰衡诺工厂 | 2023-03-20 | IQC | 37600172 |  |  | X678B | 试产PIR |  |  |  | 直发料 |  |  | 精而美 |  | 廖诗龙 | 1200 | 80 | 6 | 7.50% | 划伤*6pcs | C | 安排挑选 |  | 刘善军 | 1. 产品点胶过程中有益胶，胶水为满干胶擦拭溢胶导致无尘布上的胶水残留到卡帽表面；因放置时间过久，吸附的粉尘及胶水逐渐固化，后段擦拭卡帽脏污造成卡帽划伤。 2.OQC检验发现产品脏污并未发现其他异常，退料安排擦拭脏污后未按要求全检，导致不良流出。 | 安排挑选 | 1. 产品点胶过程中有益胶，胶水为满干胶擦拭溢胶导致无尘布上的胶水残留到卡帽表面；因放置时间过久，吸附的粉尘及胶水逐渐固化，后段擦拭卡帽脏污造成卡帽划伤。 2.OQC检验发现产品脏污并未发现其他异常，退料安排擦拭脏污后未按要求全检，导致不良流出。 | 1. 擦拭方法上优化，绕过卡帽从上往下擦拭，每8-10夹无尘布翻边，达到20夹更换无尘布，避免胶水污染到卡帽； 2. 擦拭溢胶工位在擦拭溢胶后增加一次检验，避免卡帽残胶流入下工序。 OQC针对试产物料检验加强，1000pcs以内全检，＞1000pcs检验500pcs. 待SQM回复 |  |  |  | 1. 后续物料周转增加隔层白纸及珍珠棉进行保护，并限制叠放层数： 导入专用专用吸塑盒，防止产品晃动造成碰划伤： （ MPR导入使用） |  |  |  | close | 2023-06-20
|  | 泰衡诺工厂 | 2023-03-20 | IQC | 37300165 |  |  | X669 | 量产 |  |  |  | 直发料 |  |  | 聚龙 |  | 向言成 | 7000 | 200 | 5 | 2.50% | 凹印2PCS,划伤2PCS,异色1PCS | C | 驻厂返工挑选，不良退货 |  | 卢琪文 | 1、现场员工放料时产品间距太近导致片材碰擦划伤，形成异色； 2、A面保护膜LOGO位置裸漏区域较大，物料流转过程中碰划伤； 3、收到不良品后，已确认是夜班人员检验时漏检，该人员漏检率达到5%，已安排重新对改员工进行培训考核，主要分布在检验人员（代码I,C,S）人员流出，三人占比流出率50% | 驻厂返工挑选，不良退货 | 1、现场员工放料时产品间距太近导致片材碰擦划伤，形成异色； 2、A面保护膜LOGO位置裸漏区域较大，物料流转过程中碰划伤； 3、收到不良品后，已确认是夜班人员检验时漏检，该人员漏检率达到5%，已安排重新对改员工进行培训考核，主要分布在检验人员（代码I,C,S）人员流出，三人占比流出率50% | 1、现场主机手产品必须每3-5张自检产品外观，员工下片时不允许造成片材下勾避免片材勾伤模具； 2、组装物料所有工段流转都采用吸塑盒进行摆放流转，避免物料堆放碰划伤；吸塑盒内增加垫保护软膜方式，因镂空区域较大，光面区域只能尽可能进行降低； 3、制作不良实物看板，根据看板对线上全体员工及检验人员进行实物培训，让相关人员均能识别不良，对不良现象进行现场实操培训； 领班对人员检验产品进行二次检验，降低流出率 |  |  |  | 1、不良问题点包装检验人员现场培训宣导； 2、重点流出率（三人）重点培训，三人检验不良进行二检 |  |  |  | close | 2023-06-20
|  | 泰衡诺工厂 | 2023-03-20 | IQC | 37200058 |  |  | CK7N | 试产MPR |  |  |  | 直发料 |  |  | 锐欧 |  | 向言成 | 4980 | 200 | 5 | 2.50% | 丝印残缺1PCS，异色4PCS | C | 驻厂返工挑选，不良退货 |  | 杨耀鹏 | 1、丝印头道时，产品周转方式防护不足或者待印刷半成品洁净度不足，丝印过程中落尘点造成网板孔堵塞，无法漏油&漏油量不足，造成视窗丝印缺口； 2、镀膜上伞摆料方法不当：上伞摆片方法无明确规定，无尘服袖子宽大，易碰到已撕膜的产品，污染产品，上伞前洁净度防护不足，导致镀后产品有黑白点，异色点产生； | 驻厂返工挑选，不良退货 | 1、丝印头道时，产品周转方式防护不足或者待印刷半成品洁净度不足，丝印过程中落尘点造成网板孔堵塞，无法漏油&漏油量不足，造成视窗丝印缺口； 2、镀膜上伞摆料方法不当：上伞摆片方法无明确规定，无尘服袖子宽大，易碰到已撕膜的产品，污染产品，上伞前洁净度防护不足，导致镀后产品有黑白点，异色点产生； | 1、丝印前将准备工作完成后再打开保鲜箱盖进行丝印； 2、将袖子绑起，伞架放低，调整上伞方法；更改上伞摆片方式：摆片由远到近，取片由近到远，上伞工序增加洁净棚，防止待镀产品表面落尘 |  |  |  | 1、增加物料周转防护，制定物料周转SOP； 2、丝印前把丝印工作准备完成好后再打开保鲜箱盖子，防止丝印前半成品落尘 ； 3、定期进行GRR考核，提高检验人员检出能力 |  |  |  | close | 2023-06-20
|  | 泰衡诺工厂 | 2023-03-20 | IQC | 37300145 | 复合板材镜片_X6716_黑色_闪光灯_V1_DT_N |  | X6716 | 试产PIR | 结构件 | 复合板材 | 复合板材镜片 | 直发料 |  |  | 大唐伟业 |  | 向言成 | 1820 | 125 | 5 | 4.00% | 边缘透光 | C | 驻厂返工挑选，不良退货 |  | 闵亚军 | 1、OQC在抽检过程中，对试产中出现的如CD纹异色、细划伤等视觉效果不明显的不良，使用镊子夹起镜片检验，由于容易打滑不易将镜片夹起，导致边缘夹崩； 2、OQC抽检时按AQL 0.65，取样片数少，有漏检风险 | 驻厂返工挑选，不良退货 | 1、OQC在抽检过程中，对试产中出现的如CD纹异色、细划伤等视觉效果不明显的不良，使用镊子夹起镜片检验，由于容易打滑不易将镜片夹起，导致边缘夹崩； 2、OQC抽检时按AQL 0.65，取样片数少，有漏检风险 | 1、培训FQC检验人员手法，尽量少用镊子夹取镜片；确需夹取镜片时，使用胶质镊子，并保持力度适中，稳定夹取，降低崩边风险；全检完安排专人过灯箱检验一遍，重点筛查透光点及崩边不良； 2.1、增加抽检数量，由原来的正常AQL抽样水准AQL:MA=0.4:MI=0.65改为AQL:MA=0.4:MI=0.4； 2.2、严格要求检验员按照检验SIP对产品进行检验，每月对检验人员进行GRR考核，提升检验人员检出率；对考核不合格的检验员，进行再培训，直到考核合格为止 |  |  |  | 1、现场检验工作区及OQC检验桌悬挂不良看板每天目视、熟悉标准，品质主管每天稽核产线； 2、对检验人员实施定员/定岗制，并且每月对外观检验GR&R考核测试，（之前每2个月考核1次）； 3、改善眼疲劳：检验车间规定每两小时休息10分钟，主管统一关闭检验车间所有检验灯光 |  |  |  | close | 2023-06-20
|  | 泰衡诺工厂 | 2023-03-20 | IQC | 37200076 |  |  | X678 | 试产PIR |  |  |  | 直发料 |  |  | 大唐伟业 |  | 向言成 | 2000 | 125 | 4 | 3.20% | 黑点1PCS、边缘缺口1PCS、划伤2PCS | C | 驻厂返工挑选，不良退货 |  | 刘善军 | 1、非丝印区域网版出现漏油点产生黑点； 2、FQC检验使用镊子夹产品时，将产品边缘夹掉漆； 3、有细碎的残渣余留在落片治具上，冲片时的瞬时冲击力，造成镜面点伤、划伤 | 驻厂返工挑选，不良退货 | 1、非丝印区域网版出现漏油点产生黑点； 2、FQC检验使用镊子夹产品时，将产品边缘夹掉漆； 3、有细碎的残渣余留在落片治具上，冲片时的瞬时冲击力，造成镜面点伤、划伤 | 1、网版晒网后对光检验，确保无漏光沙眼和细小漏洞； 2、对检验员进行培训，检验时禁止使用铁镊子，全部使用塑胶镊子，避免夹伤产品； 3、落片时，每落一中片要检查一次落片治具中是否有异物，有就清理干净再进行落片；每10分钟对落片治具进行彻底清洁，防止残留异物刺伤产品表面 |  |  |  | 1、现场检验工作区及OQC检验桌悬挂不良看板每天目视、熟悉标准，品质主管每天稽核产线 ； 2、对检验人员实施定员/定岗制，并且每月对外观检验GR&R考核测试，（之前每2个月考核1次） 3、改善眼疲劳：检验车间规定每两小时休息10分钟，主管统一关闭检验车间所有检验灯光 |  |  |  | close | 2023-06-20
|  | 深圳试产 | 2023-03-18 | 产线 | 17401803 | Oncell_6.67_FHD+_TM_H_AMOLED_95度黑 |  | X6739 | 试产PR0 | 屏幕 | 全贴合组件 | Oncell | 直发料 |  |  | 天马 |  | 张朝东 | 131 | 131 | 1 | 0.76% | 开机显示黑屏1PCS（间接性不良） | A | 退供应商分析 |  | 汪勇 | 原因：卡扣DVDD引脚焊锡存在裂纹导致线路接触不良，从而体现出上电不稳，时而显示正常，时而黑屏； | 退供应商分析 | 原因：卡扣DVDD引脚焊锡存在裂纹导致线路接触不良，从而体现出上电不稳，时而显示正常，时而黑屏； | 改善措施：生产组装作业手法进行改善 |  |  |  | / |  |  |  | close | 2023-06-20
|  | 深圳试产 | 2023-03-18 | IQC | 17401820 | Oncell_6.78_FHD+_TM_H_AMOLED_黑色 |  | X6731 | 试产PR0 | 屏幕 | 全贴合组件 | Oncell | 直发料 |  |  | 天马 |  | 张朝东 | 517 | 517 | 7 | 1.35% | A面白点1PCS LCM划痕1PCS 铜箔压伤3PCS panel孔不圆2PCS | C | 退供应商分析 |  | 汪勇 | 原因： 1.磨机/加硬/平板清洗/移印等制程均有造成lens划伤问题的可能性较大； 1.2异常一次流出，判定人员漏检； 3.1铜箔来料存在表面变形，凹痕划伤等不良，不良比例约0.1%；铜箔凹痕持续跟踪来料品质，异常反馈SQE改善来料品质； 3.2铜箔贴附过程，设备清洁不到位，铜箔取料过程异物顶伤风险较大； 3.3铜箔凹痕不良岗位分析总结，主要不良为组装手工岗位操作不当导致； 4.AOI检测AA孔NG时，为防止视觉软件误抓，会弹出复判选项OK/NG/重试按钮；设备报警时人员 误判点击OK按钮，导致不良品流出； | 退供应商分析 | 原因： 1.磨机/加硬/平板清洗/移印等制程均有造成lens划伤问题的可能性较大； 1.2异常一次流出，判定人员漏检； 3.1铜箔来料存在表面变形，凹痕划伤等不良，不良比例约0.1%；铜箔凹痕持续跟踪来料品质，异常反馈SQE改善来料品质； 3.2铜箔贴附过程，设备清洁不到位，铜箔取料过程异物顶伤风险较大； 3.3铜箔凹痕不良岗位分析总结，主要不良为组装手工岗位操作不当导致； 4.AOI检测AA孔NG时，为防止视觉软件误抓，会弹出复判选项OK/NG/重试按钮；设备报警时人员 误判点击OK按钮，导致不良品流出； | 改善措施： 磨机：1.1拿取产品必须等磨盘停止运行时在取放产品，并且要一次性到位.安排人员不定期稽查，并列入绩效考核项； 1.2现场制作不良作业警示图对作业员进行宣贯； 1.3 每次上班点检铁氟龙垫片是否有破损，有破损及时更新。 强化：1下齿条更换波浪齿条防止产品倒架造成划伤； 平洗1.1.首件OK后操作员每30分钟用强光手电监控划伤状况； 1.2规范平板首件确认，每台机允许1片（共40片）划伤不良,超出则停机检修； 1.3叠片后组长需确认叠片位置滚轮是否存在破损形成白披锋或者宽窄不一； 3.1铜箔来料持续跟踪铜箔来料品质状况，来料品质异常反馈IQC、SQE，异常批次要求供应商线前筛选不良； 3.2铜箔贴附清洁频次按文件要求2次/H清洁，铜箔LDK机台下料安排专人外观检查；异常及时跟踪拦截； 3.3后段人工作业制程导致不良，按照作业文件规范人工取放片动作，工艺、品质人员巡线跟踪人员作业手法，持续纠正预防； 4.1通过PLC程序，屏蔽报警弹窗上的”OK处理“按钮，确保AOI检测NG品100%抛料至NG口； 4.2 针对AOI NG抛料产品，生产人员需及时通知设备工艺人员复判，复判OK品在OIC上备注相关信息后方可续流；未经工艺复判的产品生产人员无法过账至下一站点； |  |  |  | / |  |  |  | close | 2023-06-20
|  | 中央仓 | 2023-03-18 | IQC | 37300154 |  |  | X669 | 量产 |  |  |  | 直发料 |  |  | 大唐伟业 |  | 李高胜 | 8000 | 315 | 10 | 3.17% | CD纹溢墨*10 | C | 3/20供应商驻厂已完成挑选，共挑选8000pcs，挑出283pcs不良，不良率3.54% |  | 卢琪文 | CD纹溢墨：1，CD纹线条细，产品在印刷时因为油墨太稀（粘度不够），印刷时在刚擦好网板印刷时，最前期容易出现CD纹糊油； 责任人：邱志强2023.03.17 D-4.2: 改善措施 CD纹溢墨： 1.丝印CD纹的油墨提前1小时调好，贴上油墨调油标签，通过静置1H来增加油墨粘度，降低CD纹溢墨风险； 色差 ： 责任人/完成时间：邱志强2023.03.17 | 3/20供应商驻厂已完成挑选，共挑选8000pcs，挑出283pcs不良，不良率3.54% | CD纹溢墨：1，CD纹线条细，产品在印刷时因为油墨太稀（粘度不够），印刷时在刚擦好网板印刷时，最前期容易出现CD纹糊油； 责任人：邱志强2023.03.17 D-4.2: 改善措施 CD纹溢墨： 1.丝印CD纹的油墨提前1小时调好，贴上油墨调油标签，通过静置1H来增加油墨粘度，降低CD纹溢墨风险； 色差 ： 责任人/完成时间：邱志强2023.03.17 | 1.丝印为整张作业，发现个别不良后无法整张打出来，导致作业后流入下一道工序； 2.IPQC按每两小时巡检频率作业，未发现不良导致异常流入下一道工序； 3.FQC全检、OQC漏检，检验能力不均衡，检出率低。 |  |  |  | 1.现场检验工作区及OQC检验桌悬挂不良看板每天目视、熟悉标准，品质主管每天稽核产线 ； 2.对检验人员实施定员/定岗制，并且每月对外观检验GR&R考核测试，（之前每2个月考核1次） 3.改善眼疲劳：检验车间规定每两小时休息10分钟，主管统一关闭检验车间所有检验灯光。 |  |  |  | close | 2023-06-20
|  | 迪明通工厂 | 2023-03-18 | IQC | 21202730 |  |  | A509W | 量产 |  |  |  | 中央仓调料 |  |  | 广正 |  | 甄晓宁 | 12081 | 315 | 6 | 1.90% | 离型纸双层、泡棉爬墙、镜框磨花 | C | 返工已完成 |  | 甘海波 | 离型纸双层、泡棉爬墙、镜框磨花 | 返工已完成 | 离型纸双层、泡棉爬墙、镜框磨花 | [8 empty] | close | 2023-06-20
|  | 印尼易方/ARM | 2023-03-18 | 海外KD | 25601613 | A551L_PC保护套-TKS-KD,A551L_PC保护套-KP-KD |  | A551 | 量产 | 结构件 | 注塑件 | 保护套 | KD |  |  | 易景 |  | 张洋 | 10000 | 10000 | 1404 | 14.04% | 护套气纹（脏污） | C |  |  | 刘亮 | 待回复 |  | 待回复 | [8 empty] | close | 2023-06-20
|  | 泰衡诺工厂 | 2023-03-17 | 产线 | 38100974 |  |  | X669 | 试产MPR |  |  |  | 直发料 |  |  | 惠科 |  | 汪自庆 |  | 1000 | 100 | 10.00% | 摄像孔撕离型膜后有异物残留 | C | 目前供应商人员已在跟线全检中 |  | 李华新 | 1. 新员工生产装闪光灯时手法不对，一些闪光灯掉到拉线上台面上造成闪光灯镜面脏污。2. 贴后闪光灯背胶人员贴歪，维修时撕贴歪背胶时背胶粘到闪关灯镜片上，造成闪关灯残胶脏污。 | 目前供应商人员已在跟线全检中 | 1. 新员工生产装闪光灯时手法不对，一些闪光灯掉到拉线上台面上造成闪光灯镜面脏污。2. 贴后闪光灯背胶人员贴歪，维修时撕贴歪背胶时背胶粘到闪关灯镜片上，造成闪关灯残胶脏污。 | 1. 培训员工装闪光灯手法，从装闪光灯吸塑盘內拿闪关灯，而且闪光灯吸塑盘整个放在塑胶盘內防止闪关灯掉落到拉线上面，装好闪光灯后100%检查好再下拉。 2. 培训贴后闪关灯背胶人员正确手法，正对镜片边缘对好在贴合，维修时撕掉贴歪背胶后擦拭干净闪光灯再重新贴合背胶，集中出货。 |  |  |  | 1.制定不良样板放置拉线，拿不良实物培训员工，以免不良再次流出。 2.生产管理执行以上要求，品质人员每2小时巡线监督生产是否按要求执行。 |  |  |  | close | 2023-06-20
|  | 泰衡诺工厂 | 2023-03-17 | IQC | 37300121 |  |  | X669 | 量产 |  |  |  | 直发料 |  |  | 聚龙 |  | 向言成 | 16000 | 315 | 8 | 2.54% | 划伤6PCS,异点、麻点2PCS | C | 供应商返工挑选，不良退货 |  | 李华新 | 1、A面保护膜LOGO位置裸漏区域较大，物料流转过程中碰划伤； 2、收到不良品后，已确认是夜班人员检验时漏检，该人员漏检率达到5%，已安排重新对改员工进行培训考核，主要分布在检验人员（代码I,C,S）人员流出，三人占比流出率50% | 供应商返工挑选，不良退货 | 1、A面保护膜LOGO位置裸漏区域较大，物料流转过程中碰划伤； 2、收到不良品后，已确认是夜班人员检验时漏检，该人员漏检率达到5%，已安排重新对改员工进行培训考核，主要分布在检验人员（代码I,C,S）人员流出，三人占比流出率50% | 1、组装物料所有工段流转都采用吸塑盒进行摆放流转，避免物料堆放碰划伤；吸塑盒内增加垫保护软膜方式，因镂空区域较大，光面区域只能尽可能进行降低； 2、制作不良实物看板，根据看板对线上全体员工及检验人员进行实物培训，让相关人员均能识别不良，对不良现象进行现场实操培训； 领班对人员检验产品进行二次检验，降低流出率 |  |  |  | 1、不良问题点包装检验人员现场培训宣导； 2、重点流出率（三人）重点培训，三人检验不良进行二检 |  |  |  | close | 2023-06-20
|  | 1264工厂（KD仓） | 2023-03-17 | IQC | 38100947 |  |  | BF7n | 量产 |  |  |  | 直发料 |  |  | 广正 |  | 何建波 | 3390 | 315 | 7 | 2.22% | 磕伤3pcs；毛丝1pc；凹印1pc；麻点1pc ；异色1pc | C | 供应商全检 |  | 甘海波 | 根本原因 1.麻点，异色，毛丝： a.油漆杂质未过滤干净； b.喷涂湿度偏低空气中所含的尘埃粒子吸附产品表面，喷涂后产生麻点，毛丝，异色； 2.磕伤，凹印： a..生产自动辅料机治具生产时间久了未清理，里面掉有异物，产品平面放置压合导致压伤。 b.下拉不平衡，人员生产不过来产品堆积导致产品划伤。 流出原因 1.外观总检检验漏失未检验出不良 | 供应商全检 | 根本原因 1.麻点，异色，毛丝： a.油漆杂质未过滤干净； b.喷涂湿度偏低空气中所含的尘埃粒子吸附产品表面，喷涂后产生麻点，毛丝，异色； 2.磕伤，凹印： a..生产自动辅料机治具生产时间久了未清理，里面掉有异物，产品平面放置压合导致压伤。 b.下拉不平衡，人员生产不过来产品堆积导致产品划伤。 流出原因 1.外观总检检验漏失未检验出不良 | 1.麻点，异色，毛丝： a.增加油漆过滤次数由3遍改为5遍形成SOP标准管控 改善制成不良； b.针对车间5S 每天上线前检测尘埃粒子达标后方可上线生产 2.磕伤，凹印： a..生产自动辅料机台安排技术员每2小时用白电油清理一次，IPQC,技术员每半小时检查产品有无碰划伤，总检检验时发现有装伤组长，技术员马上排查机台治具。 b.调整拉线拉速，均衡下拉，人员生产不过来产品用吸塑盒装起来 |  |  |  | 1. 制定生产治具清理时间，并表格点检记录 2. 客诉不良打印图片悬挂，培训总检技能，以免下次再发生同样问题. 3.每天对全检员做2次（上午/下午）陷阱测试，测试不合格离岗培训，二次考核不合格进行调岗 |  |  |  | close | 2023-06-20
|  | 泰衡诺工厂 | 2023-03-17 | IQC | 38200375 | 书本盒_AD10_礼盒&amp;双开 |  | AD10 | 量产 | 包材 | 销售包装组件 | 书本盒 | 直发料 |  |  | 丽德宝 |  | 瞿国锋 | 468 | 80 | 10 | 12.50% | 鼓包、残胶、掉漆、划痕、变形 | C | 供应商全检 |  | 丁海明 | 掉金：烫金纸料质量达不到产品纸张材质要求 | 供应商全检 | 掉金：烫金纸料质量达不到产品纸张材质要求 | 1.前端划胶水岗位人员进行划胶手法培训，中端组装时检查产品部件，后端全检检验，有胶水及时选出； 2. 拆除原有纸板，清洁台面，更换台布，保证台面平整无棱痕； 3.更换烫金纸料，已让烫金纸供应商提供实地更紧的烫金纸批次，试机看实物，烫金问题已改善； 4. 将客诉不良图片张贴于检验现场以提示、警醒检验人员（并要求机长，检验人员签字确认）； |  |  |  | 1、增加部件100%检查动作，成品生产200%全检，品质50%抽检，将不良品拦截挑出，宣导全工序，上下工序自检、及时发现不良品； 2、更换烫金纸料，已让烫金纸供应商提供实地更紧的烫金纸批次，试机看实物，烫金问题已改善； 3、拆除原有纸板，清洁台面，更换台布，保证台面平整无棱痕，全员戴手套作业； |  |  |  | close | 2023-06-20
|  | 中央仓 | 2023-03-17 | IQC | 37300095 |  |  | X6515 | 量产 |  |  |  | 直发料 |  |  | 大唐伟业 |  | 李高胜 | 30000 | 315 | 8 | 2.54% | 划伤*3 崩边*4 掉漆*1 | C | 3/18供应商驻厂已完成挑选，共挑选30000pcs，挑出252pcs不良，不良率0.84% |  | 卢琪文 | D-4.1:根本原因/失效分析 崩边； 1.产品正反面均要覆保护膜，局部地方有覆膜气泡，CNC加工在有气泡的位置，保护膜会卷起，卷起的保护膜吸附碎屑拍打到产品边缘产生崩边； 2.底面保护膜材质是硬质材质，覆膜容易产生气泡。 划伤； 1.切割时产生材料碎屑，下料人员使用吹风无法将视窗内吹干净，导致碎屑划伤表面； 2.产品密集与水流过慢不易将堆积产品表面的碎屑带出切割平台面.导致碎屑划伤表面； 责任人：邱志强2023.03.17 D-4-2:产生改善措施 崩边； 1.投料作业前，检验员检查产品保护膜是否平整，有无气泡，作业员如发现刀头有卷膜现象，需立即用水冲刷刀头. 2.更换中性软材质保护膜，验证结果外形切割刀头使用寿命由12H提高至24H使用时长，背刀头3H提升至6H，每2小时检验是否有缺口，及时更换新刀头 划伤； 1.切割时需用气枪吹对准平台吹洗干净，再用水冲洗干净，保证平台无异物，CNC工位新员工必须培训后了解每个步骤，IPQC制程稽核作业方法，在包装部增加吸洗工位，用毛刷吸风机尘.减少碎屑划伤产品表面现象； 2. 加大水流冲击量，使整个切割作业平台面的水覆盖产品表面. 完成日期/责任人：2023.03.17/晏小江 邱志强 | 3/18供应商驻厂已完成挑选，共挑选30000pcs，挑出252pcs不良，不良率0.84% | D-4.1:根本原因/失效分析 崩边； 1.产品正反面均要覆保护膜，局部地方有覆膜气泡，CNC加工在有气泡的位置，保护膜会卷起，卷起的保护膜吸附碎屑拍打到产品边缘产生崩边； 2.底面保护膜材质是硬质材质，覆膜容易产生气泡。 划伤； 1.切割时产生材料碎屑，下料人员使用吹风无法将视窗内吹干净，导致碎屑划伤表面； 2.产品密集与水流过慢不易将堆积产品表面的碎屑带出切割平台面.导致碎屑划伤表面； 责任人：邱志强2023.03.17 D-4-2:产生改善措施 崩边； 1.投料作业前，检验员检查产品保护膜是否平整，有无气泡，作业员如发现刀头有卷膜现象，需立即用水冲刷刀头. 2.更换中性软材质保护膜，验证结果外形切割刀头使用寿命由12H提高至24H使用时长，背刀头3H提升至6H，每2小时检验是否有缺口，及时更换新刀头 划伤； 1.切割时需用气枪吹对准平台吹洗干净，再用水冲洗干净，保证平台无异物，CNC工位新员工必须培训后了解每个步骤，IPQC制程稽核作业方法，在包装部增加吸洗工位，用毛刷吸风机尘.减少碎屑划伤产品表面现象； 2. 加大水流冲击量，使整个切割作业平台面的水覆盖产品表面. 完成日期/责任人：2023.03.17/晏小江 邱志强 | D-5-1:流出原因/失效分析： CNC精雕岗位作业员，未执行自检要求，加工过程容易产生的崩边不良，不能及时发现； FQC全检、OQC漏检，检验能力不均衡，检出率低。 |  |  |  | D-6：预防再次发生的行动： 6-1 过程管控：CNC岗位职责，强调自检要求，作业员清楚岗位工作的职责和品质要求。 6-2 过程稽核：制定工序稽查清单，各工序岗位品质人员按照稽核清单日常稽核。 |  |  |  | close | 2023-06-20
|  | 中央仓 | 2023-03-17 | IQC | 37300121 |  |  | X669 | 量产 |  |  |  | 直发料 |  |  | 聚龙 |  | 李高胜 | 5000 | 200 | 15 | 7.50% | 颗粒*1 镜片孔位披锋*14 | C | 3/17供应商驻厂已完成挑选，共挑选5000pcs，挑出557pcs不良，不良率11.14% |  | 卢琪文 | 一、披锋：电池盖小孔加工的都是0.8到0.5刀具，沉槽用的0.3的钨钢组合刀，非常容易钝刀，造成披锋不良； 二、颗粒： 1.淋涂在生产过程中淋涂液粘在B面覆膜，导致淋涂液下线后残渣掉落在A面上导致杂质颗粒； 2.机台有尘点杂质卫生保养不达标； D-4.2: 流出原因 1、雕刻工序对产品未及时巡检，小孔毛絮清洗难掉，导致不良转入下工序； 2、检验人员对披锋不良产品防范意识不足导致流出； | 3/17供应商驻厂已完成挑选，共挑选5000pcs，挑出557pcs不良，不良率11.14% | 一、披锋：电池盖小孔加工的都是0.8到0.5刀具，沉槽用的0.3的钨钢组合刀，非常容易钝刀，造成披锋不良； 二、颗粒： 1.淋涂在生产过程中淋涂液粘在B面覆膜，导致淋涂液下线后残渣掉落在A面上导致杂质颗粒； 2.机台有尘点杂质卫生保养不达标； D-4.2: 流出原因 1、雕刻工序对产品未及时巡检，小孔毛絮清洗难掉，导致不良转入下工序； 2、检验人员对披锋不良产品防范意识不足导致流出； | 一、CNC段： 1.机台刀具增加防呆措施，刀具使用寿命记录，定时更换； 2.产品清洗后增加气枪吹摄像孔毛絮工序，减少不良； 3.增加主机手自检、IPQC巡检、增加CNC全检岗位来拦截； 二、淋涂段： 1.取消覆产品B面膜避免淋涂残渣掉落形成不良，B面固定淋涂液在喷码前对B面进行擦拭； 2.定时定岗安排人员对机台进行卫生清洁保养； 三、检包段： 1.针对一系列不良异常，重新培训安排专人检验此项目机型产品，每隔半个月对其进行GRR考核； 客诉不良履历悬挂车间； |  |  |  | 1.不良问题点OQC和包装检验人员现场培训宣导； |  |  |  | close | 2023-06-20
|  | 泰衡诺工厂 | 2023-03-16 | 产线 | 38100569 |  |  | AD10 | 试产MPR |  |  |  | 直发料 |  |  | 纵胜 |  | 汪自庆 | 1000 | 1000 | 4 | 0.40% | AD10保护套背后支架撑起有声响 | B | 全检已完成 |  | 李和忠 | 1.此批PC支架和五金装饰件为设变前物料，为满足首单交付与客户沟通顺切； 2.支架组件安装转轴时与Mim件偏位； 3.支架开合时与五金装饰件刮蹭； 4.全检工位不良品摆放混乱容易造成混料 | 全检已完成 | 1.此批PC支架和五金装饰件为设变前物料，为满足首单交付与客户沟通顺切； 2.支架组件安装转轴时与Mim件偏位； 3.支架开合时与五金装饰件刮蹭； 4.全检工位不良品摆放混乱容易造成混料 | 1.组装车间增加显微镜全检PC支架和五金装饰，防止设变前后混料，结构设变前物料全部隔离封存；2.组装车间设置全检支架开合异响专岗，检测方法严格按照SOP执行；3.组装车间全检工位，不良品类型标示清楚分类摆放防止混料；4.挑选出来的不良品更换PC支架返工处理5.IPQC加强首件和巡检管控 |  |  |  | 1.将此次客诉定性为产品功能性重大异常，对产线员工和品质进行培训教育宣导，避免再有类似问题发生； 2.结构设变前后物料需要标示清楚，防止混料。 |  |  |  | close | 2023-06-20
|  | 泰衡诺工厂 | 2023-03-16 | IQC | 38100477 |  |  | L5007 | 量产 |  |  |  | 直发料 |  |  | 欣冠 |  | 汪自庆 | 1440 | 125 | 3 | 2.40% | 颗粒1，划伤2 | C | 供应商全检已完成 |  | 王又良 | 1， 划伤是热熔侧键治具上有异物未清干净碰到产生的2， 颗粒是喷油车间环境中尘点吸附不良 | 供应商全检已完成 | 1， 划伤是热熔侧键治具上有异物未清干净碰到产生的2， 颗粒是喷油车间环境中尘点吸附不良 | 1， 及时安排驻厂处理工厂端库存，内部各段同步排查处理并标识好。 2， 及时清洁确认治具是否有异物，和保养喷油车间环境 3， 提供不良实物培训现场作业员、QC识别现场宣导，后面生产时管控。 4， IPQC&OQC重点跟进此异常。 |  |  |  | 1， 喷油车间保养频率和组装治具保养点检频率加大，并落实责任人跟进，管理不定期稽核。 2， 拉线班组长提供不良品实物现场培训不良履历，IPQC稽核 ，提升员工检出率。 3， IPQC&OQC重点跟进客诉问题点对策是否落实到位，纳入点检管控。 |  |  |  | close | 2023-06-20
|  | 1264工厂（KD仓） | 2023-03-16 | IQC | 37300154 |  |  | X669 | 量产 |  |  |  | 直发料 |  |  | 大唐伟业 |  | 何建波 | 18000 | 500 | 19 | 3.80% | CD纹溢墨9pcs，色差10pcs | C | 供应商全检返工 |  | 李华新 | 根本原因 色差： 1.丝印CD纹油墨时，油墨使用时间过长挥发快，油墨变稠，使油墨的干湿度产生变化，导致丝印时色差产生； 2.由于丝印过程中途添加油墨稀释剂时，未将油墨回收直接在网板上添加搅拌，导致油墨搅拌不均出现色差现象 CD纹溢墨： CD纹线条细，产品在印刷时因为油墨太稀（粘度不够），印刷时在刚擦好网板印刷时，最前期容易出现CD纹糊油 流出原因 1.丝印为整张作业，发现个别不良后无法整张打出来，导致作业后流入下一道工序； 2.IPQC按每两小时巡检频率作业，未发现不良导致异常流入下一道工序； 3.CNC精雕岗位作业员，未执行自检要求，加工过程容易产生的崩边掉漆不良，不能及时发现； 4.FQC全检、OQC漏检，检验能力不均衡，检出率低 | 供应商全检返工 | 根本原因 色差： 1.丝印CD纹油墨时，油墨使用时间过长挥发快，油墨变稠，使油墨的干湿度产生变化，导致丝印时色差产生； 2.由于丝印过程中途添加油墨稀释剂时，未将油墨回收直接在网板上添加搅拌，导致油墨搅拌不均出现色差现象 CD纹溢墨： CD纹线条细，产品在印刷时因为油墨太稀（粘度不够），印刷时在刚擦好网板印刷时，最前期容易出现CD纹糊油 流出原因 1.丝印为整张作业，发现个别不良后无法整张打出来，导致作业后流入下一道工序； 2.IPQC按每两小时巡检频率作业，未发现不良导致异常流入下一道工序； 3.CNC精雕岗位作业员，未执行自检要求，加工过程容易产生的崩边掉漆不良，不能及时发现； 4.FQC全检、OQC漏检，检验能力不均衡，检出率低 | 色差改善措施 1.监控油墨丝印时间，由原来不管控时间更改为每隔30分钟收油调油，减少油墨变粘稠后出现的色差现象； 2.丝印过程中如需添加稀释剂时，必须将网版上的油墨回收，重新称重后再按比例添加稀释剂，并且搅拌均匀，品质IPQC要重新确认首件，并且所有的调油及添加都必须统一记录，油墨杯上要粘贴标识标注时间 CD纹溢墨改善措施： 丝印CD纹的油墨提前1小时调好，贴上油墨调油标签，通过静置1H来增加油墨粘度，降低CD纹溢墨风险 |  |  |  | 1. 现场检验工作区及OQC检验桌悬挂不良看板每天目视、熟悉标准，品质主管每天稽核产线 ； 2. 对检验人员实施定员/定岗制，并且每月对外观检验GR&R考核测试，（之前每2个月考核1次） 改善眼疲劳：检验车间规定每两小时休息10分钟，主管统一关闭检验车间所有检验灯光 |  |  |  | close | 2023-06-20
|  | 泰衡诺工厂 | 2023-03-16 | IQC | 17201841 | CSP模组_FF_2M_GC02M1-C24YH_A_3P_IR_B |  | X6710 | 试产PIR | 摄像头 | 摄像头模组 | CSP模组 | 直发料 |  |  | 联合影像 |  | 瞿国锋 | 9600 | 200 | 12 | 6.00% | 未贴保护膜12 | C | 贴膜完成 |  | 崔杰 | 1. 项目节点在PIR阶段，客诉产品漏贴保护膜异常属实。， 2. 排查确认，因员工作业熟练度不够，贴膜工站无防呆管理导致漏贴 3.产品外观检验动作在贴膜之前，贴膜后缺失检验动作，导致漏贴膜产品流出。 | 贴膜完成 | 1. 项目节点在PIR阶段，客诉产品漏贴保护膜异常属实。， 2. 排查确认，因员工作业熟练度不够，贴膜工站无防呆管理导致漏贴 3.产品外观检验动作在贴膜之前，贴膜后缺失检验动作，导致漏贴膜产品流出。 | 1.对贴膜员工增加培训，就贴膜动作要点进行详解并考核。 2.转量产后的项目都是要求导入自动贴膜机器可以规避此问题 3.在贴膜站位后增加外观检验站，对产品整体外观二次复检。 | [7 empty] | close | 2023-06-20
|  | 泰衡诺工厂 | 2023-03-16 | IQC | 38200375 | 书本盒_AD10_礼盒&amp;双开 |  | AD10 | 量产 | 包材 | 销售包装组件 | 书本盒 | 直发料 |  |  | 丽德宝 |  | 瞿国锋 | 1008 | 125 | 11 | 8.80% | 掉漆、气泡、划伤、擦伤 | C | 供应商全检 |  | 丁海明 | 1、擦伤：产品本身材质为触感纸，此款彩盒结构复杂为，为手工线生产组装时，有溢胶，全检人员擦胶时造成擦伤； 2、划痕：产品本身材质为触感纸不耐刮，手工线台面垫白卡台面，产品工序间流通时产生划痕，产品堆积产生； | 供应商全检 | 1、擦伤：产品本身材质为触感纸，此款彩盒结构复杂为，为手工线生产组装时，有溢胶，全检人员擦胶时造成擦伤； 2、划痕：产品本身材质为触感纸不耐刮，手工线台面垫白卡台面，产品工序间流通时产生划痕，产品堆积产生； | 1、擦伤：培训前工序划胶水人员的作业手法，前工序减少胶水的产生（无法杜绝），产品组装前检验，有瑕疵的部件挑出； 2、划痕：更换台面光滑的布料，保证工作台面光滑，无摩擦，控制流水线节拍，减少产品间摩擦碰撞； 生产200%全检，品质制程巡检、加严抽检、打包时每包抽检50%；防止不良品流出， | [7 empty] | close | 2023-06-20
|  | 朵唯工厂 | 2023-03-16 | IQC | 25101532 | 充电器_TECNO_欧规_U450TEA_CE_AH |  | LG8N | 量产 | 安规器件 | 充电器 | USB充电器 | 中央仓调料 |  |  | 奥海 |  | 杨松 | 2160 | 125 | 6 | 4.80% | 残胶*4pcs、脏污*2pcs | C | 2160+在途2400厂商3.18日已全检返工（不良83pcs) |  | 钟意中 | 根因：脏污为超声面粘白胶，PCBA板点胶后胶水未干装壳时沾到面壳上。流程原因：胶水与胶壳颜色相近，作业员检出力NG，未发现此不良 。 | 2160+在途2400厂商3.18日已全检返工（不良83pcs) | 根因：脏污为超声面粘白胶，PCBA板点胶后胶水未干装壳时沾到面壳上。流程原因：胶水与胶壳颜色相近，作业员检出力NG，未发现此不良 。 | 1，PCBA点胶后不能直流拉，需使用周转筐放置2H以上才能装壳。2，召集生产品质针对此次不良品做现场培训. 3，将不良照片放大打印做警示图片悬挂至外观检查工站。 | [7 empty] | close | 2023-06-20
|  | 朵唯工厂 | 2023-03-16 | IQC | 17601033 | 电容式FP_ICNF7319AL_13_暗夜黑 |  | KI5K | 量产 | 指纹模组 | 指纹模组 | 电容式指纹模组 | 中央仓调料 |  |  | 深奥 |  | 杨松 | 32400 | 315 | 7 | 2.22% | 多胶*7pcs | B | 3.18日供应商已全检返工(不良64pcs) |  | 崔杰 | 产生原因： ——点胶（芯片点underfill胶）操作人员在放板子入治具时，当FPC定位孔与治具的定位柱挂偏时，则板子芯片呈现偏位状态，胶水就点在芯片角边缘，导致多胶（溢胶）不良的产生。 流出原因： ——产品在吸塑盒内，检验人员在检验时未转动吸塑盒角度进行检验，不良品不易被识别，导致挑选不干净或不能及时发现不良品，导致不良品流出。 | 3.18日供应商已全检返工(不良64pcs) | 产生原因： ——点胶（芯片点underfill胶）操作人员在放板子入治具时，当FPC定位孔与治具的定位柱挂偏时，则板子芯片呈现偏位状态，胶水就点在芯片角边缘，导致多胶（溢胶）不良的产生。 流出原因： ——产品在吸塑盒内，检验人员在检验时未转动吸塑盒角度进行检验，不良品不易被识别，导致挑选不干净或不能及时发现不良品，导致不良品流出。 | 1、产线要求操作人员，自检FPC板子是否挂扣到位； 2、修改《点胶作业指导书》文件，增加相关内容要求： A、增加挂扣定位孔的操作要求； B、 增加溢胶（多胶）不良 ； C、增加发生不良异常，处理流程和应及通知IPQC确认。 3、目检人员在检查过程中，自检多胶不良且增加转动吸塑盒角度动作进行检验； 4、QA人员在检查过程中，全检多胶不良且增加转动吸塑盒角度动作进行检验； 5、修改QA检验SIP文件，增加说明多胶不良及转动吸塑盒角度的要求。 |  |  |  | 1、制作《不良看板》放至各检验工作台上，作宣导； 2、对目检、QA进行客诉不良培训。 |  |  |  | close | 2023-06-20
|  | 重庆工厂 | 2023-03-16 | 实验室 | 21204996 |  |  | X6511B | 量产 |  |  |  | 直发料 |  |  | 惠科 |  | 付先进 | 452 | 3 | 1 | 33.33% | 可靠性测试低温后附着力掉漆 | B | 冻结此批电池盖 |  | 卢琪文 | 原因分析： 1.夹具套筒有披锋，拉柱装不到位，喷涂过程中摆动大导致转不均匀，致头尾膜厚不一致，面漆致密性不够，导致低温测试时漆膜变脆； 2.面漆硬度高，封闭性强，使底中漆溶剂干燥后无法挥发完全，漆膜中有溶剂残留，低温测试时漆膜收缩变脆； 3.测试异常物料经测试头尾膜厚偏上限实测：42-43μ（标准42μ）低温测试时漆膜变脆。 | 冻结此批电池盖 | 原因分析： 1.夹具套筒有披锋，拉柱装不到位，喷涂过程中摆动大导致转不均匀，致头尾膜厚不一致，面漆致密性不够，导致低温测试时漆膜变脆； 2.面漆硬度高，封闭性强，使底中漆溶剂干燥后无法挥发完全，漆膜中有溶剂残留，低温测试时漆膜收缩变脆； 3.测试异常物料经测试头尾膜厚偏上限实测：42-43μ（标准42μ）低温测试时漆膜变脆。 | 1.每批夹具套筒安排人员抽检，发现来料异常时要求注塑全检，在上线时发现不顺畅的夹具套筒时需及时拿出不使用；—SOP升级固化作业。3月25日 2.降低面漆黏度，由10.5S降低至10S；上下两端膜厚控制在中下限内（22-25μ）；—SOP固化升级。3月25日 3.适当降低面漆硬度，把面漆里面的高官软树脂的比例提高5%;—SOP固化升级。3月25日 | [7 empty] | close | 2023-06-20
|  | 中央仓 | 2023-03-16 | 实验室 | 25101847 | USB充电器_美规_U180TSA-UL-NOM-CY_18W_白色 |  | KI5q | 量产 | 安规器件 | 充电器 | USB充电器 | 直发料 |  |  | 辰阳 |  | 周丽娅 | 2100 | 3 | 1 | 33.33% | 测试滚筒3pcs，有1pcs试验后无输出，不良率33.3%，不良批次2.23 | B | 中央仓与重庆工厂库存共46794PCS全部退货 |  | 肖思婷 | 1、滚筒后无输出不良品进行拆解，弹片脱落导致无输出；2、对滚筒脱落弹片潜在因子排查，分析发现制程装壳前检验工位3.8%弹片浮高现象，不符合制程要求； 3、手工插件作业造成弹片浮高；4、弹片：3.25R 0109H-MLY ，全长高度12.2mm,PIN脚入部分长2.5mm+-0.3，PC B板材厚度1.0mm，公差负弹片过孔位；保险丝与弹片空间位置最低距离 0.23mm，手工插保险丝存在弹片挤压浮高风险； | 中央仓与重庆工厂库存共46794PCS全部退货 | 1、滚筒后无输出不良品进行拆解，弹片脱落导致无输出；2、对滚筒脱落弹片潜在因子排查，分析发现制程装壳前检验工位3.8%弹片浮高现象，不符合制程要求； 3、手工插件作业造成弹片浮高；4、弹片：3.25R 0109H-MLY ，全长高度12.2mm,PIN脚入部分长2.5mm+-0.3，PC B板材厚度1.0mm，公差负弹片过孔位；保险丝与弹片空间位置最低距离 0.23mm，手工插保险丝存在弹片挤压浮高风险； | 1、弹片插脚长度由原2.5±0.3mm变更至3.2±0.3mm，已通过12组改善后弹片焊接推力测试，弹片焊接推力＞70N，直至弹片断裂无脱落线性，已完成结构评审走5M1E流程申请变更。---On going 2、保险丝与弹片空间位置最低距离 0.23mm，固化工艺流程手插弹片+手插保险丝+炉前增加岗位对弹片100%按压+波峰焊回流+分板后增加岗位100%检验弹片浮高/焊点面检查。---Close 3、过波峰焊炉治具，评估设计直接顶住弹片，待弹片设计变更后评审。---Open 4月15日 ；4、拉通晨阳《适配器&充电器 设计/评审技术规范与标准(DFa)》、传音《充电器设计评审点检表》(PCBlayout设计点检表)AC弹片/AC插头N极与附近NTC、插件电感、电容等空间距离>2.0mm、(元器件前加工说明)弹片外露 1.4~1.6mm 标准化评估和固化。---On going 4月15日 |  |  |  | 1、弹片插脚长度由原2.5±0.3mm变更至3.2±0.3mm，已通过12组改善后弹片焊接推力测试，弹片焊接推力＞70N，直至弹片断裂无脱落线性，已完成结构评审走5M1E流程申请变更。---On going 2、保险丝与弹片空间位置最低距离 0.23mm，固化工艺流程手插弹片+手插保险丝+炉前增加岗位对弹片100%按压+波峰焊回流+分板后增加岗位100%检验弹片浮高/焊点面检查。---Close 3、过波峰焊炉治具，评估设计直接顶住弹片，待弹片设计变更后评审。---Open 4月15日 ；4、拉通晨阳《适配器&充电器 设计/评审技术规范与标准(DFa)》、传音《充电器设计评审点检表》(PCBlayout设计点检表)AC弹片/AC插头N极与附近NTC、插件电感、电容等空间距离>2.0mm、(元器件前加工说明)弹片外露 1.4~1.6mm 标准化评估和固化。---On going 4月15日 |  |  |  | close | 2023-06-20
|  | 泰衡诺工厂 | 2023-03-15 | IQC | 37300154 |  |  | X669 | 量产 |  |  |  | 直发料 |  |  | 大唐伟业 |  | 向言成 | 18000 | 315 | 8 | 2.54% | CD纹异色、断线 | C | 供应商返工挑选，不良退货 |  | 李华新 | 1、丝印时网版易堵塞（常规情况下丝印作业员0.5H/次擦拭网版），因CD纹油墨特性为易干，在生产过程中容造成CD纹断线、裂痕等现象； 3、FQC全检、OQC漏检，检验能力不均衡，检出率低 2、丝印时环境落尘微小异物粘覆在板材上，因除尘滚轮长时间未更换胶纸，除尘效果下降，导致异物除不干净丝印后形成CD纹断线 | 供应商返工挑选，不良退货 | 1、丝印时网版易堵塞（常规情况下丝印作业员0.5H/次擦拭网版），因CD纹油墨特性为易干，在生产过程中容造成CD纹断线、裂痕等现象； 3、FQC全检、OQC漏检，检验能力不均衡，检出率低 2、丝印时环境落尘微小异物粘覆在板材上，因除尘滚轮长时间未更换胶纸，除尘效果下降，导致异物除不干净丝印后形成CD纹断线 | 1、更新丝印Sop,增加网版擦拭频率，先前30min/次进行擦拭，现更改为丝印10min/次进行擦拭； 2、在丝印前用除尘棒对板材进行清洁，清洁后将除尘棒放置双面胶粘板上将异物去除，双面胶粘板每各半个小时更换一次，确保丝印前无异物或者灰尘粘覆在板材上； 3、丝印作业员严格按照要求做自检动作，发现不良打记号，累计起来集中送下一道工序； 4、IPQC增加巡检频率，前期2H/次进行巡检，后续更改为1H/次进行巡检，避免不良未能及时发现； 5、灯检工序，每片产品必须照灯箱，更换方向检验四边，杜绝边缘漏光流出，照完灯箱产品盖灯检章，并登记录灯检章号 |  |  |  | 管理制作不良看板，不良品打印照片与实物，张贴培训,新老员工一带一进行培训，对检验员周期培训并签到，IPQC及各领班主管对检验员进行摸底抽检，进行稽查考核，与绩效挂沟 |  |  |  | close | 2023-06-20
|  | 泰衡诺工厂 | 2023-03-15 | IQC | 37300001 |  |  | X677 | 量产 |  |  |  | 直发料 |  |  | 大唐伟业 |  | 向言成 | 3000 | 125 | 6 | 4.80% | 异色4PCS、边缘缺口2PCS | C | 供应商返工挑选，不良退货 |  | 卢琪文 | 1、丝印时网版易堵塞（常规情况下丝印作业员0.5H/次擦拭网版），因CD纹油墨特性为易干，在生产过程中容造成CD纹断线、裂痕等现象； 3、FQC全检、OQC漏检，检验能力不均衡，检出率低 2、丝印时环境落尘微小异物粘覆在板材上，因除尘滚轮长时间未更换胶纸，除尘效果下降，导致异物除不干净丝印后形成CD纹断线 | 供应商返工挑选，不良退货 | 1、丝印时网版易堵塞（常规情况下丝印作业员0.5H/次擦拭网版），因CD纹油墨特性为易干，在生产过程中容造成CD纹断线、裂痕等现象； 3、FQC全检、OQC漏检，检验能力不均衡，检出率低 2、丝印时环境落尘微小异物粘覆在板材上，因除尘滚轮长时间未更换胶纸，除尘效果下降，导致异物除不干净丝印后形成CD纹断线 | 1、更新丝印Sop,增加网版擦拭频率，先前30min/次进行擦拭，现更改为丝印10min/次进行擦拭； 2、在丝印前用除尘棒对板材进行清洁，清洁后将除尘棒放置双面胶粘板上将异物去除，双面胶粘板每各半个小时更换一次，确保丝印前无异物或者灰尘粘覆在板材上； 3、丝印作业员严格按照要求做自检动作，发现不良打记号，累计起来集中送下一道工序； 4、IPQC增加巡检频率，前期2H/次进行巡检，后续更改为1H/次进行巡检，避免不良未能及时发现； 5、灯检工序，每片产品必须照灯箱，更换方向检验四边，杜绝边缘漏光流出，照完灯箱产品盖灯检章，并登记录灯检章号 |  |  |  | 管理制作不良看板，不良品打印照片与实物，张贴培训,新老员工一带一进行培训，对检验员周期培训并签到，IPQC及各领班主管对检验员进行摸底抽检，进行稽查考核，与绩效挂沟 |  |  |  | close | 2023-06-20
|  | 泰衡诺工厂 | 2023-03-15 | IQC | 37300155 |  |  | X669 | 量产 |  |  |  | 直发料 |  |  | 大唐伟业 |  | 向言成 | 18000 | 315 | 6 | 1.90% | CD纹异色断线3、边缘透光2、磨花1 | C | 供应商返工挑选，不良退货 |  | 李华新 | 1、丝印时网版易堵塞（常规情况下丝印作业员0.5H/次擦拭网版），因CD纹油墨特性为易干，在生产过程中容造成CD纹断线、裂痕等现象； 3、FQC全检、OQC漏检，检验能力不均衡，检出率低 2、丝印时环境落尘微小异物粘覆在板材上，因除尘滚轮长时间未更换胶纸，除尘效果下降，导致异物除不干净丝印后形成CD纹断线 | 供应商返工挑选，不良退货 | 1、丝印时网版易堵塞（常规情况下丝印作业员0.5H/次擦拭网版），因CD纹油墨特性为易干，在生产过程中容造成CD纹断线、裂痕等现象； 3、FQC全检、OQC漏检，检验能力不均衡，检出率低 2、丝印时环境落尘微小异物粘覆在板材上，因除尘滚轮长时间未更换胶纸，除尘效果下降，导致异物除不干净丝印后形成CD纹断线 | 1、更新丝印Sop,增加网版擦拭频率，先前30min/次进行擦拭，现更改为丝印10min/次进行擦拭； 2、在丝印前用除尘棒对板材进行清洁，清洁后将除尘棒放置双面胶粘板上将异物去除，双面胶粘板每各半个小时更换一次，确保丝印前无异物或者灰尘粘覆在板材上； 3、丝印作业员严格按照要求做自检动作，发现不良打记号，累计起来集中送下一道工序； 4、IPQC增加巡检频率，前期2H/次进行巡检，后续更改为1H/次进行巡检，避免不良未能及时发现； 5、灯检工序，每片产品必须照灯箱，更换方向检验四边，杜绝边缘漏光流出，照完灯箱产品盖灯检章，并登记录灯检章号 |  |  |  | 管理制作不良看板，不良品打印照片与实物，张贴培训,新老员工一带一进行培训，对检验员周期培训并签到，IPQC及各领班主管对检验员进行摸底抽检，进行稽查考核，与绩效挂沟 |  |  |  | close | 2023-06-20
|  | 中央仓 | 2023-03-15 | IQC | 37300144 | 复合板电池盖组件_S665L_星夜黑_V0_JL_GK_N |  | S665L | 量产 | 结构件 | 复合板材 | 复合板电池盖组件 | 直发料 |  |  | 聚龙 |  | 李高胜 | 2000 | 125 | 4 | 3.20% | 颗粒*4 | C | 3/15供应商驻厂已完成挑选，共挑选2000pcs，挑出38pcs不良，不良率1.90% |  | 李华新 | 一、颗粒：1.淋涂在生产过程中淋涂液粘在B面覆膜，导致淋涂液下线后残渣掉落在A面上导致杂质颗粒； 2.机台有尘点杂质,卫生保养不达标； D-4.2: 流出原因 1.淋涂段生产人员变动大，对操作不熟练，不良产品防范意识不足导致流出； 2.产品白色光面工艺特性，光照度强对淋涂颗粒会不易检出，需要变换各种角度检验，一方面此项目良率高，为均衡赶产能安排给了新入职的检验员检验，对外观的标准把握不定，造成了不良流入客户端； | 3/15供应商驻厂已完成挑选，共挑选2000pcs，挑出38pcs不良，不良率1.90% | 一、颗粒：1.淋涂在生产过程中淋涂液粘在B面覆膜，导致淋涂液下线后残渣掉落在A面上导致杂质颗粒； 2.机台有尘点杂质,卫生保养不达标； D-4.2: 流出原因 1.淋涂段生产人员变动大，对操作不熟练，不良产品防范意识不足导致流出； 2.产品白色光面工艺特性，光照度强对淋涂颗粒会不易检出，需要变换各种角度检验，一方面此项目良率高，为均衡赶产能安排给了新入职的检验员检验，对外观的标准把握不定，造成了不良流入客户端； | 一、淋涂段： 1.取消覆产品B面膜避免淋涂残渣掉落形成不良，B面固定淋涂液在喷码前对B面进行擦拭； 2.定时定岗安排人员对机台进行卫生清洁保养； 二、检包段： 1.针对一系列不良异常，重新培训安排专人检验此项目机型产品，每隔半个月对其进行GRR考核； 客诉不良品质生产集中培训制作履历警示； |  |  |  | 1.不良问题点包装检验人员现场培训宣导； |  |  |  | close | 2023-06-20
|  | 孟加拉BD | 2023-03-15 | 海外KD | 38100849 | 电池盖组件_BF6_卡布里蓝_V1_DS_N |  | BF6 | 量产 | 结构件 | 注塑件 | 电池盖组件 | KD |  |  | 易景 |  | 张洋 |  | 7000 | 290 | 4.14% | 电池盖摄像头孔附近刮伤 | C |  |  | 刘亮 | 1.回收硅胶套未清洁后循环使用造成三伤不良 2.CD纹全检后装贴背胶未在作业指导要求重点检验导致不良流出 |  | 1.回收硅胶套未清洁后循环使用造成三伤不良 2.CD纹全检后装贴背胶未在作业指导要求重点检验导致不良流出 | 1.拆硅胶后增加一人手动清洁摄像孔杂质和全检CD纹不良，挑选不良品退上工序报废处理 2.回收的硅胶套由注塑部领回使用超声波清洁后烘干后注塑QC检验合格再使用 3.SOP要求重点检验摄像孔CD纹内磨花、划伤不良 | [7 empty] | close | 2023-06-20
|  | 泰衡诺工厂 | 2023-03-15 | 产线 |  |  |  | L5007 | 量产 |  |  |  | 直发料 |  |  | 中光电 |  | 瞿国锋 |  | 50 | 1 | 2.00% | OBA异色1 | B | 120返工OK |  | 彭峰 | 测试点亮未发现异常 | 120返工OK | 测试点亮未发现异常 | [8 empty] | close | 2023-06-20
|  | 1264工厂（KD仓） | 2023-03-14 | IQC | 23505393 |  |  | X677 | 量产 |  |  |  | 直发料 |  |  | 广正 |  | 何建波 | 1500 | 200 | 100 | 50.00% | 视窗孔镭雕偏位 | C | 返工1500，不良240 |  | 甘海波 | 根本原因 1，夹具定位柱尺寸小，导致适配有间隙飞油 2，镭雕飞油图档未避让产品孔位 流出原因 排查库存返工记录：2月5号泰衡诺工厂产线投诉X677装饰件镭雕偏位；广正内部成品库存3796PCS，系统开单退喷涂进行全检，喷涂为快速处理库存，跨越流程安排全检员去成品仓库全检，挑选不良240PCS， 不良品未进行贴票退仓，导致物料在成品仓再次出货流出 | 返工1500，不良240 | 根本原因 1，夹具定位柱尺寸小，导致适配有间隙飞油 2，镭雕飞油图档未避让产品孔位 流出原因 排查库存返工记录：2月5号泰衡诺工厂产线投诉X677装饰件镭雕偏位；广正内部成品库存3796PCS，系统开单退喷涂进行全检，喷涂为快速处理库存，跨越流程安排全检员去成品仓库全检，挑选不良240PCS， 不良品未进行贴票退仓，导致物料在成品仓再次出货流出 | 1.夹具定位柱单边加胶0.05MM，防止飞油 2.立即修正镭雕图档，对产品各孔位进行避让镭雕 3.仓库异常物料返工流程：严格按照《不合格品控制程序》和《客户抱怨处理作业指导书》进行流程操作 |  |  |  | 1.镭雕首件确认镭雕区域是否有避让产品相关孔位 2.检验现场挂放不良看板，更新SIP |  |  |  | close | 2023-06-20
|  | 迪明通工厂 | 2023-03-14 | IQC | 23504906 |  |  | S661L | 量产 |  |  |  | 中央仓调料 |  |  | 精品诚 |  | 甄晓宁 | 3718 | 200 | 13 | 6.50% | 裂纹 | C | 已全检完成 |  | 王又良 | 1、覆膜工序在去底膜时过于用力； 2、产品装箱时，向下挤压产生折伤 | 已全检完成 | 1、覆膜工序在去底膜时过于用力； 2、产品装箱时，向下挤压产生折伤 | 1、中央仓库存2000pcs，3月15日进行换货处理； 工厂库存全检上线 |  |  |  | 1. 针对去膜工序，增加高温隧道炉，去膜过程，产品全部经过隧道炉，在高温情况去膜； 2. 修订《成品仓作业指导书》，明确产品装箱时的规范； 检验台再装一条照度在800——1000lux的灯管备用，专门用来检验折伤问 |  |  |  | close | 2023-06-20
|  | 中央仓 | 2023-03-14 | IQC | 37300124 | 复合板装饰件_KI5k_元宇宙黑_V0_JPC |  | KI5K | 量产 | 结构件 | 复合板材 | 复合板装饰件 | 直发料 |  |  | 精品诚 |  | 李高胜 | 16200 | 315 | 6 | 1.90% | 裂纹*5 凹印*1 | C | 3/16供应商驻厂已完成挑选，共挑选16200pcs，挑出91pcs不良，不良率0.56% |  | 王又良 | D-4.1:根本原因/失效分析 根据返工情况，发现折伤产品主要集中在整张产品的边缘位置，故不良产生主要原因为： 1、覆膜工序在去底膜时过于用力； 2、产品装箱时，向下挤压产生折伤。 D-4.2: 流出原因 1、产线灯光较强（光照度实测1500——2000lux），导致折伤不易发现（对比中央仓的检验环境）； 2、产品装箱后，无法进行拦截。 | 3/16供应商驻厂已完成挑选，共挑选16200pcs，挑出91pcs不良，不良率0.56% | D-4.1:根本原因/失效分析 根据返工情况，发现折伤产品主要集中在整张产品的边缘位置，故不良产生主要原因为： 1、覆膜工序在去底膜时过于用力； 2、产品装箱时，向下挤压产生折伤。 D-4.2: 流出原因 1、产线灯光较强（光照度实测1500——2000lux），导致折伤不易发现（对比中央仓的检验环境）； 2、产品装箱后，无法进行拦截。 | 1、中央仓库存16200pcs，3月15日进行全检； 内部在制品二次全检后再出货。 |  |  |  | D-7.1预防再次发生的行动 1、针对去膜工序，增加高温隧道炉，去膜过程，产品全部经过隧道炉，在高温情况去膜。如图示： 2、修订《成品仓作业指导书》，明确产品装箱时的规范。 3、在检验台再装一条照度在800——1000lux的灯管备用，专门用来检验折伤问题；（预计3月31日完成，责任人：李冬冬） |  |  |  | close | 2023-06-20
|  | 中央仓 | 2023-03-14 | IQC | 12109673 |  |  | X6515 | 量产 |  |  |  | 直发料 |  |  | 海弘 |  | 周丽娅 | 2800 | 200 | 6 | 3.00% | 掉件*1 弹片移位*3 短装*2 | B | 3.15日已完成换货 |  | 朱艳艳 | 1、弹片移位为排查为飞达进料抖动过大，吸取位置发生偏移导致贴偏； 2、小料撞件排查为功能测试作业人员在测完功能后未将夹具完全抬起，碰撞到夹具导致； 3、短装排查为临时借调人员包装，对作业要求不清楚导致短装。 | 3.15日已完成换货 | 1、弹片移位为排查为飞达进料抖动过大，吸取位置发生偏移导致贴偏； 2、小料撞件排查为功能测试作业人员在测完功能后未将夹具完全抬起，碰撞到夹具导致； 3、短装排查为临时借调人员包装，对作业要求不清楚导致短装。 | 弹片移位 ：1、针对飞达进料时抖动大的问题，在线挑选16MM的飞达，将校正精度较高的飞达贴“弹片专用“，并在飞达上做好标识；元件影像中心检测范围过大，偏移拦截不住。将默认范围值由0.8mm偏移量缩小到0.5mm。影像吸取偏移复现可拦截；不良飞达标识隔离，进行维修。对AOI作业员刚入职及老员工做一次全面的培训，元件偏移标准，所测出来的结果是否与原图一致；发现元件偏移的PCBA全部挑选出来单独放置，由工艺、品质确认后决策是否放行； 小料撞件 ：偶发性不良，持续跟进各岗位数据，发现有撞件不良记录排查； 外观检验人员记警告处罚，后续外箱票空白处做外观检验人员记号，出货后有反馈不良追责处理，提升责任心。 短装：1、包装工序人员定人定岗，临时借调其它部门人员支援包装时，上岗前进行岗前注意事项/作业手法培训，品质考核OK后方可进行包装作业，管理人员监督执行效果。2、责任生产入库员及OQC追责处理，宣导按照作业规范执行，如有再犯，调离岗位、辞退处理。3、将此次异常当做反面案例对内部进行培训。 |  |  |  | 副板弹片移位：1、修改贴片机飞达保养记录表，在月保养项目内增加飞达校验项，每月进行飞达校验，检测飞达精度，监控飞达的稳定性； 2、将此类弹片吸取偏移量参数进行固化，形成标准库； 3、召集检验人员拿实物现场培训，指定专人进行检验，检验OK后在外箱票空白处打个人代码，出货后有异常对责任检验人员追责。 短装问题：将装箱前数量确认纳入绩效考评红线管理条例，增进人员责任心，保障人员落地执行效果。 |  |  |  | close | 2023-06-20
|  | 中央仓 | 2023-03-14 | IQC | 37300116 |  |  | KI8 | 量产 |  |  |  | 直发料 |  |  | 锦瑞 |  | 李高胜 | 11400 | 315 | 9 | 2.86% | 凹印*5 颗粒*4 | C | 3/15供应商驻厂已完成挑选，共挑选11400pcs，挑出86pcs不良，不良率0.75% |  | 卢琪文 | 1.凹印：物料在转印纹理时，转印机压杆粘有异物，经转印滚压后造成板材表面凹印不良； 2.颗粒：产品在AF镀膜前，产品表面落尘未 擦拭干净，镀膜后形成颗粒不良； ----责任人：徐立志/孟根玉 1.产品亮面区域需在特定角度进行检验，检验员在检验时可视不良没有识别拦截，致使不良流出客户端； 2.OQC在出货检验时未发现不良，最终导致不良流出客户端； ----责任人：杨利/钟艳红 | 3/15供应商驻厂已完成挑选，共挑选11400pcs，挑出86pcs不良，不良率0.75% | 1.凹印：物料在转印纹理时，转印机压杆粘有异物，经转印滚压后造成板材表面凹印不良； 2.颗粒：产品在AF镀膜前，产品表面落尘未 擦拭干净，镀膜后形成颗粒不良； ----责任人：徐立志/孟根玉 1.产品亮面区域需在特定角度进行检验，检验员在检验时可视不良没有识别拦截，致使不良流出客户端； 2.OQC在出货检验时未发现不良，最终导致不良流出客户端； ----责任人：杨利/钟艳红 | 凹印： 1.转印物料在开机前点检设备周边5S整理并擦拭干净，避免压杆粘有异物造成板材压伤； 2.物料转印过程中，自检员对非转印面同步进行自检，发现正面保护膜存在压痕异常立刻通知机长排查原因改善； 颗粒： 1.物料在AF镀膜前用无尘布进行擦拭表面，再次通过静电机除尘清洁； 2.物料在AF线体上挂过程中，每张物料均再次经过上料人员全检后上挂作业，规避产品表面异物进入镀膜机造成颗粒点的风险； ----责任人：钟艳红/杨利/韦岸 |  |  |  | 1.针对客诉不良对检验员进行现场实物培训(如图1/2) 2.全检员检验必须按照检验步骤及手法全方位检验：手法：45°摆动正反面检验； 3.定期对检验员进行GRR考核，连续3次不合格者调换岗位，考核合格者方可上岗； ----责任人：杨利/钟艳红 |  |  |  | close | 2023-06-20
|  | 中央仓 | 2023-03-14 | IQC | 38100173 |  |  | X6827 | 量产 |  |  |  | 直发料 |  |  | 鼎盛 |  | 李高胜 | 8280 | 200 | 5 | 2.50% | 螺孔变形*2 划伤磕伤*3 | C | 物料紧急，经项目组、工厂IQE拉通，先调拨工厂，由厂商线前处理 |  | 汤立明 | 1.产品有碰到治具碰划伤，治具内残留异物等导致有产品划伤现象 2.产线堆积：拉线桌面未垫珍珠面，部分产品反面放置桌面导表面三伤；产品因堆积过高导致碰划伤 3.螺母来料有碎渣，导致螺母送料不平顺，螺母机作业时，螺母打爆变形。流出原因： 1.外观全检漏检，QC未能有效拦截 2.CCD检验参数精确度，漏螺母的可以区分识别，螺母爆裂，螺母高，不能精准的区分识别不良。 | 物料紧急，经项目组、工厂IQE拉通，先调拨工厂，由厂商线前处理 | 1.产品有碰到治具碰划伤，治具内残留异物等导致有产品划伤现象 2.产线堆积：拉线桌面未垫珍珠面，部分产品反面放置桌面导表面三伤；产品因堆积过高导致碰划伤 3.螺母来料有碎渣，导致螺母送料不平顺，螺母机作业时，螺母打爆变形。流出原因： 1.外观全检漏检，QC未能有效拦截 2.CCD检验参数精确度，漏螺母的可以区分识别，螺母爆裂，螺母高，不能精准的区分识别不良。 | 1.每天开线生产前由助拉对辅料治具进行点检清洁并做好记录，避免因治具上杂物造成三伤不良。责任人：卓振华2023-3-15 2.每个人工操作工位放置吸塑盒，堆积产品，统一使用吸塑盒摆盘，减少因堆积造成的三伤不良。责任人：卓振华2023-3-15 3.重点岗位：全检工位全检员严格按SOP要求作业，取放只能拿取3PCS以内进行检验，防止出现擦伤/磨花不良。责任人：卓振华2023-3-15 4.螺母来料上机前用专用晒网过滤来料中残渣，碎屑，保证上机物料无异常，机台能够正常的运行。责任人：卓振华2023-3-15 5.全检工位增加铜螺母全检要求，避免漏螺母，铜螺母浮高变形不良流出。 |  |  |  | D-7.1预防再次发生的行动 1.产线堆积产品一律使用吸塑盒放置，上下垫珍珠棉 2.定期对检验人员进行标准培训，减少误判，提升检验能力 责任人：卓振华2023-3-15 |  |  |  | close | 2023-06-20
|  | 泰衡诺工厂 | 2023-03-14 | IQC | 37300121 |  |  | X669 | 量产 |  |  |  | 直发料 |  |  | 聚龙 |  | 向言成 | 14414 | 315 | 8 | 2.54% | 碰伤变形5PCS，划伤3PCS | C | 供应商返工挑选，不良退货 |  | 李华新 | 1、打包区员工在小白盒装箱时不慎物料跌落，跌落后未进行确认包装内产品状态，单边先触地导致边角裂纹。 2、员工为规避处罚，将产品捡起后未重新进行全检，未通报异常，而是直接装箱导致不良品流出 | 供应商返工挑选，不良退货 | 1、打包区员工在小白盒装箱时不慎物料跌落，跌落后未进行确认包装内产品状态，单边先触地导致边角裂纹。 2、员工为规避处罚，将产品捡起后未重新进行全检，未通报异常，而是直接装箱导致不良品流出 | 1、制作不良实物看板，根据看板对线上全体员工及检验人员进行实物培训，让相关人员均能识别不良，对不良现象进行现场实操培训，固化SOP/作业指导书并全员宣导。 2、对员工强化普及不良流出会导致的后果，并让员工深刻认识到规范操作的重要性 |  |  |  | 固化SOP及操作指导书，定期对员工做看板及实操培训 |  |  |  | close | 2023-06-20
|  | 海弘工厂 | 2023-03-14 | IQC | 38100486 | 面壳组件_KI5k_黑色_V0_ZY |  | KI5K | 量产 | 结构件 | 注塑件 | 面壳组件 | 直发料 |  |  | 知音 |  | 袁天放 | 4200 | 200 | 13 | 6.50% | 划伤*7、高光面无光泽*6 | C | 已全检完成 |  | 杨圣杰 | 1. 划伤、划痕：作业员作业过程中未按照作业规范作业，堆叠拿取产品，造成划痕、划伤。 1.2.产品生产中，因作业员操作失误，导致产品碰撞划到异物，造成划伤。 2.无光泽：产品外观检验时，挑选出外观可修复不良，安排打磨，修复后产品未进行抛光，造成外观无光泽。 | 已全检完成 | 1. 划伤、划痕：作业员作业过程中未按照作业规范作业，堆叠拿取产品，造成划痕、划伤。 1.2.产品生产中，因作业员操作失误，导致产品碰撞划到异物，造成划伤。 2.无光泽：产品外观检验时，挑选出外观可修复不良，安排打磨，修复后产品未进行抛光，造成外观无光泽。 | 1.1.产线上线前对作业员进行作业流程进行规范宣导，预防作业员作业时因不清楚作业规范造成不良产生。 1.2.产线IPQC对产线三伤问题进行重点管控，巡查产线作业员的作业方法。 2.外观可修复问题点，由外观全检人员挑选单独区分，安排专人对可修复问题进行修复、抛光。完成后由产线人员进行全检OK后单独区分送检IPQC进行检验。 |  |  |  | 1.注塑段规范作业员作业方式，严格按照作业方1.注塑段规范作业员作业方式，严格按照作业方法作业，并严格安排加工后自检工作。 2.生产物料前QC及生产组长对作业员作业方法，作业状态及物料状态进行确认，外观全检段作业员必须安排培训后上岗，并安排对作业人员进行岗位GRR考核,提升全检作业人员检出能力。 |  |  |  | close | 2023-06-20
|  | 重庆工厂 | 2023-03-13 | IQC | 37300095 |  |  | X6515 | 量产 |  |  |  | 中央仓调料 |  |  | 大唐伟业 |  | 吴夏芳 | 39963 | 800 | 13 | 1.62% | 汽泡、崩边、流痕 | B | 全检 |  | 卢琪文 | l 气泡： 1、对不良实物分析发现，气泡为板材原材料气泡，IQC是抽检，整张板材最终是是需要加工成单体的，所以来了气泡在一定允收数量的标准下，会接收。原材料现象，有反馈材料厂家做改善。 l 崩边； 1. 产品正反面均要覆保护膜，局部地方有覆膜气泡，CNC加工在有气泡的位置，保护膜会卷起，卷起的保护膜吸附碎屑拍打到产品边缘产生崩边； 2. 底面保护膜材质是硬质材质，覆膜容易产生气泡。 l 流痕（丝印不良）； 1、油墨是极小颗粒状物质，.油墨20-30分钟需要添加5%稀释剂，没有及时添加稀释剂或过频添加稀释剂，油墨会变干或变得稀释，或堵网或油墨太稀导致丝印刮胶痕或油墨不均匀流痕。 | 全检 | l 气泡： 1、对不良实物分析发现，气泡为板材原材料气泡，IQC是抽检，整张板材最终是是需要加工成单体的，所以来了气泡在一定允收数量的标准下，会接收。原材料现象，有反馈材料厂家做改善。 l 崩边； 1. 产品正反面均要覆保护膜，局部地方有覆膜气泡，CNC加工在有气泡的位置，保护膜会卷起，卷起的保护膜吸附碎屑拍打到产品边缘产生崩边； 2. 底面保护膜材质是硬质材质，覆膜容易产生气泡。 l 流痕（丝印不良）； 1、油墨是极小颗粒状物质，.油墨20-30分钟需要添加5%稀释剂，没有及时添加稀释剂或过频添加稀释剂，油墨会变干或变得稀释，或堵网或油墨太稀导致丝印刮胶痕或油墨不均匀流痕。 | u 气泡； 1. 板材来料IQC加严1个等级抽检，推动原材供应商改善； u 崩边； 1. CNC投料作业前，检验员每周先自检产品保护膜是否平整，有无气泡。 2. 验证过程底面用软性材质保护膜，软性保护膜在腹膜后，覆膜气泡明细改善。持续更加，小批验证，改善有效后逐步导入。 u 丝印不良： Ø IPQC按照丝印SOP日常稽核产线，确认员工是否按照文件要求在添加稀释剂，添加稀释剂时需要油墨从网版收起来后由调油技术员统一添加， Ø 制定《制程稽核checklist》，稽核丝印产线作业规范性，异常作业问题，立即通知生产纠正改善。 |  |  |  | u 气泡； 1. 板材来料IQC加严1个等级抽检，推动原材供应商改善； u 崩边； 1. CNC投料作业前，检验员每周先自检产品保护膜是否平整，有无气泡。 2. 验证过程底面用软性材质保护膜，软性保护膜在腹膜后，覆膜气泡明细改善。持续更加，小批验证，改善有效后逐步导入。 u 丝印不良： Ø IPQC按照丝印SOP日常稽核产线，确认员工是否按照文件要求在添加稀释剂，添加稀释剂时需要油墨从网版收起来后由调油技术员统一添加， Ø 制定《制程稽核checklist》，稽核丝印产线作业规范性，异常作业问题，立即通知生产纠正改善。 |  |  |  | close | 2023-06-20
|  | 泰衡诺工厂 | 2023-03-13 | IQC | 27301349 |  |  | AC8 | 量产 |  |  |  | 直发料 |  |  | 景湾 |  | 瞿国锋 | 2400 | 125 | 8 | 6.40% | 短装8 | B | 全检 |  | 夏中年 | 1.产品是全检后点数包装，员工粗心大意，点数的时候部分扎点数的时候点少了，导致包装少数。 2.全检后点数的，OQC抽检的时候抽样数从一扎100个里面抽的，抽样范围比较窄，导致包装少数流入客户手中 | 全检 | 1.产品是全检后点数包装，员工粗心大意，点数的时候部分扎点数的时候点少了，导致包装少数。 2.全检后点数的，OQC抽检的时候抽样数从一扎100个里面抽的，抽样范围比较窄，导致包装少数流入客户手中 | 1彩盒经理培训包装员，新单每50个点数，点数后发现少数的要再次点数，确认少数的马上补进去， 2.新单每50个点数后增加电子称再称重，发现电子称数量显示不是50个时，马上安排其他人再次点数确认，无误后再次称重。 3. 在彩盒部早会宣导客诉，现场张贴客诉图片； 4.对本次客诉点数员工和当班领班进行绩效处罚。 | [7 empty] | close | 2023-06-20
|  | 中央仓 | 2023-03-13 | IQC | 38100755 |  |  | S665L | 量产 |  |  |  | 直发料 |  |  | 广正 |  | 李高胜 | 3000 | 125 | 4 | 3.20% | 听筒泡棉爬墙*4 | C | 3/13供应商驻厂已完成挑选，共挑选3000pcs，挑出12pcs不良，不良率0.40% |  | 李华新 | 1.油漆杂质未过滤干净； 2.喷涂湿度偏低空气中所含的尘埃粒子吸附产品表面，喷涂后产生颗粒； 3.全检员漏检导致流出 | 3/13供应商驻厂已完成挑选，共挑选3000pcs，挑出12pcs不良，不良率0.40% | 1.油漆杂质未过滤干净； 2.喷涂湿度偏低空气中所含的尘埃粒子吸附产品表面，喷涂后产生颗粒； 3.全检员漏检导致流出 | 1.增加油漆过滤次数由3遍改为5遍形成SOP标准管控； 2.对喷涂房 每天检测尘埃粒子达标后方可上线生产 3.每天对全检员做2次（上午/下午）陷阱测试，测试不合格离岗培训，二次考核不合格进行调岗 |  |  |  | 1.针对组装全检工位做陷阱测试； 2.治具每天压敏纸点检； 3.不良履历悬挂现场提醒后续检查重点。 |  |  |  | close | 2023-06-20
|  | 中央仓 | 2023-03-13 | IQC | 38100837 |  |  | KI5M | 量产 |  |  |  | 直发料 |  |  | 惠科 |  | 李高胜 | 2780 | 125 | 4 | 3.20% | 天线起翘*3 侧键不回弹未安装到*1 | C | 3/13供应商驻厂已完成挑选，共挑选2780pcs，挑出27pcs不良，不良率0.97% |  | 卢琪文 | 天线起翘：1.员工装天线后手工扶尾部天线后未按压到位导致。 2.天线机台贴合后，自动冷压机台未压到位导致。 按键下限： 作业员装按键时未把软胶装入定位柱内导致。 D-4.2: 流出原因 因不良集中一个时间段导致，QC抽检未及时发现 | 3/13供应商驻厂已完成挑选，共挑选2780pcs，挑出27pcs不良，不良率0.97% | 天线起翘：1.员工装天线后手工扶尾部天线后未按压到位导致。 2.天线机台贴合后，自动冷压机台未压到位导致。 按键下限： 作业员装按键时未把软胶装入定位柱内导致。 D-4.2: 流出原因 因不良集中一个时间段导致，QC抽检未及时发现 | 天线起翘： 1.员工手扶尾部后SOP重点标注手工按压动作 2.自动冷压机台每次生产前用红单确认是否冷压到位，生产中每2H技术员对机台压合状态确认并记录 按键下限： 1.装按键与热熔工序固定人员作业，热熔后全检下拉 宣导培训全检工序重点检验按键硅胶是否装到固定柱内 |  |  |  | 1.IPQC巡检时对天线按压后及冷压后效果确认，每2H巡检5PCS调整10PCS，持续跟进一周直至改善。 2.QA按3箱*340每批次改为2箱*340每批次抽检，并按0收1退执行管控。 3.制作客诉不良履历发放到组装品质现场培训警示，在后续生产过程及检验管控中，重点检验客诉不良问题。 |  |  |  | close | 2023-06-20
|  | 中央仓 | 2023-03-13 | IQC | 37300031 | 复合板电池盖组件_X6827_超音速黑_V0_JL_GK |  | X6827 | 量产 | 结构件 | 复合板材 | 复合板电池盖组件 | 直发料 |  |  | 聚龙 |  | 李高胜 | 3348 | 200 | 4 | 2.00% | 裂痕*2 闪光灯罩划伤*1 灯光灯罩溢胶*1 | C | 3/13供应商驻厂已完成挑选，共挑选3348pcs，挑出75pcs不良，不良率2.24% |  | 卢琪文 | 裂痕：1.压合工位员工操作未一次性放到位，左右移动造成产品裂纹 2.压合治具上存在异物干涉，导致员工压合时，将产品压裂。 闪光灯罩划伤: 装闪光灯后流下工段物料未及时完成保压导致产品堆积B面朝下堆积摆放台面，导致产品划伤。 背胶溢胶: 员工装闪光灯罩背胶未装到位，导致背胶偏移，形成溢胶现象 D-4.2: 流出原因 1.员工检验时漏检； 2.OQC抽检未抽到，导致流出； | 3/13供应商驻厂已完成挑选，共挑选3348pcs，挑出75pcs不良，不良率2.24% | 裂痕：1.压合工位员工操作未一次性放到位，左右移动造成产品裂纹 2.压合治具上存在异物干涉，导致员工压合时，将产品压裂。 闪光灯罩划伤: 装闪光灯后流下工段物料未及时完成保压导致产品堆积B面朝下堆积摆放台面，导致产品划伤。 背胶溢胶: 员工装闪光灯罩背胶未装到位，导致背胶偏移，形成溢胶现象 D-4.2: 流出原因 1.员工检验时漏检； 2.OQC抽检未抽到，导致流出； | 裂痕： 1.对员工产品放置手法进行培训，专人专岗，不能随便更换压合工位人员。新员工上岗前，必须经过培训，由品质确认前20PCS无异常后才能正常作业 2.治具4H清洁一次，更改2H清洁一次，并保持台面干净整洁，另已加强培训作业员操作手法和自检意识 闪光灯罩划伤：装好闪光灯产品流下工段若未及时保压必须摆盘，不可堆积闪光灯罩溢胶： 员工装闪光灯罩背胶后，贴合工位贴合前进行自检，确认背胶无褶皱或偏位后才能贴合闪光灯罩 |  |  |  | D-7.1预防再次发生的行动 1.不良问题点包装检验人员现场培训宣导； 2.记录客诉不良履历提醒组装并提前预防。 |  |  |  | close | 2023-06-20
|  | 朵唯工厂 | 2023-03-13 | IQC | 38600285 | 说明书_KI8_TECNO_A&amp;B&amp;C&amp;D&amp;H配_TH |  | KI8 | 量产 | 包材 | 纸卡册 | 说明书 | 直发料 |  |  | 裕同 |  | 杨松 | 2250 | 125 |  | 0.00% | 外箱标签物料名称错误，对应料号正确该为：KI8说明书，实际为：LG7N内托 | A | 3.14日厂商已更换OK标签 |  | 夏中年 | 1， K18说明书首次出货,标签系统尚未录入此料号模板;临近中午吃饭时货运车辆提前到厂,需紧急装车出货,标签专员在修改模板时未修改到物料名称导致品名与实际不符; 2，流出原因： K18说明书首次出货,标签系统尚未录入此料号模板;临近中午吃饭时货运车辆提前到厂,需紧急装车出货,标签专员在修改模板时未修改到物料名称导致品名与实际不符; | 3.14日厂商已更换OK标签 | 1， K18说明书首次出货,标签系统尚未录入此料号模板;临近中午吃饭时货运车辆提前到厂,需紧急装车出货,标签专员在修改模板时未修改到物料名称导致品名与实际不符; 2，流出原因： K18说明书首次出货,标签系统尚未录入此料号模板;临近中午吃饭时货运车辆提前到厂,需紧急装车出货,标签专员在修改模板时未修改到物料名称导致品名与实际不符; | 1，依据跟单提供相关信息,提前按料号录入标签模板,避免人为修改错。2，使用跟单提供标准出货预报模板,核对各料号对应机种品名料号数量版本等信息是否正确 。 |  |  |  | 1.将客诉不良图片张贴于宣传档,进行全员宣导,时刻警醒 2.跟单提前将新料相关信息发给标签专员,标签专员提前建立并核对单个料号标签模板是否正确无误,避免紧急情况修改出现纰漏——程杰君/张敏 长期执行 3.OQC出货检验时,必须使用跟单提供标准出货预报模板,核对各料号对应机种品名料号数量版本等信息是否正确,若出现异常按KPI考核要求进行考核。——代雪梅 长期执行 |  |  |  | close | 2023-06-20
|  | 印度TUM1 | 2023-03-13 | 海外KD |  |  |  | X6517 | 量产 |  |  |  | KD |  |  | 天珑 |  | 张洋 |  |  |  |  | 底壳防水膜少料10K | B | 补货完成 |  |  | 1. 天珑美捷工厂排查：前期环节都是OK的，包括：物料发料-》IQC检验-》传音OBA验货-》仓库扫描称重&贴 箱标-》首件核对-》OQC复核，各个环节BOM核对检验物料齐全,仓库扫描称重&贴箱标（物料已进MES系 统管控）,缺陷：高清视频下无法确认OQC复核后是否有将物料放回原处，此处也未纳入系统防呆管控，无法 完全自证物料齐全发出。 2. 印度工厂IQC 印度监控视频设备覆盖不全，提供的视频看不清具体检验的物料情况，无法自证； 3. 传音中央仓是没有拆栈板和拆箱动作，可以排除嫌疑 | 补货完成 | 1. 天珑美捷工厂排查：前期环节都是OK的，包括：物料发料-》IQC检验-》传音OBA验货-》仓库扫描称重&贴 箱标-》首件核对-》OQC复核，各个环节BOM核对检验物料齐全,仓库扫描称重&贴箱标（物料已进MES系 统管控）,缺陷：高清视频下无法确认OQC复核后是否有将物料放回原处，此处也未纳入系统防呆管控，无法 完全自证物料齐全发出。 2. 印度工厂IQC 印度监控视频设备覆盖不全，提供的视频看不清具体检验的物料情况，无法自证； 3. 传音中央仓是没有拆栈板和拆箱动作，可以排除嫌疑 | OQC 将KD 物料复核动作全程放在高清监控下，设置专门检验桌(不允许放置杂物)-3/21 立即导入 ； |  |  |  | 申请将OQC 复核加入MES 防呆（CKD 工单涉及所有物料只有扫描确认后方可正常关闭工单，才能打印对应 出货单据） |  |  |  | close | 2023-06-20
|  | 朵唯工厂 | 2023-03-12 | IQC | 38200051 |  |  | LG7N | 量产 |  |  |  | 直发料 |  |  | 裕同 |  | 杨松 | 10000 | 200 | 9 | 4.50% | 磨花3、划痕*2、划伤*2，变形*2 | C | 3.14厂商已全检返工完成 |  | 夏中年 | 1.擦花/划伤：全检处产品堆积,产品相互摩擦导致; 2.变形:包装使用牛皮纸打包,运输过程中碰撞到边缘位置导致彩盒变形; 3.压痕:员工长指甲滑到产品表面留下压痕; | 3.14厂商已全检返工完成 | 1.擦花/划伤：全检处产品堆积,产品相互摩擦导致; 2.变形:包装使用牛皮纸打包,运输过程中碰撞到边缘位置导致彩盒变形; 3.压痕:员工长指甲滑到产品表面留下压痕; | 1，全检堆积产品使用周转箱装箱,中间使用泡棉隔开,避免产品相互摩擦碰撞 。2，对摆板进行规范,按要求摆放不可超板 。3，员工每4H更换手/指套,避免因手/指套破损指甲划到产品表面造成压痕/划痕 。4，配备两名全检人员,每4H轮岗一次,并每天进行检验手法与项目培训,并持续进行陷阱测试提升警惕性 。5，使用菲林比对缺陷大小是否满足客户标准,不可主观臆断 |  |  |  | 1.QC每日巡线稽核全检与打包装箱处堆积情况,未按SOP要求装箱裸放堆积的情况及时通报并 追溯前一时间段生产产品; ——杨超/代雪梅 长期执行 2.每条线体配备至少两名全检人员,每4H轮岗一次,避免因视觉疲劳导致检出率降低; 每天进行检验手法与项目培训,并持续进行陷阱测试提升警惕性； PQC每班稽核岗位人员情况，如涉及变更生产需提前一周提出确认,合格者上岗。 ——杨超/代雪梅 长期执行 3.PQC每日早会对各客户重点要求及检验手法进行培训,不良需使用菲林比对是否符合客户要求 ,不可主观臆断。违者按KPI考核要求进行考核。 ——代雪梅 长期执行 |  |  |  | close | 2023-06-20
|  | 泰衡诺工厂 | 2023-03-12 | IQC | 37200048 | 玻璃摄像头镜片_X6833B_黑色_0.5_64M_V0_XG |  | X6833B | 试产PIR | 结构件 | 玻璃件 | 玻璃摄像头镜片 | 直发料 |  |  | 欣冠 |  | 向言成 | 2100 | 125 | 5 | 4.00% | 镜片脏污：4pcs 镜片划伤：1pcs | C | 供应商返工挑选 |  | 牟治树 | 1、超声波后玻璃未全检，采用抽检的方式拦截不良，抽检数量为5%，抽检比例较低，未能拦截不良； 2、丝印后检验员是以整版检验的方式进行全检，检验过程中未进行旋转360度反射光检验，此不良在CD纹区域，有炫光效果，不良需要全方位角度旋转360度反射光检验才可以发现，导致不良流出 | 供应商返工挑选 | 1、超声波后玻璃未全检，采用抽检的方式拦截不良，抽检数量为5%，抽检比例较低，未能拦截不良； 2、丝印后检验员是以整版检验的方式进行全检，检验过程中未进行旋转360度反射光检验，此不良在CD纹区域，有炫光效果，不良需要全方位角度旋转360度反射光检验才可以发现，导致不良流出 | 1、将超声波烘干1槽和烘干2槽温度从100度±5度调整为120度±5度； 2、手工裂片改为自动设备裂片，擦拭前增加检查挑选处理叠片以及破片不良 |  |  |  | 1、对品质人员对不良现象实物培训，提升检验人员检验能力； 2、对生产人员进行生产作业规范进行培训，保证改善措辞有效落地； 3、不良实物张贴到不良实物看板，实时给员工参考预警 |  |  |  | close | 2023-06-20
|  | 泰衡诺工厂 | 2023-03-12 | IQC | 38100142 |  |  | AD10 | 试产MPR |  |  |  | 直发料 |  |  | 鼎盛 |  | 汪自庆 | 147 | 32 | 2 | 6.25% | 漏贴泡棉1，多余料1 | B | 全检 |  | 李和忠 | 经对内部排查，物料不良为我司3月9号组装出货，排查分析结果如下：1、产品粘贴后未进行按压动作，泡棉粘贴后背胶未完全激活与壳件粘贴性不够，泡棉存在脱落风险 2、产品组装全检后放入吸塑盘，因产品设计结构，泡棉一部分位置需要漏出，背胶部分粘贴在PE膜上方，产品在包装及运输过程中晃动，泡棉与PE膜之间形成拉扯，泡棉被拉扯掉落出壳件位置，粘在PE膜上方，形成客诉3、PE膜使用过程中未进行检查及清理，PE膜上方残存杂物粘在壳件表面，形成余料排查结论汇总： 根本原因：泡棉粘贴后未做按压动作，泡棉背胶未激活，导致背胶粘贴在PE膜上方，PE膜未使用新膜且未检查表面残存物，导致余料问题产生 | 全检 | 经对内部排查，物料不良为我司3月9号组装出货，排查分析结果如下：1、产品粘贴后未进行按压动作，泡棉粘贴后背胶未完全激活与壳件粘贴性不够，泡棉存在脱落风险 2、产品组装全检后放入吸塑盘，因产品设计结构，泡棉一部分位置需要漏出，背胶部分粘贴在PE膜上方，产品在包装及运输过程中晃动，泡棉与PE膜之间形成拉扯，泡棉被拉扯掉落出壳件位置，粘在PE膜上方，形成客诉3、PE膜使用过程中未进行检查及清理，PE膜上方残存杂物粘在壳件表面，形成余料排查结论汇总： 根本原因：泡棉粘贴后未做按压动作，泡棉背胶未激活，导致背胶粘贴在PE膜上方，PE膜未使用新膜且未检查表面残存物，导致余料问题产生 | 1.泡棉粘贴后按照作业要求手指按压泡棉，背胶需要完全激活 产品放置到吸塑中检查所有物料粘贴效果，确认不出现歪斜及脱落现象 2、出货PE膜使用新膜，使用前检查PE膜表面，注意残存物及脏污及水渍 3、产品全部朝同一方向摆放，位置一致，打包员装箱前需要检查产品少数及位置摆放效果 |  |  |  | 后续PE膜全部使用新膜，已使用PE全部不允许出货使用手工粘贴泡棉全部手动按压，产品摆放方向统一，方便检验识别 |  |  |  | close | 2023-06-20
|  | 泰衡诺工厂 | 2023-03-11 | IQC | 19401298 |  |  | CK6 | 试产PIR |  |  |  | 直发料 |  |  | 东声 |  | 廖诗龙 | 400 | 50 | 2 | 4.00% | 弹片变形*2pcs | B | 安排挑选 |  | 刘忠 | 1、单体补强胶溢胶至弹片下方产生干涉，导致测试、试听过程中弹片被反复按压产生形变，并受缓慢释放的应力影响最终起翘 2、CCD检查单体补强胶时，产品方向正面检验，弹角底部溢胶不易检出，导致不良流出待回复报告 | 安排挑选 | 1、单体补强胶溢胶至弹片下方产生干涉，导致测试、试听过程中弹片被反复按压产生形变，并受缓慢释放的应力影响最终起翘 2、CCD检查单体补强胶时，产品方向正面检验，弹角底部溢胶不易检出，导致不良流出待回复报告 | 1.弹脚底部轨迹分段打胶，加速减胶,不允许出现弹脚溢胶及断胶不良,如下图所示。 2.打胶轨迹调试细节增加进SOP管控 3.外观检时增加CCD检单体补强，弹脚倾斜向上检视弹脚是否溢胶上弹脚 |  |  |  | SOP增加弹脚溢胶OK/NG不良图片，培训员工检视避免漏检 |  |  |  | close | 2023-06-20
|  | 重庆工厂 | 2023-03-11 | IQC | 12109655 |  |  | X6515 | 量产 |  |  |  | 中央仓调料 |  |  | 海弘 |  | 吴夏芳 | 7798 | 7798 | 7798 | 100.00% | 未按要求返工后出货，改善前物料流出，此批物料供应商返工不良率 | B | 安排挑选 |  | 朱艳艳 | 紧急出货物料，供应商私自出改善前物料满足计划交付 | 安排挑选 | 紧急出货物料，供应商私自出改善前物料满足计划交付 | 续有特殊状态出货的，由品质拉通客户、组装段确认、信息共享，未拉通信息前禁止出货； |  |  |  | 续有特殊状态出货的，由品质拉通客户、组装段确认、信息共享，未拉通信息前禁止出货； |  |  |  | close | 2023-06-20
|  | 泰衡诺工厂 | 2023-03-11 | 产线 | 17201835 | COB模组_AF_13M_Hi-1336_A_5P_BG_B |  | X669 | 量产 | 摄像头 | 摄像头模组 | COB模组 | 直发料 |  |  | 盛泰 |  | 瞿国锋 |  | 750 | 80 | 10.67% | 拍照泛红 | B | 更换3/7批次 |  | 李海波 | 软件问题非来料 | 更换3/7批次 | 软件问题非来料 | ? | [7 empty] | close | 2023-06-20
|  | 泰衡诺工厂 | 2023-03-11 | IQC |  |  |  | CK6 | 试产PIR |  |  |  | 直发料 |  |  | 东声 |  | 廖诗龙 | 100 | 100 | 1 | 1.00% | 弹片变形*1pcs | B |  |  | 刘忠 | 1、单体补强胶溢胶至弹片下方产生干涉，导致测试、试听过程中弹片被反复按压产生形变，并受缓慢释放的应力影响最终起翘 2、CCD检查单体补强胶时，产品方向正面检验，弹角底部溢胶不易检出，导致不良流出 |  | 1、单体补强胶溢胶至弹片下方产生干涉，导致测试、试听过程中弹片被反复按压产生形变，并受缓慢释放的应力影响最终起翘 2、CCD检查单体补强胶时，产品方向正面检验，弹角底部溢胶不易检出，导致不良流出 | 1.弹脚底部轨迹分段打胶，加速减胶,不允许出现弹脚溢胶及断胶不良,如下图所示。 2.打胶轨迹调试细节增加进SOP管控 3.外观检时增加CCD检单体补强，弹脚倾斜向上检视弹脚是否溢胶上弹脚 |  |  |  | SOP增加弹脚溢胶OK/NG不良图片，培训员工检视避免漏检 |  |  |  | close | 2023-06-20
|  | 中央仓 | 2023-03-11 | IQC | 37300184 |  |  | KI5Q | 量产 |  |  |  | 直发料 |  |  | 聚龙 |  | 李高胜 | 8000 | 200 | 5 | 2.50% | 裂痕*1 颗粒*1 水印*3 | C | 3/13供应商驻厂已完成挑选，共挑选8000pcs，挑出88pcs不良，不良率1.10% |  | 牟治树 | D-4.1:根本原因/失效分析 颗粒：淋涂在生产过程中淋涂液粘在B面覆膜，导致淋涂液下线后残渣掉落在A面上导致杂质颗粒 1、水印：不良现象拆解分析后均在产品上端，片材清洗时放置偏位/产品放斜磕碰淋涂导致产生印痕，转印纹理遮盖后只在光面区域呈现。 D-4.2: 流出原因 1、在清洗线头做间距标识，及放置定位线顺序下料 2、产品撕膜时产品划伤，手法不熟练，临时作业未做撕膜效果巡检确认。 3、新入职检验人员对外观标准把握不熟，不良缺陷漏检流出。 | 3/13供应商驻厂已完成挑选，共挑选8000pcs，挑出88pcs不良，不良率1.10% | D-4.1:根本原因/失效分析 颗粒：淋涂在生产过程中淋涂液粘在B面覆膜，导致淋涂液下线后残渣掉落在A面上导致杂质颗粒 1、水印：不良现象拆解分析后均在产品上端，片材清洗时放置偏位/产品放斜磕碰淋涂导致产生印痕，转印纹理遮盖后只在光面区域呈现。 D-4.2: 流出原因 1、在清洗线头做间距标识，及放置定位线顺序下料 2、产品撕膜时产品划伤，手法不熟练，临时作业未做撕膜效果巡检确认。 3、新入职检验人员对外观标准把握不熟，不良缺陷漏检流出。 | D-5:纠正措施 颗粒： 1.作业员上岗前培训，统一拿取边缘安全区域，避免撕膜过程触碰到产品有效区域造成。 2.镀膜前对来料膜进行擦拭清洁，保证上下料作业空间具有足够洁净度。 3.主机手在上机之前用无尘布把机台擦干净，再开始作业 4.擦网版时印保护膜3-5张，确认是否有不良，确认OK后再生产。 水印：培训员工对模具认知，对培训多次无法识别员工异动处理、已安装强光射灯自检 |  |  |  | D-7.1预防再次发生的行动 1、固定人员检验并培训，特别对新进员工及时培训及考核再上岗，让相关人员均能识别不良； 2、每日开班前对生产人员培训，制程品质加强抽检频率，严格监督管控； |  |  |  | close | 2023-06-20
|  | 迪明通工厂 | 2023-03-10 | IQC | 21002693 | 面壳组件_A507LS_黑色 |  | A507LS | 量产 | 结构件 | 注塑件 | 面壳组件 | 中央仓调料 |  |  | 欣冠 |  | 甄晓宁 | 16320 | 315 | 8 | 2.54% | 泡棉贴偏*2，破损*5，脱落*1 | C | 返工已完成 |  | 王又良 | 1， 泡棉贴歪是作业员不熟练导致贴偏 泡棉破损，脱落是贴好泡棉撕蓝膜排废工序动作撕破和带起松动（粘性不牢）后松脱不良 | 返工已完成 | 1， 泡棉贴歪是作业员不熟练导致贴偏 泡棉破损，脱落是贴好泡棉撕蓝膜排废工序动作撕破和带起松动（粘性不牢）后松脱不良 | 1， 重新培训作业员操作手法，并排查处理各段库存，标识好。 2， 提供不良实物培训现场作业员、QC识别，把不良履历挂在现场宣导，后面生产时管控。 3， IPQC&OQC重点跟进此异常改善。 |  |  |  | 1， 作业员手法培训落实到拉线责任人，并点检形成记录，确保有效。 2， 将此客诉问题工位设重点岗位，开线前培训客诉履历，并现场跟进考核 ，提升员工自检和检出率。 3， IPQC&OQC重点跟进客诉问题点对策是否落实到位，纳入点检管控。 |  |  |  | close | 2023-06-20
|  | 重庆工厂 | 2023-03-10 | IQC | 37600153 |  |  | X6516 | 量产 |  |  |  | 直发料 |  |  | 信为兴 |  | 付先进 | 20000 | 315 | 9 | 2.86% | 卡帽积油*5pcs，脏污*4pcs | C | 安排挑选 |  | 曹威 | 外观不良原因； 1，素材喷漆前会有3%-4%的缩水不良，喷漆后会造成一定比例的外观不良，素材外观不良检验报告如下； 2，喷漆时因喷漆厂前处理无法清洁干净，毛丝，颗粒浮着在产品表面造成喷漆后毛丝，颗粒，碰伤，刮花，等不良，（无法改善，只能提高）此不良为2%左右，加上喷漆厂的制程周转，会造1%左右的碰刮伤等不良，喷漆不良累计会有6%-8%左右。 外观不良流出； 1，喷漆完成后进行一次全检，不良检出率有限，存在一定比例的漏检。 颗粒不良流出； 2，喷漆后未进行二次确认颗粒及碰伤刮花不良，导致不良流出。 | 安排挑选 | 外观不良原因； 1，素材喷漆前会有3%-4%的缩水不良，喷漆后会造成一定比例的外观不良，素材外观不良检验报告如下； 2，喷漆时因喷漆厂前处理无法清洁干净，毛丝，颗粒浮着在产品表面造成喷漆后毛丝，颗粒，碰伤，刮花，等不良，（无法改善，只能提高）此不良为2%左右，加上喷漆厂的制程周转，会造1%左右的碰刮伤等不良，喷漆不良累计会有6%-8%左右。 外观不良流出； 1，喷漆完成后进行一次全检，不良检出率有限，存在一定比例的漏检。 颗粒不良流出； 2，喷漆后未进行二次确认颗粒及碰伤刮花不良，导致不良流出。 | 1，人工擦拭残胶时存在零星的未擦拭干净，导致不良流出。 改善对策：1，增加1人进行全检外观不良，并修复不良，导入时间：3月14号 责任人 贺建中 2，制作客诉不良看板，便于生产，品质检验时参照 导入时间：3月14号 责任人 吴方海 3，对卡托外观全检岗位进行人员固定作业，如有要离职人员，则提前培养，规避人员流动造成 品质隐患。导入时间：3月14号 责任人 贺建中 1，素材喷漆前会有3%-4%的外观不良，喷漆后会造成一定比例的外观不良，素材外观不良检验报告如下； 改善对策：素材抽检发现素材外观不良超2%进行全检后在出货喷漆厂。导入时间：3月14号 责任人 文明 2，喷漆时因喷漆厂前处理无法清洁干净，毛丝，颗粒浮着在产品表面造成喷漆后毛丝，颗粒等不良，（无法改善，只能提高）此不良为2%左右，加上喷漆厂的制程周转，会造1%左右的碰刮伤等不良，喷漆不良累计会有6%-8%左右。 改善对策：喷漆厂导入二次全检增加不良的检出率，导入时间：3月14日 责任人:颜亚良 3，喷漆完成后进行一次全检，不良检出率有限，存在一定比例的漏检 改善对策：制作客诉不良看板，便于生产，品质检验时参照 导入时间：3月14号 责任人 吴方海 4，因新人对产品不熟，及标准不清晰，导致不良容易误判流出。 改善对策：对卡托擦拭残胶岗位进行人员固定作业，如有要离职人员，则提前培养，规避人员流动造成品质隐患。导入时间：3月20号 责任人 贺建中 | [7 empty] | close | 2023-06-20
|  | 重庆工厂 | 2023-03-10 | 产线 | 38100697 |  |  | X6835 | 试产PIR |  |  |  | 中央仓调料 |  |  | 广正 |  | 谭凝力 | 1600 | 1600 | 50 | 3.12% | 1-1模号中框上部多胶，影响装配，装配后电池盖鼓包。 | B | 安排挑选 |  | 方超 | 产生原因：1月30改模，并钳工修模，拆电极粗心大意，导致电极过切，并一起留置后端。 流出原因：1、项目签样生产时，未能核对出骨位多胶，签样给现场； 2、注塑品质首件未核对出不良，导致生产出1#穴螺丝孔旁多胶物料； 2、组装样品错误（多胶），同样品结构，故导致物料流出； | 安排挑选 | 产生原因：1月30改模，并钳工修模，拆电极粗心大意，导致电极过切，并一起留置后端。 流出原因：1、项目签样生产时，未能核对出骨位多胶，签样给现场； 2、注塑品质首件未核对出不良，导致生产出1#穴螺丝孔旁多胶物料； 2、组装样品错误（多胶），同样品结构，故导致物料流出； | 1.模具装配处重新烧焊，作铜公放电，做到与3D一致； 2.按检点表拆公要求进行点检表的每项点检，防止遗留产生结构不良 3、QC签完后，收集白天由组长进行复核确认，OK后在样品上签名确认，防止QC失误遗漏拦截 4、将不良作成不良图片，打印给现场并拿实物给现场品质培训，并将不良图片放入SIP内一起使用； 5、同步开会宣导，在核对结构时注意细节，对于不易发出的装配位重点核对，从不同角度进行观察； |  |  |  | 1、模房增加失败案例培训，加强员工责任心； 2、修模时必须核对加工图档； 3、监督确认执行流程标准； 4、按公司制度对责任人乐捐 5、将不良作成不良图片，打印给现场并拿实物给现场品质培训，并将不良图片放入SIP内一起使用； 6、同步开会宣导，在核对结构时注意细节，对于不易发出的装配位重点核对，核对结构时注意细节，对于不易发出的装配位重点核对，从不同角度进行核对正面、侧着进行对比（此中框正面核对不易发现，转换角度才可看出差别）； |  |  |  | close | 2023-06-20
|  | 泰衡诺工厂 | 2023-03-10 | IQC | 38200384 | 书本盒_AD8_礼盒&amp;抽屉盒&amp;IN |  | AD8 | 量产 | 包材 | 销售包装组件 | 书本盒 | 直发料 |  |  | 绍永福 |  | 瞿国锋 | 1838 | 125 | 17 | 13.60% | 变形 | C | 安排挑选 |  | 夏中年 | 1.此款抽屉彩盒的内盒的盒口边长度为200mm，高度为32mm，面纸包边方式为全包到盒内底部，在内盒定型包好面纸经压泡后，灰板壁就会出现一定程度的外凸变形，在与盒套配套后，变形边就出现外凸现象。 2.因此款抽屉内盒外形属工艺问题，都会存在此类变形问题，由于样品也存在内盒外凸，所以，检验人员按样判定合格放行，导致不良流出。 | 安排挑选 | 1.此款抽屉彩盒的内盒的盒口边长度为200mm，高度为32mm，面纸包边方式为全包到盒内底部，在内盒定型包好面纸经压泡后，灰板壁就会出现一定程度的外凸变形，在与盒套配套后，变形边就出现外凸现象。 2.因此款抽屉内盒外形属工艺问题，都会存在此类变形问题，由于样品也存在内盒外凸，所以，检验人员按样判定合格放行，导致不良流出。 | 1、因内盒变形属工艺问题，现在工艺暂时无法杜绝此种变形，目前针对此种问题，临时对策采用增加人工回压工序，将内盒变形边内压后再实配。 2、我司与客户再沟通此种工艺变形的标准。 | [7 empty] | close | 2023-06-20
|  | 中央仓 | 2023-03-10 | IQC | 37300184 |  |  | KI5Q | 量产 |  |  |  | 直发料 |  |  | 聚龙 |  | 李高胜 | 3000 | 125 | 7 | 5.60% | 凹印*1 颗粒*3 水印*3 | C | 3/10供应商驻厂已完成挑选，共挑选3000pcs，挑出26pcs不良，不良率0.87% |  | 牟治树 | D-4.1:根本原因/失效分析 凹印：产品油墨面异物未清理到位，异物残留黏在模具，进行高压后导致凹凸不平。 颗粒： 1.镀膜过程中有落尘等异物吸附在产品表面，电镀后形成透光点 2.机台环境不达标，板材上有尘点 水印：水印现象是内部分析颗粒杂质落入模具或片材在辊压/覆膜时造成纹理损伤形成光面区域压印 D-4.2: 流出原因 1.员工漏检； 2.包装车间OQC人员在未抽检到不良品未抽检到，导致流出。 | 3/10供应商驻厂已完成挑选，共挑选3000pcs，挑出26pcs不良，不良率0.87% | D-4.1:根本原因/失效分析 凹印：产品油墨面异物未清理到位，异物残留黏在模具，进行高压后导致凹凸不平。 颗粒： 1.镀膜过程中有落尘等异物吸附在产品表面，电镀后形成透光点 2.机台环境不达标，板材上有尘点 水印：水印现象是内部分析颗粒杂质落入模具或片材在辊压/覆膜时造成纹理损伤形成光面区域压印 D-4.2: 流出原因 1.员工漏检； 2.包装车间OQC人员在未抽检到不良品未抽检到，导致流出。 | D-5:纠正措施 凹印： 高压前对每张板材油墨面用无尘布进行擦拭及滚筒除尘/异物，同时从原每20分钟更改为每10分钟用风枪对模具清洁，以此循环。 颗粒： 1.作业员上岗前培训，统一拿取边缘安全区域，避免撕膜过程触碰到产品有效区域造成。 2.镀膜前对来料膜进行擦拭清洁，保证上下料作业空间具有足够洁净度。 3.主机手在上机之前用无尘布把机台擦干净，再开始作业 4.擦网版时印保护膜3-5张，确认是否有不良，确认OK后再生产。 |  |  |  | D-7.1预防再次发生的行动 1.不良问题点包装检验人员现场培训宣导； 2.对检验员定出不良漏失定奖罚制度，提升检验员警惕心理而减少漏失。 |  |  |  | close | 2023-06-20
|  | 印尼易方/ARM | 2023-03-10 | 海外KD | 12203554 |  |  | BF7 | 量产 |  |  |  | KD |  |  | 海弘/华显 |  | 张洋 |  | 3500 | 22 | 0.63% | 屏内黑点 | C |  |  | 李峰 | 失效原因： 现场初步排查，屏来料未二合一物料（非框贴屏），来料有屏白点，黑点，线条，等不良现象，屏不良是不拆屏（二合一）维修，屏不良直接退供应商处理； 流出原因： 根据反馈SN查询MES未2023/2月13日生产；根据生产周期查询到生产履历，当天生产BF7测试岗位有新员工学习，判定为新员工对作业不熟悉，对标准模糊，导致不良流出； |  | 失效原因： 现场初步排查，屏来料未二合一物料（非框贴屏），来料有屏白点，黑点，线条，等不良现象，屏不良是不拆屏（二合一）维修，屏不良直接退供应商处理； 流出原因： 根据反馈SN查询MES未2023/2月13日生产；根据生产周期查询到生产履历，当天生产BF7测试岗位有新员工学习，判定为新员工对作业不熟悉，对标准模糊，导致不良流出； | 来料管控：库存单体安排供应商测试后上线；待新订单跟进 测试拦截：对测试岗位技能培训并考核， |  |  |  | 1.固定对重点岗位人员；----> 朱毅3/14 2.重点岗位人员经过培训考核OK后在上线；----> 林智明/徐晓艳3/14 3.每天2/次IPQC口头询问重点岗位作业要求及注意事项；----> 徐晓艳3/14 4.每日不定时给重点岗位投放敏感度，对测试NG的员工进行更换；----> 徐晓艳3/14 5.每周全员进行培训宣导客诉事故案例 |  |  |  | close | 2023-06-20
|  | 中央仓 | 2023-03-09 | IQC | 37300095 |  |  | X6515 | 量产 |  |  |  | 直发料 |  |  | 大唐伟业 |  | 李高胜 | 20000 | 500 | 2 | 0.40% | 同心度超标（ 标准0+-0.05 实际测出尺寸：0.075 0.054）*2 | A | / |  | 卢琪文 | 1、精雕时产品定位孔位置相隔太近，精雕过程中因产品受力发生偏移，导致远离定位孔的产品出现同心度超公差偏位。 2、精雕机台未安装CCD探头CNC,CNC机台不稳定和产品丝印定位孔偏移，导致镜片CNC后存在同心度偏移不良。 | / | 1、精雕时产品定位孔位置相隔太近，精雕过程中因产品受力发生偏移，导致远离定位孔的产品出现同心度超公差偏位。 2、精雕机台未安装CCD探头CNC,CNC机台不稳定和产品丝印定位孔偏移，导致镜片CNC后存在同心度偏移不良。 | 1、复合板材镜片同心度未纳入CPK尺寸测量管控。生产过程中未全面监控到。 2、CNC后未导入全尺寸测量全检。 针对同心度尺寸增加到CPK关键尺寸管控。--3月10日 1、将产品定位孔改到长边定位，由之前的两个定位孔间距125mm改到180mm，减小因精雕过程中产品受力偏移对整张产品尺寸的影响。（见以下图片） 2、由普通精雕机转移到带CCD单片定位的机台上生产，CNC每一单片CCD拍照定位，可以确保每一片产品都符合图纸要求。（见以下CCD精雕机图片） |  |  |  | 1、同心度升级0.07后与研发跟进供应商制程良率和物料质量改善跟进，同步小批量验证同心度标准0.08的公差效果。 2、与研发一起拉通传音标准部根据整机各物料组装累积公差，对整机镜片同心度公差标准定义规范。 |  |  |  | close | 2023-06-20
|  | 泰衡诺工厂 | 2023-03-09 | IQC | 37300136 |  |  | X669 | 量产 |  |  |  | 直发料 |  |  | 聚龙 |  | 向言成 | 13000 | 315 | 15 | 4.76% | 摄像头孔背胶离型膜不离型 | C | 供应商驻厂跟线处理 |  | 李华新 | 通过对不良离型膜背胶克重的测量，摄像孔位置克重为15.5G，正常范围为13G-15G，超出最高值0.5G，其他区域克重在范围内 | 供应商驻厂跟线处理 | 通过对不良离型膜背胶克重的测量，摄像孔位置克重为15.5G，正常范围为13G-15G，超出最高值0.5G，其他区域克重在范围内 | 1、2pcs物料撕离型膜，监测物料状态，有异常解释反馈，不良品重新流转，固化SOP/作业指导书并全员宣导； 2、检验工位对每个产品轻撕离型膜查看离型效果，固化SOP/SIP/作业指导书并全员宣导 |  |  |  | 1、不良问题点包装检验人员现场培训宣导 |  |  |  | close | 2023-06-20
|  | 1264工厂（KD仓） | 2023-03-09 | IQC | 38100323 |  |  | LG7N | 量产 |  |  |  | 直发料 |  |  | 欣冠 |  | 何建波 | 1800 | 200 | 4 | 2.00% | 划伤1pc，颗粒1pc 天线贴偏1pc 夹异物1pc | C | 供应商返工挑选 |  | 王又良 | 根本原因 1，颗粒是喷油尘点吸附产品表面导致的、 2，天线偏、夹异物、划伤员工作业手法不熟练贴偏、粘异物和碰划导致的 流出原因 1，作业员未有全检到流出 2，IPQC&OQC未抽检到异常流出 | 供应商返工挑选 | 根本原因 1，颗粒是喷油尘点吸附产品表面导致的、 2，天线偏、夹异物、划伤员工作业手法不熟练贴偏、粘异物和碰划导致的 流出原因 1，作业员未有全检到流出 2，IPQC&OQC未抽检到异常流出 | 1， 检讨清理保养喷油线体。 2， 排查各库存品，提供不良品培训后安排返工，并由专人跟进处理标识好。 培训作业员操作手法并安排专人跟进，考核结果 |  |  |  | 1，更新不良履历，班早会宣导作业员自检客诉异常问题点。 2， 规范喷油现场保养频率和点检记录落实现场管控。 3， 检讨改善后新生产的产品标识区分，并落实责任人跟进。 IPQC&OQC检验将此异常纳入重点检验，稽核生产部门检讨改善对策落地 |  |  |  | close | 2023-06-20
|  | 重庆工厂 | 2023-03-09 | IQC | 12109655 |  |  | X6515 | 量产 |  |  |  | 中央仓调料 |  |  | 海弘 |  | 吴夏芳 | 10000 | 200 | 5 | 2.50% | 弹片变形 | B | 供方挑选 |  | 朱艳艳 | 功能夹具顶针受压压力过大导致 | 供方挑选 | 功能夹具顶针受压压力过大导致 | 拉通中试测试工艺，将CIT夹具上ANT5002/ANT5006位置弹片探针由75min凹头大针更换为75min圆头针验证跟进CIT直通率及回传CIT测试log确认测试CPK； |  |  |  | 测试夹具验收时模拟正常生产状态，排查各夹具风险点，夹具顶针布局、尺寸是否合理，发现异常立即退回供应商修改； |  |  |  | close | 2023-06-20
|  | 重庆工厂 | 2023-03-09 | IQC | 12109673 |  |  | X6515 | 量产 |  |  |  | 中央仓调料 |  |  | 海弘 |  | 吴夏芳 | 38389 | 315 | 7 | 2.22% | 弹片移位 | B | 供方挑选 |  | 朱艳艳 | 贴片在生产时飞达进料有抖动，吸取时中心位置偏移，识别影像未拦截导致弹片贴装移位。 | 供方挑选 | 贴片在生产时飞达进料有抖动，吸取时中心位置偏移，识别影像未拦截导致弹片贴装移位。 | 针对飞达进料时抖动大的问题，在线挑选16MM的飞达，将校正精度较高的飞达贴弹片专用，并在飞达上做好标识；元件影像中心检测范围过大，偏移拦截不住。现将范围偏移值改小，由0.3mm偏移量缩小到0.2mm。影像吸取偏移复现可拦截；不良飞达标识隔离，进行维修。 |  |  |  | 制定飞达保养计划，定期对飞达进行保养、维修，确保飞达稳定性，降低因飞达不稳定产生的不良。 |  |  |  | close | 2023-06-20
|  | 重庆工厂 | 2023-03-09 | IQC | 37300095 |  |  | X6515 | 量产 |  |  |  | 中央仓调料 |  |  | 大唐伟业 |  | 吴夏芳 | 40000 | 500 | 15 | 3.00% | 同心度偏移，丝印残缺 | B | 冻结，待验证 |  | 卢琪文 | u 气泡； 1. 板材来料IQC加严1个等级抽检，推动原材供应商改善； u 崩边； 1. CNC投料作业前，检验员每周先自检产品保护膜是否平整，有无气泡。 2. 验证过程底面用软性材质保护膜，软性保护膜在腹膜后，覆膜气泡明细改善。持续更加，小批验证，改善有效后逐步导入。 u 丝印不良： Ø IPQC按照丝印SOP日常稽核产线，确认员工是否按照文件要求在添加稀释剂，添加稀释剂时需要油墨从网版收起来后由调油技术员统一添加， Ø 制定《制程稽核checklist》，稽核丝印产线作业规范性，异常作业问题，立即通知生产纠正改善。 | 冻结，待验证 | u 气泡； 1. 板材来料IQC加严1个等级抽检，推动原材供应商改善； u 崩边； 1. CNC投料作业前，检验员每周先自检产品保护膜是否平整，有无气泡。 2. 验证过程底面用软性材质保护膜，软性保护膜在腹膜后，覆膜气泡明细改善。持续更加，小批验证，改善有效后逐步导入。 u 丝印不良： Ø IPQC按照丝印SOP日常稽核产线，确认员工是否按照文件要求在添加稀释剂，添加稀释剂时需要油墨从网版收起来后由调油技术员统一添加， Ø 制定《制程稽核checklist》，稽核丝印产线作业规范性，异常作业问题，立即通知生产纠正改善。 | 使用全自动CCD丝印机,CCD丝印机能自动抓拍孔位来定位。 |  |  |  | 使用全自动CCD丝印机,CCD丝印机能自动抓拍孔位来定位。 |  |  |  | close | 2023-06-20
|  | 重庆工厂 | 2023-03-09 | IQC | 38100954 | 保护套_X6516_透明_V1_EH_N |  | X6516 | 量产 | 结构件 | 注塑件 | 保护套 | 直发料 |  |  | 恩浩 |  | 曾鹏飞 | 57600 | 500 | 50 | 10.00% | 顶部划伤，固定同一位置且集中一箱。 | C | 供应商返工挑选 |  | 甘海波 | 1、根据现场确认不良现象结合返工分析为；制程生产过程中排气槽堵塞排气受阻导致结合线扩散（划伤）。 2、制程调机后现场未通知QC确认，现场生产检验员认为结合线是可以的，导致产品包装流出。 | 供应商返工挑选 | 1、根据现场确认不良现象结合返工分析为；制程生产过程中排气槽堵塞排气受阻导致结合线扩散（划伤）。 2、制程调机后现场未通知QC确认，现场生产检验员认为结合线是可以的，导致产品包装流出。 | 1.对模具模芯头部及行位结合线处加开排气槽， 2.注塑检验包装组长针各产品生产中不良现象，对检验人员进行培训，确保标准清晰 |  |  |  | 1、建立注塑制程异常确认清单；QC反馈异常，生产调整改善，QC确认改善效果，确保制程异常处理改善彻底。 2、建立各项目不良实物标准看板，制程检验人员检验过程中对不良现象判定模糊时可查阅，避免判断错误导致不良产品漏检流出。 3、针对此次异常事故订制不良看板（图文说明），对现场检验人员进行培训，并黏贴对应工序，警惕类似问题在发生。 4、IPQC检验依据最新修订的要求，成品每箱产品抽检分别需覆盖产品每一层。制程巡检；需对已检查的产品进行抽样，发现异常及时拦截，避免流出。 |  |  |  | close | 2023-06-20
|  | 朵唯工厂 | 2023-03-09 | IQC | 38100837 |  |  | KI5K | 量产 |  |  |  | 中央仓调料 |  |  | 惠科 |  | 杨松 | 3024 | 125 | 3 | 2.40% | 夹胶*2pcs、划伤*1pcs | C | 3.9厂商已全检返工完成 |  | 闵亚军 | 1.背胶贴合后未按压到位，排废时带起，组装装饰件后背胶溢出，导致夹胶。 2.组装装饰件件后发现装饰件不良，更换装饰件时换背胶未清理干净，组装后带出溢胶，导致不良。 3.产品来料膜内划伤，组装上线时未挑选干净，导致不良流出。 | 3.9厂商已全检返工完成 | 1.背胶贴合后未按压到位，排废时带起，组装装饰件后背胶溢出，导致夹胶。 2.组装装饰件件后发现装饰件不良，更换装饰件时换背胶未清理干净，组装后带出溢胶，导致不良。 3.产品来料膜内划伤，组装上线时未挑选干净，导致不良流出。 | 1.培训作业员生产自检并按压辅料，避免排废时带起导致不良。2.更换装饰件后清理背胶时使用镊子清理干净背胶，在使用胶棒粘一遍表面，避免有残胶；3.通知前工序加强来料管控，并用相关不良限度样品及样板对现场作业员及全检员进行相关岗位培训，提高识别能力。4.早晚会宣导产品客诉问题点，提高作业员自检互检意识减少不良流出。 |  |  |  | 制作不良履历悬挂现场，对现场作业人员及品质人员进行宣导。 |  |  |  | close | 2023-06-20
|  | 朵唯工厂 | 2023-03-09 | IQC | 38600082 |  |  | LG8N | 量产 |  |  |  | 直发料 |  |  | 裕同 |  | 杨松 | 2000 | 125 | 20 | 16.00% | 说明书棱角破损*20pcs | C | 3.10厂商已全检返工完成 |  | 夏中年 | 1.破损：此颗料为双胶纸52P骑钉,由于双胶纸纸张本身较薄,书本较厚,在上骑钉龙机生产时，骑钉龙裁切刀由上往下断开,骑钉书背面受到裁切刀压力影响,书背面刀口位会形成爆角破损不良。 流出原因：1.因产品P数多较厚,生产进度较快,作业员在骑钉后收书检验时,因此爆角为骑钉常见现象,未对爆角及时处理 。 2.OQC在抽检时,有发现爆角破损,未认真比对不良程度是否满足客户标准造成不良流出。 | 3.10厂商已全检返工完成 | 1.破损：此颗料为双胶纸52P骑钉,由于双胶纸纸张本身较薄,书本较厚,在上骑钉龙机生产时，骑钉龙裁切刀由上往下断开,骑钉书背面受到裁切刀压力影响,书背面刀口位会形成爆角破损不良。 流出原因：1.因产品P数多较厚,生产进度较快,作业员在骑钉后收书检验时,因此爆角为骑钉常见现象,未对爆角及时处理 。 2.OQC在抽检时,有发现爆角破损,未认真比对不良程度是否满足客户标准造成不良流出。 | 1,P数较多上机前及时更换新刀，使刀口更峰利，减轻爆角破损程度 . 2,QC检验人员使用菲林及比对确认 |  |  |  | 1.将客诉不良图片张贴于宣传档,进行全员宣导,时刻警醒.2.全检人员定人定岗,并每天进行检验手法与项目培训,并持续进行陷阱测试提升警惕性；PQC每班稽核岗位人员情况，如涉及变更生产需提前一周提出确认,合格者上岗。——杨超/代雪梅 长期执行 3.PQC每日早会对各客户重点要求及检验手法进行培训,不良需使用菲林比对是否符合客户要求,不可主观臆断。违者按KPI考核要求进行考核。——代雪梅 长期执行 |  |  |  | close | 2023-06-20
|  | 朵唯工厂 | 2023-03-09 | 产线 | 38100485 | 面壳组件_KI5k_黑色_V0_HK |  | KI5K | 量产 | 结构件 | 注塑件 | 面壳组件 | 中央仓调料 |  |  | 惠科 |  | 杨松 |  | 400 | 12 | 3.00% | 音频4项测试不过(更换面壳MIC胶套-不良消失；通过CCD拍照发现不良MIC胶套有溢胶，良品MIC胶套确认无胶) | B | 厂商使用目镜全检溢胶品，截止14日， 已处理145660pcs/不良数1401pcs， 不良率：0.96% 待处理数(含在途)合计：35791pcs 处理进度持续跟进同频。 选出不良品更换良品胶套。 |  | 闵亚军 | 1、排查网砂单品情况，可能导致网纱溢胶、残胶的因素：网纱来料双面胶排废不彻底，有残留胶现象； CCD检测复现残胶状态与工厂反馈不良一致； 2、排查网砂与硅胶套压贴治具因素：治具为上下盖板设计，网纱与胶套中间设有隔板；排查下盖、隔板、上盖，发现上盖与网纱直接接触，且接触面为平面；上盖表面黏附着有残胶、脏污等异物，与网纱接触后导致二次污染； | 厂商使用目镜全检溢胶品，截止14日， 已处理145660pcs/不良数1401pcs， 不良率：0.96% 待处理数(含在途)合计：35791pcs 处理进度持续跟进同频。 选出不良品更换良品胶套。 | 1、排查网砂单品情况，可能导致网纱溢胶、残胶的因素：网纱来料双面胶排废不彻底，有残留胶现象； CCD检测复现残胶状态与工厂反馈不良一致； 2、排查网砂与硅胶套压贴治具因素：治具为上下盖板设计，网纱与胶套中间设有隔板；排查下盖、隔板、上盖，发现上盖与网纱直接接触，且接触面为平面；上盖表面黏附着有残胶、脏污等异物，与网纱接触后导致二次污染； | 1、MIC胶套单体网纱来料使用CCD设备100%检测网纱目数、网格表面状态，确保来料为良品--瑞山品质-毕宗平经理 3/10已导入 2、制定压贴治具使用点检表，按照产能要求30min/ 次点检治具清洁度，并记录--瑞山品质-毕宗平经理 3/10已导入 3、MIC胶套成品出货要求使用CCD设备100%检测网纱目数、网格表面状态，保证出货为良品--瑞山品质-毕宗平经理 3/10已导入。 |  |  |  | 1、工程在前期开发设计时，针对溢胶问题，需将背胶纸做内缩处理，背胶纸内孔比产品内孔需单边小0.1-0.15MM； 2、要求背胶作业员每1小时清洗一次背胶治具（清洗时先用酒精擦拭，再用风枪清理），以防止治具上粘杂质导致产品放不平，致使背胶时出现有溢胶现象； |  |  |  | close | 2023-06-20
|  | 泰衡诺工厂 | 2023-03-09 | IQC | 37200057 |  |  | CK7 | 试产PIR |  |  |  | 直发料 |  |  | 伯恩 |  | 廖诗龙 | 1200 | 200 | 8 | 4.00% | 划伤8pcs | C | 供方挑选 |  | 杨耀鹏 | 1、IQC投诉划伤目视比较明显，判定为硬性划伤，因此可排除加硬后工序产生划伤； 2、加硬前产品因工艺导致由深圳厂区发料到三和蚀砂厂区，运输过程中，产品使用保护膜叠片方式进行包装，导致划伤不良 3、划伤现象主要为线条擦花状划伤，主要集中在产品表面， 3、排查库划伤不良现象无集中性，因制程异常导致产生批量性不良。 | 供方挑选 | 1、IQC投诉划伤目视比较明显，判定为硬性划伤，因此可排除加硬后工序产生划伤； 2、加硬前产品因工艺导致由深圳厂区发料到三和蚀砂厂区，运输过程中，产品使用保护膜叠片方式进行包装，导致划伤不良 3、划伤现象主要为线条擦花状划伤，主要集中在产品表面， 3、排查库划伤不良现象无集中性，因制程异常导致产生批量性不良。 | 1.叠片容易产生刮伤，因此更换为胶盒承装产品；较少产品间碰伤； 2.检验员禁止双手同时拿取产品，防止碰伤； 1.清洗插架改为圆柱架子，间距拉大，减少碰撞； 2.增加玻璃调架子，及加硬架子底部增加档条，较少玻璃插架缓冲力度； 1.更改为无尘盒单片隔开摆放出货，避免因叠片摩擦造成的划伤 |  |  |  | 1.定人定岗插架； 2.垂直插架，减少玻璃之前的碰撞； 1.生产制成拦截面：CNC→抛光→蚀砂→丝印→AF（需按照限度进行卡控，拦截） 2.FQC检验防流出面：FQC检验一次→FQC检验2次→OQC抽检每100/25单，一收二退→出货SI验货盖章出货 |  |  |  | close | 2023-06-20
|  | 泰衡诺工厂 | 2023-03-09 | IQC | 25101529 | 充电器_itel_欧规_USB_U050IEA_直充,充电器_itel_欧规_USB_U050IEA_直充_KT_XM |  | L5007 | 量产 | 安规器件 | 充电器 | USB充电器 | 直发料 |  |  | 百俊达 |  | 瞿国锋 | 14025 | 315 | 1 | 0.32% | 不充电 | B | 换货 |  | 肖思婷 | a、异常原因：识别电阻R3和二极管D3连锡； b、波峰焊炉后为人工目检，异常批次查询2月21日-2月23日批次波峰焊，QC检验一次良率0.04%未超标； c、成品测试（D+D-）100% 识别电阻测试，2月23日-2月25日批次的功能全测记录，24日发现1pcs D+D-异常，不良率 0.02%，人工目视判断流出； | 换货 | a、异常原因：识别电阻R3和二极管D3连锡； b、波峰焊炉后为人工目检，异常批次查询2月21日-2月23日批次波峰焊，QC检验一次良率0.04%未超标； c、成品测试（D+D-）100% 识别电阻测试，2月23日-2月25日批次的功能全测记录，24日发现1pcs D+D-异常，不良率 0.02%，人工目视判断流出； | a、泰衡诺、中央仓异常批次退货供应商全检返工（按返工SOP：敲机+测试+测试D+D-）； b、供应商库存异常批次全检返工（按返工SOP：敲机+测试+测试D+D-），已完成13000pcs 无不良； c、传音库存其他批次，每批次安排5pcs做跌落测试，功能正常。 |  |  |  | a、波峰焊炉后焊点检查导入AOI设备检验； b、成品测试（D+D-）工位治具增加报警装置，系统防呆。 |  |  |  | close | 2023-06-20
|  | 泰衡诺工厂 | 2023-03-08 | IQC | 37300148 |  |  | X669 | 试产MPR |  |  |  | 直发料 |  |  | 吉鑫和盛 |  | 向言成 | 4400 | 200 | 6 | 3.00% | 深划伤（底部有倒影） | C | 驻厂返工挑选，不良退货 |  | 李华新 | 1、员工在贴支撑泡棉员工时，对治具检查不到位，该治具限位柱过高，导致贴背胶时下压力用力过大，导致产品在限位柱位置出现划伤（裂纹）现象； 2、全检人员在检验外观时，因产品每个面倾斜的角度不一样，速度过快使个别不良品流入后品质检验工站 | 驻厂返工挑选，不良退货 | 1、员工在贴支撑泡棉员工时，对治具检查不到位，该治具限位柱过高，导致贴背胶时下压力用力过大，导致产品在限位柱位置出现划伤（裂纹）现象； 2、全检人员在检验外观时，因产品每个面倾斜的角度不一样，速度过快使个别不良品流入后品质检验工站 | 1、对该治具限位柱进行下沉，降低限位柱高度； 2、该工位员工贴合泡棉背胶后，必须进行100%检查，合格后方可流入后工序； 3、全检员工、QC、OQC对盖板产品在检验时，保证在无膜状态下对每一产品进行180度范围的外观检验 |  |  |  | 组织贴合、全检人员、QC、OQC等相关人员进行培训《X669盖板产品检验规范》、《X669背胶贴合指导书》《X669盖板外观限度样》内容 |  |  |  | close | 2023-06-20
|  | 1264工厂（KD仓） | 2023-03-08 | IQC | 38100708 |  |  | KI5K | 量产 |  |  |  | 直发料 |  |  | 惠科 |  | 何建波 | 4680 | 315 | 6 | 1.90% | 划伤2pcs，积油1pc，缩水印1pc，气纹1pc，颗粒1pc | C | 供应商全检 |  | 闵亚军 | 根本原因 划伤/碰伤： 1.产品组装过程中产品堆积、重叠摆放导致产品表面划伤 2.来料产品脏污，擦拭脏污时用力过大导致产品划伤 颗粒/少油： 1.颗粒不良；在电镀时，产品表面灰尘、纤维除尘不彻底有残留，导致电镀后呈颗粒状不良。 2.少油：镀膜后产品在周转推车中发生碰撞，镀层被刮掉,喷色漆后不上色，直接漏黑色素材，喷UV透明面漆后盖不住 流出原因 1.外观不良比例低，返工不良率0.85%，抽样检验发现概率低，导致不良流出。 2.全检员检验漏失导致不良流出 | 供应商全检 | 根本原因 划伤/碰伤： 1.产品组装过程中产品堆积、重叠摆放导致产品表面划伤 2.来料产品脏污，擦拭脏污时用力过大导致产品划伤 颗粒/少油： 1.颗粒不良；在电镀时，产品表面灰尘、纤维除尘不彻底有残留，导致电镀后呈颗粒状不良。 2.少油：镀膜后产品在周转推车中发生碰撞，镀层被刮掉,喷色漆后不上色，直接漏黑色素材，喷UV透明面漆后盖不住 流出原因 1.外观不良比例低，返工不良率0.85%，抽样检验发现概率低，导致不良流出。 2.全检员检验漏失导致不良流出 | 划伤/碰伤： 1.在生产过程中产品禁止堆积、重叠摆放。如组装线出现故障产品堆积时，使用泡面盒摆放产品。 2.培训作业员作业手法，要求作业员在擦拭脏污时不要太用力，轻轻擦拭 3.要求作业员脏污擦拭后进行自检，自检OK后在流入下道工序 4.增加人员对外观进行分区域检验，确保不良的有效拦截 颗粒/少油： 1.颗粒；涂装车间地面每两小时进行洒水拖扫清洁，降低车间空气中尘埃、纤维。提升喷涂良率。 2.作业员在喷涂前使用无尘布配白点油进行素材表现擦拭处理。进喷房前增加静电风枪对产品进行静电除尘。 3.用包绒布对周转推车可能发生碰撞部分进行防护。 4.对操作员进行培训产品轻拿轻放，推车时两车距离保持50CM以上避免产品碰刮伤，现场组长监督 |  |  |  | 1、制作客诉不良履历图片发放到组装品质现场培训警示，在后续生产过程及检验管控中，重点检验客诉不良问题。 2、针对客诉问题定期召集生产部门进行分析检讨改善 3、水平展开，所有电镀工艺产品外观清洁及检验全部按此标准执行 |  |  |  | close | 2023-06-20
|  | 重庆工厂 | 2023-03-08 | IQC | 37300175 | 复合板电池盖组件_X6835_刀锋白_V1_ZY_GK_N |  | X6835 | 试产PIR | 结构件 | 复合板材 | 复合板电池盖组件 | 直发料 |  |  | 兆奕 |  | 谭凝力 | 1000 | 125 | 0 | 0.00% | 外箱标识数量标识错误，订单数1000pcs。共2箱，外箱数量标识错误2箱。第一箱外箱数量标识600pcs，实物750pcs。第二箱外箱数量标识400pcs，实物250pcs。 | C | 到货总数量与订单数量一致，3/8日PIR组装物料安排正常收货。标签数量错误问题已通知SQM跟进处理。 |  | 方超 | 1.作业人员在包装物料时，对产品数量和标签未能准确的核对，导致2箱实际数量与标签不一致 2.外箱标签有称重要求，现场人员未按照要求称重 3.品质检验时，没按照要求对标签，数量进行核对导致不良流出 | 到货总数量与订单数量一致，3/8日PIR组装物料安排正常收货。标签数量错误问题已通知SQM跟进处理。 | 1.作业人员在包装物料时，对产品数量和标签未能准确的核对，导致2箱实际数量与标签不一致 2.外箱标签有称重要求，现场人员未按照要求称重 3.品质检验时，没按照要求对标签，数量进行核对导致不良流出 | 1.外箱增加称重标签，每次入库签，需要对整箱及内盒标签进行称重确认 |  |  |  | 1.更改包装方式，后续所有传音项目增加称重。 2.同步开会宣导，对相关漏检失职人员进行处罚，后续在包装检验时，重点核对数量与重量， |  |  |  | close | 2023-06-20
|  | 泰衡诺工厂 | 2023-03-08 | IQC | 38100706 |  |  | X6710 | 试产PIR |  |  |  | 直发料 |  |  | 美光达 |  | 廖诗龙 | 1240 | 200 | 6 | 3.00% | 背胶未激活 | B | 供方挑选 |  | 李和忠 | （1）对样品实物进行确认，背胶有未激活现象，客户反馈属实 （2）人员漏失，后端贴背胶保压过程中手动保压时间不够，造成个别产品背胶未被激活； 责任人：张玉常/刘康 完成日期：2023-3-9 | 供方挑选 | （1）对样品实物进行确认，背胶有未激活现象，客户反馈属实 （2）人员漏失，后端贴背胶保压过程中手动保压时间不够，造成个别产品背胶未被激活； 责任人：张玉常/刘康 完成日期：2023-3-9 | （1）由当班组长现场对员工作业手法进行实操培训, （2）手动保压时间由原来的3″调整到5″，IPQC巡检过程中对员工作业手法进行监督确认； |  |  |  | （1）客诉不良问题点在各相关部门的早、晚会上对相关人员进行宣导教育； 责任人：张玉常/刘康 完成日期：2023-3-8 （2）就上述客户反馈不良制作客诉不良客诉履历表悬挂各工序重点岗位工作台面，对现场保压岗位和检验岗位进行警示，对客诉问题点作为重点管控，如下图所示： |  |  |  | close | 2023-06-20
|  | 泰衡诺工厂 | 2023-03-08 | IQC | 17401797 | Incell_6.56_HD+_CTC_D_a-Si_黑色 |  | X669 | 试产MPR | 屏幕 | 全贴合组件 | Incell | 直发料 |  |  | 创维 |  | 瞿国锋 | 22440 | 315 | 6 | 1.90% | 屏异物3，掉漆1，气泡1,光感孔异物1 | C | 供方挑选 |  | 周军庭 | 脏污：MES追溯为AOI复判品，外观盖板脏污，拆解盖板发现B表面AA白色脏污残留 发现盖板撕底部膜检验，手指套接触污染，未发现清洁导致。 2.不良位置左侧中位置，追踪客户端不良品明细，复判人：周英 3.针对不良现象，取消复判资格。 划伤：1.机台定位柱及定位挡块未软化造成挤压导致掉漆划伤，治具两侧未软化模组放入夹具摩擦导致掉漆，AOI夹具进出口 周围未包裹泡棉，作业时剐蹭到模块造成掉漆划伤占70%； 2.前/后流水线流速不一，造成产品重叠，碰撞造成掉漆划伤 | 供方挑选 | 脏污：MES追溯为AOI复判品，外观盖板脏污，拆解盖板发现B表面AA白色脏污残留 发现盖板撕底部膜检验，手指套接触污染，未发现清洁导致。 2.不良位置左侧中位置，追踪客户端不良品明细，复判人：周英 3.针对不良现象，取消复判资格。 划伤：1.机台定位柱及定位挡块未软化造成挤压导致掉漆划伤，治具两侧未软化模组放入夹具摩擦导致掉漆，AOI夹具进出口 周围未包裹泡棉，作业时剐蹭到模块造成掉漆划伤占70%； 2.前/后流水线流速不一，造成产品重叠，碰撞造成掉漆划伤 | 脏污：1.盖板检验撕膜手法，由上往下，手拿去保护膜后手指不可超过内膜，避免污染盖板膜材。 1.）针对AOI复判品流程修改 2.）AOI抛料品更改为返修品，按照返修流程处理，FQC全检→OQC全检 划伤：1.不良位置集中在产品边缘位置，追踪客户端不良品漏检明细，漏检人员集中在周英、鲁天兰、。人员检验方法不规范、检出率低，导致产品漏检。 2.针对不良现象，现外观检验方式漏检率偏高 |  |  |  | 1.）对排查风险岗位作对应防护 a.）离子风机、产线进行包裹 b.）测试治具定位块使用橡胶材质 c.）精度测试仪器又按压治具换为激光测距仪器 2.）关键岗位违规重点稽查： a.）贴合软/硬贴上料人员不戴手套 b.）设备门常开问题 c.）设备清洁管理频率 d.）产品堆叠问题 e.）人员定岗定位名单 f.）以上问题，线组长作监督管控 3.）对IPQC作品质意识培训，修改对违规操作处罚机制：首次警告，二次开始作处罚 |  |  |  | close | 2023-06-20
|  | 中央仓 | 2023-03-08 | IQC | 38200397 | 纸箱_卡通箱&amp;K=K&amp;335*300*388mm&amp;通用 |  | A662L | 量产 | 包材 | 销售包装组件 | 纸箱 | 直发料 |  |  | 绍永福 |  | 周丽娅 | 123 | 20 | 20 | 100.00% | 宽度尺寸超公差（规格：300+/-3mm,实测288-290mm）*20 | B | 特采 |  | 夏中年 | 290mm是开发卡通箱时定的尺寸，打样三次，首个导入项目为S665L，用于此项目试包； 卡通箱研发是先从理论数据开始打样，再根据实际试包调整。调整后合适后，设计师单方面测量了尺寸，并在封样前告知供应商，改了描述和图纸的尺寸。供应商按照手上的样品制作大货，由于测量方法的不同，导致卡通箱尺寸不一样 一开始，设计师是扶直摇盖量摇盖的尺寸，量出了300mm。所以按这个尺寸改了料号上的描述。供应商一开始也有疑惑，和他们量的尺寸有所不同。但供应商认为设计师有别的考量，而且确认样板尺寸OK，没有提出异议，导致流出。 | 特采 | 290mm是开发卡通箱时定的尺寸，打样三次，首个导入项目为S665L，用于此项目试包； 卡通箱研发是先从理论数据开始打样，再根据实际试包调整。调整后合适后，设计师单方面测量了尺寸，并在封样前告知供应商，改了描述和图纸的尺寸。供应商按照手上的样品制作大货，由于测量方法的不同，导致卡通箱尺寸不一样 一开始，设计师是扶直摇盖量摇盖的尺寸，量出了300mm。所以按这个尺寸改了料号上的描述。供应商一开始也有疑惑，和他们量的尺寸有所不同。但供应商认为设计师有别的考量，而且确认样板尺寸OK，没有提出异议，导致流出。 | 卡通箱研发已和供应商沟通好后续按300mm的来做，后续入库还是按原来的测量方式 |  |  |  | 后续开发制作卡通箱定尺寸的时候，研发设计师和供应商一起确认好尺寸，再封样。 因为卡通箱的测量，测量打钉面和非打钉面，其实也有偏差。 供应商觉得有异议，需要提出来，一起探讨，找解决方法 |  |  |  | close | 2023-06-20
|  | 中央仓 | 2023-03-08 | IQC | 27500016 | 卡通箱_380*290*343mm |  | 通用 | 量产 | 包材 | 销售包装组件 | 纸箱 | 直发料 |  |  | 绍永福 |  | 周丽娅 | 2400 | 125 | 14 | 11.20% | 爆边*14 | B | 3月8日已完成返工 |  | 夏中年 | 经调查，爆边不良品是尾数板23PCS，量产前调试机器的物料，在全检完后，包装时，员工误将这23个产品包装进大货，混入到大货中流出。 出货检验时，品质按照抽样方案抽检，没有发现爆边情况，正常出货。 | 3月8日已完成返工 | 经调查，爆边不良品是尾数板23PCS，量产前调试机器的物料，在全检完后，包装时，员工误将这23个产品包装进大货，混入到大货中流出。 出货检验时，品质按照抽样方案抽检，没有发现爆边情况，正常出货。 | 1、宣导试用材料必须同大货分开，全检合格后才可以放到大货中 2、出货检验时重点检验爆边问题，按0收1退进行加严抽检，发现不良立即隔离退回返工全检，确保出货良品率。 |  |  |  | 验证效果后，再修改粘盒工序作业指导书，进行标准固化，粘盒时按照作业标准进行作业 |  |  |  | close | 2023-06-20
|  | 中央仓 | 2023-03-08 | IQC | 38100323 |  |  | LG7N | 量产 |  |  |  | 直发料 |  |  | 欣冠 |  | 李高胜 | 2800 | 125 | 4 | 3.20% | 出音孔溢胶*2 颗粒*2 | C | 3/8供应商驻厂已完成挑选，共挑选2800pcs，挑出32pcs不良，不良率1.14% |  | 王又良 | 1，出音孔溢胶是防尘网贴偏位导致正面有溢胶 2，颗粒是按键来料喷油尘点吸附不良 责任人：兰红华 贺泽蓉 曹锋 D-4.2: 流出原因： 1，拉线全检员漏检导致流出。 2，QC未抽检到导致流出 责任人：兰红华 贺泽蓉 曹锋 | 3/8供应商驻厂已完成挑选，共挑选2800pcs，挑出32pcs不良，不良率1.14% | 1，出音孔溢胶是防尘网贴偏位导致正面有溢胶 2，颗粒是按键来料喷油尘点吸附不良 责任人：兰红华 贺泽蓉 曹锋 D-4.2: 流出原因： 1，拉线全检员漏检导致流出。 2，QC未抽检到导致流出 责任人：兰红华 贺泽蓉 曹锋 | 1，提供不良实物培训现场作业员、QC识别，把不良履历挂在现场宣导，后面生产时管控。 2，颗粒不良通知侧键供应商检讨并处理好库存物料。 3，内部侧键及中框成品安排排查处理标识好。 4，IPQC&OQC重点跟进此异常。 责任人：兰红华 贺泽蓉 曹锋 |  |  |  | 1，侧键来料及组装重点检验有无颗粒异常，落实责任人跟进。 2，有孔位贴合防尘网工位纳入重点岗位管控 3，更新SOP细化：侧键热熔后全检侧键手工和熔点工位增加按键外观检验，一起管控。 4，培训客诉履历，并现场跟进考核 ，提升员工检出率。 5，IPQC&OQC重点跟进客诉问题点对策是否落实到位，纳入点检管控。 责任人：兰红华 贺泽蓉 曹锋 |  |  |  | close | 2023-06-20
|  | 泰衡诺工厂 | 2023-03-07 | 产线 | 21400230 |  |  | X676C | 量产 |  |  |  | 直发料 |  |  | 知音 |  | 汪自庆 |  | 900 | 3 | 0.33% | 中框里面的泡棉多贴了一层 | C | 整机高温存储验证 单体供应商全检 |  | 杨圣杰 | 不良品进行返修，与正常工单一起投产，员工按正常工艺生产，没有做到自检，直接重新贴了泡棉 | 整机高温存储验证 单体供应商全检 | 不良品进行返修，与正常工单一起投产，员工按正常工艺生产，没有做到自检，直接重新贴了泡棉 | 1、不良品需隔离区分，在正常工单投完，根据返工返修流程，识别风险点，制定质控点，再进行返工返修 |  |  |  | 针对不良品处理流程内部宣导，针对不良品处理严格按返工返修流程执行 |  |  |  | close | 2023-06-20
|  | 泰衡诺工厂 | 2023-03-07 | IQC | 21205534 |  |  | CI6 | 量产 |  |  |  | 直发料 |  |  | 锦瑞 |  | 向言成 | 2400 | 125 | 3 | 2.40% | 裂纹 | C | 驻厂返工挑选，不良退货处理 |  | 卢琪文 | 1、物料在排废过程中员工操作不当，排废治具未完全吸附住产品就进行撕膜，导致产品松动折弯，造成周边薄弱位置出现裂纹； 2、OQC出货抽检未发现不良，最终流出客户端 | 驻厂返工挑选，不良退货处理 | 1、物料在排废过程中员工操作不当，排废治具未完全吸附住产品就进行撕膜，导致产品松动折弯，造成周边薄弱位置出现裂纹； 2、OQC出货抽检未发现不良，最终流出客户端 | 1. 优化排废操作手法：要求排废人员把产品平放在治具上，确定产品完全被吸附住且治具不漏气，在进行撕膜； 2. 撕膜后物料，要求作业人员单穴收集放置在吸塑盘内，不可堆积； 全检工序人员固定检验裂纹岗位，不可私自更换人员检验 |  |  |  | 1. 固定成品段二次外观检验用三波灯转动产品不同角度进行检验； 2. 制作不良图片粘贴于通知栏，每日当班早晚会进行宣导； 3.现场OQC每周对组装段白晚班全检人员进行GRR外观检验培训，针对两次考核不通过人员调离全检工位 |  |  |  | close | 2023-06-20
|  | 泰衡诺工厂 | 2023-03-07 | IQC | 21205762 |  |  | X670 | 量产 |  |  |  | 直发料 |  |  | 兆奕 |  | 向言成 | 3600 | 125 | 4 | 3.20% | 裂纹2，边缘掉漆1，辅料破损1 | C | 驻厂返工挑选，不良退货 |  | 卢琪文 | 1. 裂纹：物料在雕刻过程，主机手拿料手法问题，需要从底部拿料，两侧拿料由于摄像孔边缘较窄，受力面积小，容易造成裂纹； 2. 崩边：产品在雕刻过程中，工装上面附带颗粒，将产品油墨面顶起，造成崩边； 3. 异色点：产品本身自带杂质点，镀膜前未清理干净，表面洁净度不够。 | 驻厂返工挑选，不良退货 | 1. 裂纹：物料在雕刻过程，主机手拿料手法问题，需要从底部拿料，两侧拿料由于摄像孔边缘较窄，受力面积小，容易造成裂纹； 2. 崩边：产品在雕刻过程中，工装上面附带颗粒，将产品油墨面顶起，造成崩边； 3. 异色点：产品本身自带杂质点，镀膜前未清理干净，表面洁净度不够。 | 1. 已重新对主机手培训，更新新的SOP，物料禁止从摄像孔位置拿料，品质重点管控； 2. 主机手在放置料的时候，对工装进行吹试后，在对产品油墨面进行吹试，不允许两者只进行一个，品质现场监督，发现一次处罚一次； 对镀膜工序的落尘测试加严，由之前的每周一次改为每天一次，并且每天对整个腔体进行清洁。 |  |  |  | 1、品质对现场主机手进行重点监控； 2、主机手及检验人员培训考核后上岗再进行作业， 3、每日生产对主机手进行培训，不间断进行考核 |  |  |  | close | 2023-06-20
|  | 泰衡诺工厂 | 2023-03-07 | 产线 | 17201733 |  |  | AD8 | 量产 |  |  |  | 直发料 |  |  | 欧菲 |  | 瞿国锋 | 20 | 10 | 1 | 10.00% | OBA抽检1pcs可移动黑影 | B | 此批次判退返工 |  | 唐高峰 | 1、模组外观确认无异常，客诉模组MES信息查询均一次测试Pass。 2、复测NG，拆解确认为模组IR上存在异物，成份为皮肤屑。 3、制程排查为AA机台门未关和机台内部环境差导致新增异物及particle掉落异常。 | 此批次判退返工 | 1、模组外观确认无异常，客诉模组MES信息查询均一次测试Pass。 2、复测NG，拆解确认为模组IR上存在异物，成份为皮肤屑。 3、制程排查为AA机台门未关和机台内部环境差导致新增异物及particle掉落异常。 | 1.机台正常生产严禁开门，防止开门后异物新增 ---MFG 应思明 3/10 2.生产中门感应器开启 ---ME 邹龙 3/10 3.清洁保养计划并持续监控清洁效果 | [7 empty] | close | 2023-06-20
|  | 泰衡诺工厂 | 2023-03-07 | IQC | 38100873 |  |  | L5007 | 量产 |  |  |  | 直发料 |  |  | 欣冠 |  | 汪自庆 | 6480 | 200 | 7 | 3.50% | 缺口2、异色2、划伤2、USB变形1 | C | 全检已完成 |  | 王又良 | 小组成员一起检讨分析主要原因是：1， 缺口、变形、划伤是作业员从治具上取产品时不小手碰到导致2、异色是丝印油墨未干透过UV时碰到产品边角上导致的 | 全检已完成 | 小组成员一起检讨分析主要原因是：1， 缺口、变形、划伤是作业员从治具上取产品时不小手碰到导致2、异色是丝印油墨未干透过UV时碰到产品边角上导致的 | 1， 及时排查处理各段库存，并标识好。2， 提供不良实物培训现场作业员、QC识别并宣导，后面生产时管控。3， 培训丝印现场人员过UV时规范动作，防止过盘时油墨碰产品4， IPQC&OQC重点跟进此异常。 |  |  |  | 1， 客诉问题工位设重点岗位，开线前培训客诉履历，并现场跟进考核 ，提升员工检出率。 2， 规范培训治具取放产品要求，新上岗人员安排拉长考核跟进。 3， 4， IPQC&OQC重点跟进客诉问题点对策是否落实到位，纳入点检管控。 |  |  |  | close | 2023-06-20
|  | 1264工厂（KD仓） | 2023-03-07 | 实验室 | 23002083 |  |  | X669C | 量产 |  |  |  | 直发料 |  |  | 众跃 |  | 何建波 | 18000 | 12 | 2 | 16.67% | 24H盐雾试验后出现腐蚀点，不良率2/3，生产日期：2.28 | B | 3月8日已换货18000 |  | 占忠卫 | 1、此型号2253周前一个型号生产完转线生产X669侧键FPC，磨板后黑油碎沾附滚轮，存在污染后续产品PAD表面风险，高温焊接后油墨膨胀导致镍金层松动，盐雾测试金面被腐蚀； 2、流出原因：可靠性测试原先按例行每个料号1次/月，未能拦截 | 3月8日已换货18000 | 1、此型号2253周前一个型号生产完转线生产X669侧键FPC，磨板后黑油碎沾附滚轮，存在污染后续产品PAD表面风险，高温焊接后油墨膨胀导致镍金层松动，盐雾测试金面被腐蚀； 2、流出原因：可靠性测试原先按例行每个料号1次/月，未能拦截 | 1.召集内部重新评审，内部联络取消天线板订单，如遇特殊情况，黑油阻焊板订单必须设置单独线体生产，避免交叉污染风险；完善内部新产品导入机制，提前识别制程风险； 2、针对盐雾测试，众跃内部测试频率由1次/月，调整为1次/批，抽样数量由5pcs改为10pcs，对策执行6个月，根据实际测试结果再行评估是否回归原频率 |  |  |  | 前端研发、PM与SQM、供应商重新定义 |  |  |  | close | 2023-06-20
|  | 1264工厂（KD仓） | 2023-03-07 | IQC | 17201660 | 摄像头_FF_2M_OV02B10_B_P_2P+IR_Z_XCG_V1.0 |  | L5006 | 量产 | 摄像头 | 摄像头模组 | CSP模组 | 直发料 |  |  | 鑫晨光 |  | 何建波 | 10000 | 315 | 3 | 0.95% | 固定位置黑影3pcs | B | 3月7日已换货10000 |  | 李海波 | 根因分析：初步确认造成产品黑影主要为移动IR屑、黑胶屑和皮肤屑； 流出原因： 1.黑影主要移动脏污，产品经震动后位置变化到成像区域，从而造成拍照黑影不 良，OQC抽检无法卡控到移动脏污，导至个别移动脏污流入客户端 | 3月7日已换货10000 | 根因分析：初步确认造成产品黑影主要为移动IR屑、黑胶屑和皮肤屑； 流出原因： 1.黑影主要移动脏污，产品经震动后位置变化到成像区域，从而造成拍照黑影不 良，OQC抽检无法卡控到移动脏污，导至个别移动脏污流入客户端 | 1.来料镜头漓心清洗前增加镜头振动，振动频率：100Hz 时间10分钟，经此项改善后，终检脏点不良率由原来0.7%，下降到0.05%,此项持续进行 2.镜头刮黑胶模具在使用10次后必须进行清洗，并将清洗记录记于《镜头组装治具清洗记录表》中，IPQC每天进行巡检，从2023\3\8开始执行 3.手套与静电衣穿戴后，手套未进行轧口，从2023\3\8开始手套全部套进衣服外并用防静电膜粘住，以减少皮肤屑的发生 |  |  |  | 更新作业SOP，培训员工，稽核 镜头刮黑胶模具在使用10次后必须进行 清洗 |  |  |  | close | 2023-06-20
|  | 泰衡诺工厂 | 2023-03-07 | IQC | 38100655 |  |  | X669 | 试产MPR |  |  |  | 直发料 |  |  | 惠科 |  | 汪自庆 | 15300 | 500 | 9 | 1.80% | 缺口、碰伤 | C | 返工已完成 |  | 李华新 | 1.生产自动辅料机治具生产时间久了未清理，里面掉有异物，压合时导致产品压伤。2.下拉不平衡，人员生产不过来产品堆积导致产品划伤。 | 返工已完成 | 1.生产自动辅料机治具生产时间久了未清理，里面掉有异物，压合时导致产品压伤。2.下拉不平衡，人员生产不过来产品堆积导致产品划伤。 | 1.生产自动辅料机台安排技术员每2小时用白电油清理一次，IPQC,技术员每半小时检查产品有无碰划伤，总检检验时发现有碰划伤，马上通知组长，技术员排查机台治具。 2.调整拉线拉速，由原来的拉速25，调整到20.6/20，均衡下拉，人员生产不过来产品用吸塑盒装起来。 |  |  |  | 1. 制定生产治具清理时间，并表格点检记录2. 客诉不良打印图片悬挂，培训总检,检验技能，以免下次再发生同样问题. |  |  |  | close | 2023-06-20
|  | 中央仓 | 2023-03-07 | IQC | 17101439 |  |  | L6006 | 量产 |  |  |  | 直发料 |  |  | 达沃斯 |  | 李高胜 | 2592 | 125 | 3 | 2.40% | 白点*1 掉漆*2 | C | 3/7供应商驻厂已完成挑选，共挑选2592pcs，挑出6pcs不良，不良率0.23% |  | 王曙光 | 1、白点不良：sensor边缘镭射后有粉尘，面板贴合过程中掉入，导致贴合白点 ； 2、掉漆不良：对不良品进行分析，不良位置集中在产品FPC下方，排查为产品放盒子里未放整齐，作业员在取放产品时刮到产品油墨导致产品掉漆. | 3/7供应商驻厂已完成挑选，共挑选2592pcs，挑出6pcs不良，不良率0.23% | 1、白点不良：sensor边缘镭射后有粉尘，面板贴合过程中掉入，导致贴合白点 ； 2、掉漆不良：对不良品进行分析，不良位置集中在产品FPC下方，排查为产品放盒子里未放整齐，作业员在取放产品时刮到产品油墨导致产品掉漆. | 1、白点不良改善措施： 人：进出车间和洁净棚进行除尘动作 机：设定闹钟，每10min对贴膜机滚轮进行清洁、擦拭 料：1.要求模切厂进行除尘管理，IQC增加对 保护膜边缘洁净度检验项目 2.贴膜机增加离子风机对准保护膜进行吹风，减少保护膜表层粉尘 3.sensor 四周除尘 法：终检后TP 静置时间按节拍允许放置3架 环：控制并监控贴合/覆膜区域洁净度 测：尘点大小按最长边0.2mm 管控，不按(a+b)管控； 2、掉漆不良改善： 2.1 培训盖板贴合和擦拭检验人员将产品从周转盒取放时的手法，将产品竖直轻轻放下，不能将产品斜着或用力放下，避免产品边缘与周转盒碰撞导致产品油墨刮伤. 2.2 安排FQC对擦拭人员的检验效果进行抽检，发现漏检人员反馈对其进行培训. 2.3 送OQC前安排人员对产品掉漆进行全检OK后方可送OQC进行抽检.。 |  |  |  | 无 |  |  |  | close | 2023-06-20
|  | 中央仓 | 2023-03-07 | IQC | 21400241 |  |  | LG8N | 量产 |  |  |  | 直发料 |  |  | 知音 |  | 李高胜 | 6211 | 200 | 4 | 2.00% | 耳机孔拉模*1 磕伤*2 颗粒*1 | C | 3/7供应商驻厂已完成挑选，共挑选6211pcs，挑出15pcs不良，不良率0.24% |  | 杨圣杰 | 一.颗粒/毛丝: 1.驻厂现场确认耳格孔拉模,实物为毛丝不良. 2.喷涂除尘未到位,造成异物附在产品表面产生颗粒毛丝不良,全检工位未发现拦截下来,导致不良流出. 二.磕伤: 1.经过工序较多注塑，喷涂，组装各制程生产作业时拿取产品重叠，磕碰导致外观三伤 2.产品棱边棱角,外观不在同一个平面上全检人员速度过快,未能将不拦截打出,导致不良流出. D-4.2: 流出原因 1.开箱抽检动作单一,没有多箱抽检，未能发现异常,导致不良流出. | 3/7供应商驻厂已完成挑选，共挑选6211pcs，挑出15pcs不良，不良率0.24% | 一.颗粒/毛丝: 1.驻厂现场确认耳格孔拉模,实物为毛丝不良. 2.喷涂除尘未到位,造成异物附在产品表面产生颗粒毛丝不良,全检工位未发现拦截下来,导致不良流出. 二.磕伤: 1.经过工序较多注塑，喷涂，组装各制程生产作业时拿取产品重叠，磕碰导致外观三伤 2.产品棱边棱角,外观不在同一个平面上全检人员速度过快,未能将不拦截打出,导致不良流出. D-4.2: 流出原因 1.开箱抽检动作单一,没有多箱抽检，未能发现异常,导致不良流出. | 一.要求喷涂在使用无尘布中,自检手中无尘布是否脏污或破损,每半小时自检无尘布一次,每两小时更新一次无尘布,地面保待湿度,减少灰尘附在产品表面.避免二次污柒.责任人:唐明 .2023.3.8 二.每个产品需放置通用泡棉垫上流拉,每个冷压治具边角需包缓冲泡棉,减少三伤不良. 三.由于产品外观不在同一面上,产线全检工位在原有的基础上,增加一全检工位来分滩外观全检,将外观不良拦截在内部,规避不良流致客户处. 四.要求IPQC,OQC抽检需从不同的箱开箱抽检,且开箱抽检需从整箱的上中下,左右不固定的来进行抽检,规避生产部品的不同时间段.减少漏抽漏检不良流出. 责任人:龙红梅/郑丽.2023.3.8 |  |  |  | 1.将不良信息纳入SIP不良履历做重点管控，同步现场全检工位悬挂，警示作业员与全检员重点查看 责任人:邱小华 2023.3.8 2.全检人员按照SOP,作业规范标准培训,提高全检人员的检验和发现能力. 责任人:龙红梅2023.3.8 |  |  |  | close | 2023-06-20
|  | 泰衡诺工厂 | 2023-03-07 | IQC | 37200058 |  |  | CK7n | 试产PIR |  |  |  | 直发料 |  |  | 锐欧 |  | 向言成 | 1900 | 125 | 16 | 12.80% | 短装16PCS | B | 供应商补数 |  | 杨耀鹏 | 1、项目违反标准生产制程管控，未进行称重点数工序，私自拿物料直接打包入库，造成少数不良； 2、仓管，品质，出货组未监控称重记录标签，直接收货检验出货，导致少数不良流出 | 供应商补数 | 1、项目违反标准生产制程管控，未进行称重点数工序，私自拿物料直接打包入库，造成少数不良； 2、仓管，品质，出货组未监控称重记录标签，直接收货检验出货，导致少数不良流出 | 1，产线所有物料按照称重SOP进行点数称重，对违反标准生产制程管控人员，按照公司规定进行通报处罚，起到警示作用； 2、产线物料员转序入库时候，看到称重标签正常转序，无标签不转序，并开早会进行宣导，把称重标签管理纳入常规归一制程稽核 |  |  |  | 内部针对错混漏短装低级错误开展专项质量改善活动，按照物料错漏混专项管理稽核点检表稽核方法，标准和稽核频率进行稽核，每月/次 |  |  |  | close | 2023-06-20
|  | 泰衡诺工厂 | 2023-03-07 | IQC | 38200425 | 天地盒_X669_OP |  | X669 | 试产MPR | 包材 | 销售包装组件 | 天地盒 | 直发料 |  |  | 裕同 |  | 瞿国锋 | 100 | 100 | 100 | 100.00% | 脏污、划伤、撞角 | C | QPM确认不出货，20pcs试包，其他退货 |  | 夏中年 | 脏污:彩盒外包使用水印纸箱包装,周围未加其它防护,水印纸箱自带的粉尘在运输过程中抖动时掉落在彩盒表面形成脏污; 划伤:产品本身使用普通非防刮花哑膜;彩盒成型/点胶后压泡等工站作业时,彩盒固定不动约3秒,彩盒下方线体持续转动导致底面出现划伤磨花; 撞角:此批100pcs物料为临时通知出货,使用快递方式送货;彩盒外包使用水印纸箱包装,周围未加其它防护;运输周转过程中,物流未做到轻拿轻放导致纸箱四周物流撞角; 流出：脏污:出货检验时未发现此种脏污不良,运输过程抖动导致纸箱内壁粉尘掉落; 划伤:因正常检验角度目视不明显,QC按照标准放行;快递运输过程颠簸过大,导致最终磨花明显; 撞角:快递运输途中未轻拿轻放导致,出货检验时未发现此种不良; | QPM确认不出货，20pcs试包，其他退货 | 脏污:彩盒外包使用水印纸箱包装,周围未加其它防护,水印纸箱自带的粉尘在运输过程中抖动时掉落在彩盒表面形成脏污; 划伤:产品本身使用普通非防刮花哑膜;彩盒成型/点胶后压泡等工站作业时,彩盒固定不动约3秒,彩盒下方线体持续转动导致底面出现划伤磨花; 撞角:此批100pcs物料为临时通知出货,使用快递方式送货;彩盒外包使用水印纸箱包装,周围未加其它防护;运输周转过程中,物流未做到轻拿轻放导致纸箱四周物流撞角; 流出：脏污:出货检验时未发现此种脏污不良,运输过程抖动导致纸箱内壁粉尘掉落; 划伤:因正常检验角度目视不明显,QC按照标准放行;快递运输过程颠簸过大,导致最终磨花明显; 撞角:快递运输途中未轻拿轻放导致,出货检验时未发现此种不良; | 1.彩盒直接装入水印纸箱,未加雪梨纸隔离，后续针对纸箱包装的彩盒,四周及每层彩盒间增加雪梨纸隔离粉尘 2.彩盒成型/点胶后压泡等工站作业时,彩盒固定不动约3秒,彩盒下方线体持续转动导致底面出现划伤磨花; 适当降低线速,使摩擦力减少以改善磨花程度;建议更改为防刮花哑膜以从根本上解决刮花不良; |  |  |  | 1.快递运输过程未轻拿轻放导致纸箱四周物流撞角，后续相似品类规划包规时在纸箱四周增加护角防护,避免快递或整车物流时类似事件再发; |  |  |  | close | 2023-06-20
|  | 朵唯工厂 | 2023-03-07 | IQC | 38101093 |  |  | BF7 | 试产MPR |  |  |  | 直发料 |  |  | 广正 |  | 杨松 | 50 | 50 | 7 | 14.00% | 黑点*3pcs 毛丝*3pcs 颗粒*1pcs | C | IQC全检 |  | 方超 | 产生原因：1、摄像头孔处不好上油，不断增加油漆膜厚，导致四边油漆肥边过大2、喷涂金色之后，需要拆下来去镭雕平面的金色，金色为底漆，拆产品过程中易划伤、碰伤、粘尘、毛丝；3、镭雕过后橙色面在喷涂UV面漆时，会出异色点、镭雕粉点、易造颗粒、毛丝、黑点等 外观不良流出原因：1、DQE和项目只考虑到装机验证，加上工艺长和项目进度，由DQE和项目全检后判定轻微不良出货；2、外观不良未及时与客户SQM拉通； | IQC全检 | 产生原因：1、摄像头孔处不好上油，不断增加油漆膜厚，导致四边油漆肥边过大2、喷涂金色之后，需要拆下来去镭雕平面的金色，金色为底漆，拆产品过程中易划伤、碰伤、粘尘、毛丝；3、镭雕过后橙色面在喷涂UV面漆时，会出异色点、镭雕粉点、易造颗粒、毛丝、黑点等 外观不良流出原因：1、DQE和项目只考虑到装机验证，加上工艺长和项目进度，由DQE和项目全检后判定轻微不良出货；2、外观不良未及时与客户SQM拉通； | 1、积油改善：改善治具厚度，以及治具和产品小边的间隙，让喷涂面完全暴露出来，让喷涂的湿度和膜厚更加均匀，改善积油；2、喷涂金色色 漆后，拆下镭雕过程中，作业员需全程戴手套作业，轻拿轻放，减少碰刮伤；3、镭雕残留银粉点、飘落的异色点留天表面纹路里，二次上线前专人戴手套用干无尘布进行擦拭，上线时再次进行擦拭和静电除尘，减少表面颗粒、毛丝、黑点、异色点等不良 |  |  |  | 1，对于后续传音项目，不管是新项目试产打样，还是延伸项目试产验证装机，出货产品必须是合格品，如果有不良品需出货，需与客户SQM确认拉通后才可出货 。2，对于影响项目进度等原因，需要出货时，需上报上级评估并征取客户意见再对物料进行对应的结果处理，不可直接确认出货 。3，同时在早上会分享此次异常，提醒团队同事在后续工作中，避免工作不到位造成客户投诉 。 |  |  |  | close | 2023-06-20
|  | 朵唯工厂 | 2023-03-07 | IQC | 38101094 |  |  | BF7 | 试产MPR |  |  |  | 直发料 |  |  | 广正 |  | 杨松 | 50 | 50 | 12 | 24.00% | 胶印*1pcs 毛丝*2pcs 颗粒*3pcs 磕伤*2pcs 积油*2pcs 黑点*2pcs | C | IQC全检 |  | 方超 | 产生原因：1、摄像头孔处不好上油，不断增加油漆膜厚，导致四边油漆肥边过大2、喷涂金色之后，需要拆下来去镭雕平面的金色，金色为底漆，拆产品过程中易划伤、碰伤、粘尘、毛丝；3、镭雕过后橙色面在喷涂UV面漆时，会出异色点、镭雕粉点、易造颗粒、毛丝、黑点等 外观不良流出原因：1、DQE和项目只考虑到装机验证，加上工艺长和项目进度，由DQE和项目全检后判定轻微不良出货；2、外观不良未及时与客户SQM拉通； | IQC全检 | 产生原因：1、摄像头孔处不好上油，不断增加油漆膜厚，导致四边油漆肥边过大2、喷涂金色之后，需要拆下来去镭雕平面的金色，金色为底漆，拆产品过程中易划伤、碰伤、粘尘、毛丝；3、镭雕过后橙色面在喷涂UV面漆时，会出异色点、镭雕粉点、易造颗粒、毛丝、黑点等 外观不良流出原因：1、DQE和项目只考虑到装机验证，加上工艺长和项目进度，由DQE和项目全检后判定轻微不良出货；2、外观不良未及时与客户SQM拉通； | 1、积油改善：改善治具厚度，以及治具和产品小边的间隙，让喷涂面完全暴露出来，让喷涂的湿度和膜厚更加均匀，改善积油；2、喷涂金色色 漆后，拆下镭雕过程中，作业员需全程戴手套作业，轻拿轻放，减少碰刮伤；3、镭雕残留银粉点、飘落的异色点留天表面纹路里，二次上线前专人戴手套用干无尘布进行擦拭，上线时再次进行擦拭和静电除尘，减少表面颗粒、毛丝、黑点、异色点等不良 |  |  |  | 1，对于后续传音项目，不管是新项目试产打样，还是延伸项目试产验证装机，出货产品必须是合格品，如果有不良品需出货，需与客户SQM确认拉通后才可出货 。2，对于影响项目进度等原因，需要出货时，需上报上级评估并征取客户意见再对物料进行对应的结果处理，不可直接确认出货 。3，同时在早上会分享此次异常，提醒团队同事在后续工作中，避免工作不到位造成客户投诉 。 |  |  |  | close | 2023-06-20
|  | 泰衡诺工厂 | 2023-03-06 | IQC | 37500066 |  |  | AD10 | 试产MPR |  |  |  | 直发料 |  |  | 广正 |  | 廖诗龙 | 400 | 80 | 7 | 8.75% | 划伤6pcs 缺口1pcs | C | 供方挑选 |  | 李和忠 | 客诉异常发生后确认寄回来的实物，划伤6pcs、缺口不良属实。 观察不良实物，缺口、划伤为阳极后三伤； 划伤等三伤的主要原因： 1. 作业员未按要求作业，有单手同时拿两个产品现象导致产品划伤； 2. CNC吹夹具使用的吹枪头未用塑胶包裹，有金属裸露在外，加工前后碰到产品导致产品划伤； 3. 阳极上下挂作业员未按要求佩戴上下挂保护套，上下挂时碰到挂具导致产品划伤、碰伤； 周转产品的吸塑盒内有金属披风，运输途中产品晃动导致产品划伤。 | 供方挑选 | 客诉异常发生后确认寄回来的实物，划伤6pcs、缺口不良属实。 观察不良实物，缺口、划伤为阳极后三伤； 划伤等三伤的主要原因： 1. 作业员未按要求作业，有单手同时拿两个产品现象导致产品划伤； 2. CNC吹夹具使用的吹枪头未用塑胶包裹，有金属裸露在外，加工前后碰到产品导致产品划伤； 3. 阳极上下挂作业员未按要求佩戴上下挂保护套，上下挂时碰到挂具导致产品划伤、碰伤； 周转产品的吸塑盒内有金属披风，运输途中产品晃动导致产品划伤。 | 针对根本原因： 掉漆、碰伤及划伤等三伤的主要原因： 1. 培训现场作业员，一只手只能拿一个穿品防止产品划伤； 责任人：各工段 完成时间：2023/3/9 2. CNC4夹-CNC10夹吹夹具使用的吹枪头，全部要求加装塑胶管，防止产品划伤。 责任人：贺小平 完成时间：2023/3/9 3. 要求阳极段上下挂员工作业时必须按要求佩戴上下挂保护套，防止产品划伤。 责任人：陈美剑 完成时间：2023/3/9 4. CNC工段装产品使用的吸塑盒，装产品前必须要求作业员拿风枪把吸塑盒内的金属披锋吹掉。 责任人：贺小平 完成时间：2023/3/9 针对流出原因： 1.对所有全检员共定期考核；不合格需培训一周重新考核上岗，包含培训片的实物培训，标准规格的纸档考核。 2.非末3位漏检检验员通过测试员工重复性、再现性判定识别能力，从而提升员工检验技能及工作积极性。 3.验货漏检率较高检验员需培训一周后，进行一周监控考核上岗，绩效考核合格员工持证上岗同步做月季度考核 |  |  |  | D-7.1预防再次发生的行动 1.针对不良问题点，对现场作业员及检验人员进行培训。 责任人：兰锋 完成时间：2023/3/9 2.现场全捡检验台及OQC抽检检验台悬挂不良图示。 责任人：朱均 完成时间：2023/3/9 |  |  |  | close | 2023-06-20
|  | 重庆试产, 重庆工厂 | 2023-03-06 | IQC | 38100693 | 面壳组件_X6835_黑色_V0_XG_N |  | X6835 | 试产PIR | 结构件 | 注塑件 | 面壳组件 | 直发料 |  |  | 欣冠 |  | 付先进 | 1400 | 125 | 5 | 4.00% | 缺口*3. 划伤*2. | C | 驻厂返工 |  | 方超 | 1，员工未按SOP作业，使用铁镊子作业 2，品质检验抽检，导致流出 | 驻厂返工 | 1，员工未按SOP作业，使用铁镊子作业 2，品质检验抽检，导致流出 | 1，固化SOP，作业现场悬挂，禁止使用铁镊子，IPQC检验。 2，IPQC，OQC培训上岗，定期进行GRR考核，确保检出力。 |  |  |  | 1.每半月对现场全检及QC进行一次GRR考核；（不良样品收集：客诉或客退不良） 2.制作不良实物看板悬挂全检工位警示； 3.拟定关键岗位管理流程；（全检人员变更需要进行申请，由品质考核上岗） |  |  |  | close | 2023-06-20
|  | 重庆工厂 | 2023-03-06 | 产线 | 38100694 | 面壳组件_X6835_黑色_V0_GZ_N |  | X6835 | 试产PIR | 结构件 | 注塑件 | 面壳组件 | 中央仓调料 |  |  | 广正 |  | 谭凝力 | 2000 | 2000 | 691 | 34.55% | M1-2模号听筒装饰件限位骨架尺寸超标。 | B | 1.物料全部挑选，不良品安排冻结。 2.结构研发确认验证返工方案可靠性，待验证完成后，给出冻结物料处理方案。 |  | 方超 | 产生原因： 1、模房在修模闪光灯孔批锋时，漏拆听筒镶件，EDM加工时，铜公干涉，导致模具镶件过切，导致产品多胶； 2、模房修模时，未核对编程拆公图档，导致漏拆铜公； 流出原因： 1、2月28日，模具修模回来，注塑生产QC作首件核对样品时，未能核对出（检出难度大，QC未能对出）签样生产； 2、组装检验时，核对样品也未能核对出2#穴听筒处多胶； | 1.物料全部挑选，不良品安排冻结。 2.结构研发确认验证返工方案可靠性，待验证完成后，给出冻结物料处理方案。 | 产生原因： 1、模房在修模闪光灯孔批锋时，漏拆听筒镶件，EDM加工时，铜公干涉，导致模具镶件过切，导致产品多胶； 2、模房修模时，未核对编程拆公图档，导致漏拆铜公； 流出原因： 1、2月28日，模具修模回来，注塑生产QC作首件核对样品时，未能核对出（检出难度大，QC未能对出）签样生产； 2、组装检验时，核对样品也未能核对出2#穴听筒处多胶； | 产生原因改善措施： 1、模具听筒处重新烧焊，作铜公放电，做到与3D一致； 流出原因改善措施： 1、对已生产的物料，与客户沟确认加工方法后，由注塑部人员加工，现场品质跟进； 2、将不良作成不良图片，打印给现场并拿实物给现场品质培训，并将不良图片放入SIP内一起使用； 3、同步开会宣导，在核对结构时注意细节，对于不易发出的装配位重点核对，以公司管理制度，对相应QC作出处罚； |  |  |  | 产生原因的预防措施： 1、模房增加失败案例培训，加强员工责任心； 2、修模时必须核对加工图档； 3、修模组长监督确认执行流程标准； 流出原因的预防措施： 1、将不良作成不良图片，打印给现场并拿实物给现场品质培训，并将不良图片放入SIP内一起使用； 2、同步开会宣导，在核对结构时注意细节，对于不易发出的装配位重点核对，以公司管理制度，对相应QC作出处罚； |  |  |  | close | 2023-06-20
|  | 中央仓 | 2023-03-06 | IQC | 37200071 |  |  | S665L | 量产 |  |  |  | 直发料 |  |  | 锐欧 |  | 李高胜 | 1160 | 80 | 2 | 2.50% | 脏污*1 划痕*1 | C | 3/6供应商驻厂已完成挑选，共挑选1160pcs，挑出34pcs不良，不良率2.93% |  | 李华新 | D-4.1:根本原因/失效分析： S665L项目生产工序流程图： 经分析：视窗脏污、折痕不良主要发生在丝印工序。 脏污不良： 原因分析：纹理膜切割后，有毛丝状异物未清理直接贴合，导致毛丝脱落至贴合产品上，造成不良.无尘室大环境洁净度不达标导致毛屑纤维吸附至麦拉上 凹痕： 原因分析1：模具为客供复制模，生产过程中会导致模具纹路破损，导致对应位置有凹痕现象 原因分析2：膜片背胶厚度为18um, 贴合后收到外力碰撞会产生凹痕。 原因分析3：产品为真空袋包装，会造成成品在运输过程中受到外力挤压，产品出现压痕不良。 D-4.2: 流出原因 1，脏污不良（异物）是明显不良，为检查员漏检导致。 2，凹痕不良只能在特定角度特定光线下才能发现，不良现象逆光可见，为检查员检验方法不当造成漏失。 3，根据检验员代码追溯，脏污，凹痕等不良检查员都能准确发现，证明检出能力可接受，是判定标准问题。 以上导致不良品漏失至客户端 | 3/6供应商驻厂已完成挑选，共挑选1160pcs，挑出34pcs不良，不良率2.93% | D-4.1:根本原因/失效分析： S665L项目生产工序流程图： 经分析：视窗脏污、折痕不良主要发生在丝印工序。 脏污不良： 原因分析：纹理膜切割后，有毛丝状异物未清理直接贴合，导致毛丝脱落至贴合产品上，造成不良.无尘室大环境洁净度不达标导致毛屑纤维吸附至麦拉上 凹痕： 原因分析1：模具为客供复制模，生产过程中会导致模具纹路破损，导致对应位置有凹痕现象 原因分析2：膜片背胶厚度为18um, 贴合后收到外力碰撞会产生凹痕。 原因分析3：产品为真空袋包装，会造成成品在运输过程中受到外力挤压，产品出现压痕不良。 D-4.2: 流出原因 1，脏污不良（异物）是明显不良，为检查员漏检导致。 2，凹痕不良只能在特定角度特定光线下才能发现，不良现象逆光可见，为检查员检验方法不当造成漏失。 3，根据检验员代码追溯，脏污，凹痕等不良检查员都能准确发现，证明检出能力可接受，是判定标准问题。 以上导致不良品漏失至客户端 | D-5:纠正措施 1, 膜片切割后，先将切割好的纹理膜进行除尘后方可进入车间贴合；由专人负责车间无尘管理，粘尘垫2H更换一次并记录、车间洁净度由原来的静态检测更改为动态检测，每班各2次.(目前没有生产S665L项目，用其他项目图片代替膜片除尘）。 责任人/完成时间：刘文广/ 陈育叶2023.03.06 2,监控磨具寿命，转印过程中作业人员自检，品质进行首检和巡检监控转印丝印。 责任人/完成时间：艾琪&王伍杰 2023.03.06 3, 转印&贴合前将准备工作完成后再打开保鲜箱盖进行作业，物料周转也使用保鲜箱进行防护，3/30已导入，长期执行，已结案。 责任人/完成时间:郭海伟，王伍杰，艾琪2023.03.06 4，变更包装方式，由原来的真空袋包装更改为吸塑盒包装，对产品起到防护作用，内部已经下采购单5000个吸塑盒，待内部验证合格后，请项目发PCN申请变更方式到客户端，客户户批准后导入使用。 责任人/完成时间:郭海伟，武文君---预计3月底导入 |  |  |  | D-7.1预防再次发生的行动 1，内部质量管理系统标准化 2，将驻厂快递回来的不良样品制作成样品册对检验人员进行考核，将不良有效拦截在锐欧内部并推动前工序改善。 |  |  |  | close | 2023-06-20
|  | 泰衡诺工厂 | 2023-03-06 | IQC | 37300042 |  |  | X6826 | 量产 |  |  |  | 直发料 |  |  | 锦瑞 |  | 向言成 | 1000 | 125 | 7 | 5.60% | 裂纹2,划伤2,异色点2,边缘过铣 | C | 驻厂返工挑选，不良退货 |  | 卢琪文 | 1.裂纹：排废手法不规范，未按SOP要求双手拉起撕膜，单手撕膜时最边上产品随膜带起拉伸角度较大，拉伸位置易产生裂纹不良； 2.划伤：产品在检验组装后周转时，产品挤压导致划伤， 3.异色：电镀前产品边缘屑未清理干净，撕膜后尘点、异物粘附在产品上，导致盖底后形成异色不良； 4.过铣：CNC加工后，治具未清理干净有碎屑残留，生产时碎屑将产品顶起，加工过程刀具过切导致 | 驻厂返工挑选，不良退货 | 1.裂纹：排废手法不规范，未按SOP要求双手拉起撕膜，单手撕膜时最边上产品随膜带起拉伸角度较大，拉伸位置易产生裂纹不良； 2.划伤：产品在检验组装后周转时，产品挤压导致划伤， 3.异色：电镀前产品边缘屑未清理干净，撕膜后尘点、异物粘附在产品上，导致盖底后形成异色不良； 4.过铣：CNC加工后，治具未清理干净有碎屑残留，生产时碎屑将产品顶起，加工过程刀具过切导致 | 1.严格按照SOP操作规范执行，双手排废，品质进行稽核， 2.周转物料之间增垫珍珠棉保护，防止产品碰撞挤压导致划伤， 3.所有产品在上料镀膜前需清理板材四周碎屑后才能撕膜上线； 4.CNC加工每做完一板产品后，使用除尘枪把治具上碎屑清理干净后再进行生产 |  |  |  | 1.全检人员的GRR考核1月/次，对于考核不合格人员进行调岗，补充考核合格人员定岗全检； 2. 检验员每天由班组长实操培训，拿不良实物进行培训宣导，提升检出率； 3. 开班上线前先熟悉样品方可进行生产检验，每日不良实物开会培训检验员提升检出率； 4.拉尾全检增加一人专检裂纹不良 |  |  |  | close | 2023-06-20
|  | 泰衡诺工厂 | 2023-03-06 | IQC | 37301201 |  |  | X6826 | 量产 |  |  |  | 直发料 |  |  | 锦瑞 |  | 向言成 | 1000 | 125 | 6 | 4.80% | 裂纹4PCS、异色点2PCS | C | 驻厂返工挑选，不良退货 |  | 卢琪文 | 1、裂纹：灯罩组装时，灯罩与灯罩孔为对位不到位，导致灯罩挤压灯罩孔边缘，摁压后出现挤压裂纹； 2、异色点：印刷过程中灰尘/杂质掉落在板材上，印刷后形成不良 | 驻厂返工挑选，不良退货 | 1、裂纹：灯罩组装时，灯罩与灯罩孔为对位不到位，导致灯罩挤压灯罩孔边缘，摁压后出现挤压裂纹； 2、异色点：印刷过程中灰尘/杂质掉落在板材上，印刷后形成不良 | 1. 针对新进人员进行操作手法培训和外观检验手法，贴辅料取放产品时必须要平放平取； 2. 出货前安排人员进行二次全检孔裂纹外观； 3. OQC在抽检外观不良时按照0收1退执行产品检验，并将抽检不良样品给到组装段全检人员进行培训， 4.板材在印刷前对其除尘，同时要保证印刷面的洁净度 |  |  |  | 由手动组装灯罩改为治具组装，避免灯罩与灯罩孔出现对位偏位的情况，具体治具及操作如下图所示 |  |  |  | close | 2023-06-20
|  | 泰衡诺工厂 | 2023-03-06 | IQC | 21205590 |  |  | X670 | 量产 |  |  |  | 直发料 |  |  | 兆奕 |  | 向言成 | 4800 | 200 | 4 | 2.00% | 裂纹4PCS | C | 驻厂返工挑选，不良退货 |  | 卢琪文 | 1. 裂纹：物料在雕刻过程，主机手拿料手法问题，需要从底部拿料，两侧拿料由于摄像孔边缘较窄，受力面积小，容易造成裂纹； 2. 崩边：产品在雕刻过程中，工装上面附带颗粒，将产品油墨面顶起，造成崩边； 3. 异色点：产品本身自带杂质点，镀膜前未清理干净，表面洁净度不够。 | 驻厂返工挑选，不良退货 | 1. 裂纹：物料在雕刻过程，主机手拿料手法问题，需要从底部拿料，两侧拿料由于摄像孔边缘较窄，受力面积小，容易造成裂纹； 2. 崩边：产品在雕刻过程中，工装上面附带颗粒，将产品油墨面顶起，造成崩边； 3. 异色点：产品本身自带杂质点，镀膜前未清理干净，表面洁净度不够。 | 1. 已重新对主机手培训，更新新的SOP，物料禁止从摄像孔位置拿料，品质重点管控； 2. 主机手在放置料的时候，对工装进行吹试后，在对产品油墨面进行吹试，不允许两者只进行一个，品质现场监督，发现一次处罚一次； 对镀膜工序的落尘测试加严，由之前的每周一次改为每天一次，并且每天对整个腔体进行清洁。 |  |  |  | 1、品质对现场主机手进行重点监控； 2、主机手及检验人员培训考核后上岗再进行作业， 3、每日生产对主机手进行培训，不间断进行考核 |  |  |  | close | 2023-06-20
|  | 迪明通工厂 | 2023-03-06 | IQC | 25201287 | 耳机_3.5MM_美标_白磁_WWD |  | S662L | 量产 | 电声器件 | 耳机 | 有线耳机 | 中央仓调料 |  |  | 伟旺达 |  | 甄晓宁 | 7200 | 200 | 1 | 0.50% | 单边音（稳定不良） | B | 全检无不良 |  | 钟意中 | 在焊接共地线时，由于两根线浸锡未完全浸透，焊接时黄色线芯未完全包裹在锡点内导致线芯接触不良产生单边音不良 | 全检无不良 | 在焊接共地线时，由于两根线浸锡未完全浸透，焊接时黄色线芯未完全包裹在锡点内导致线芯接触不良产生单边音不良 | .对共地线焊接进行优化要求对线芯先进行扭线后浸锡后再进行焊接，浸锡尺寸要求在1mm±0.2mm，并更新至SOP内，由IPQC进行监督管理。---责任人：代俊，要求完成时间5月15日 2.测试时增加中部拉扯摇摆测试，在进行咪壳中部检查时，要求对咪壳两端线材进行两次拉扯并上下弯折测试，并对中部测试工位进行规范要求，并在SOP上明确作业方式及手法。---责任人：代俊，要求完成时间5月15日 3.QA检验时同步增加咪壳两端线材进行两次拉扯并上下弯折测试，防止不良流出---责任人：曾诗琪，要求完成时间立即执行 | [7 empty] | close | 2023-06-20
|  | 泰衡诺工厂 | 2023-03-06 | IQC | 38100975 |  |  | X669 | 量产 |  |  |  | 直发料 |  |  | 广正 |  | 廖诗龙 | 1250 | 200 | 4 | 2.00% | 缺口3pcs,黑点1pcs | C | 供方挑选 |  | 李华新 | 1.生产自动辅料机治具生产时间久了未清理，里面掉有异物，压合时导致产品压伤。 2.下拉不平衡，人员生产不过来产品堆积导致产品划伤。 | 供方挑选 | 1.生产自动辅料机治具生产时间久了未清理，里面掉有异物，压合时导致产品压伤。 2.下拉不平衡，人员生产不过来产品堆积导致产品划伤。 | 1.生产自动辅料机台安排技术员每2小时用白电油清理一次，IPQC,技术员每半小时检查产品有无碰划伤，总检检验时发现有碰划伤，马上通知组长，技术员排查机台治具。 2.调整拉线拉速，由原来的拉速25，调整到20.6/20，均衡下拉，人员生产不过来产品用吸塑盒装起来。 |  |  |  | 1. 制定生产治具清理时间，并表格点检记录 2. 客诉不良打印图片悬挂，培训总检,检验技能，以免下次再发生同样问题. |  |  |  | close | 2023-06-20
|  | 朵唯工厂 | 2023-03-04 | 产线 | 38100471 | 面壳组件_BF7_黑色_V0_ZY |  | BF7 | 量产 | 结构件 | 注塑件 | 面壳组件 | 中央仓调料 |  |  | 知音 |  | 杨松 |  | 500 | 13 | 2.60% | 装机后间隙超标（已超0.2mm）投入500pcs，不良数：13pcs（不良集中M4-1模号）不良率：2.6%， (工厂初步分析为：M4-1面壳卡扣槽内发白与电池盖扣合后扣塌脱落） | C | M4-1模区分隔离，厂商全检返工。 |  | 杨圣杰 | 1,模具行位出现倒扣，导致出模时产品拉模，形成发白拉伤. | M4-1模区分隔离，厂商全检返工。 | 1,模具行位出现倒扣，导致出模时产品拉模，形成发白拉伤. | 1,下行位省模. 2,模具下模保养并要求模具部安排专人每天定期保养. 3:不良品给员工及品质人员进行标准培训，提高全检的检出能力及品质意识的提高. |  |  |  | 1：将不良信息纳入不良履历做重点管控----王芳2：培训全检员及品质人员进行不良识别，提高检出能力及品质意识的提高 |  |  |  | close | 2023-06-20
|  | 迪明通工厂 | 2023-03-04 | IQC | 23504768 | 喇叭支架组件_S661L_黑色 |  | S661L | 量产 | 结构件 | 注塑件 | 注塑小件 | 中央仓调料 |  |  | 欣冠 |  | 甄晓宁 | 6804 | 200 | 9 | 4.50% | 泡棉起翘，爬墙 | B | 返工已完成，IQC抽检OK入库 |  | 王又良 | 自动线设备贴合模版松动导致产品贴合时有偏位、爬墙不良 | 返工已完成，IQC抽检OK入库 | 自动线设备贴合模版松动导致产品贴合时有偏位、爬墙不良 | 1：组装现场物料和欣冠仓库物料全部返检（撕开蓝膜全检） ，并标识（泡棉全检） 2; 制作不良履历及不良看板宣导作业员自检客诉不良 3.通知自动线设备人员到现场检讨解决模版松动并落实责任人。 |  |  |  | 1，每天开线前点检确认治具OK开线 1，每2小时撕开检查100PCS 3，提供不良品培训现场生产和品质，并制作成不良履历、看板并下发现场，生产&品质做管控。 2，IPQC&OQC重点点检稽核监督改善措施实际到位。 |  |  |  | close | 2023-06-20
|  | 中央仓 | 2023-03-04 | IQC | 17401722 |  |  | X668 | 量产 |  |  |  | 直发料 |  |  | 创维 |  | 李高胜 | 600 | 125 | 6 | 4.80% | 麦拉起翘*4 排扣变形*1 白点*1 | C | / |  | 周军庭 | 1、外观可见小的包边胶起翘不良现象，大的包边胶无起翘不良现象 2、制程排查：厂内生产前有培训人员和制作包边胶贴附作业指导书，产内投入实验可排除包边胶原材问题，查询图 纸满足设计评审要求和治具贴附要求，以上材料，方法，设计排查无异常 3、对比胶面激活率，确认不良品治具贴附后，生产作业人员只进行了弯折动作，未使用棉棒进行从左到右水平按压 动作，导致包边胶反弹 | / | 1、外观可见小的包边胶起翘不良现象，大的包边胶无起翘不良现象 2、制程排查：厂内生产前有培训人员和制作包边胶贴附作业指导书，产内投入实验可排除包边胶原材问题，查询图 纸满足设计评审要求和治具贴附要求，以上材料，方法，设计排查无异常 3、对比胶面激活率，确认不良品治具贴附后，生产作业人员只进行了弯折动作，未使用棉棒进行从左到右水平按压 动作，导致包边胶反弹 | 必须按照指导书进行作业，工程培训人员作业手法，IPQC进行监督 模组TLCM Flowchart排查， 与BTB干涉工序主要为电测、TP测试 及产品周转 手动AOI、人工电测均使用Pinblock连接方案，采用定位针压合，防BTB溢出到卡槽，且无造成 BTB胶材压塌变形风险；周转人工放置产品不当，有造成BTB塑胶压塌风险 连接器外溢周转盘边缘，会造成BTB胶材压塌 取实物培训人员，加强宣导终检CCD检验岗位，重点关注此类不良检 出，增强此类不良检出率 AOI检出异常不良，不良信息上传MES，复判员重扫异常品二维码，确认AOI检查 不良位置（复判系统），重新点亮检查对应不良位置是否有不良现象； 1.客诉不良取样实物培训电测、复判人员识别检出， 外观电测不良，扫MES追溯责任人警告及处罚； 2.AOI抛料品复判增加二次复判确认，即一次复判 良品需安排其它复判员再进行二次复判后良品后流 3.增加检查人员在线NG投放测试，确保检查员检 出率 |  |  |  | 必须按照指导书进行作业，工程培训人员作业手法，IPQC进行监督 模组TLCM Flowchart排查， 与BTB干涉工序主要为电测、TP测试 及产品周转 手动AOI、人工电测均使用Pinblock连接方案，采用定位针压合，防BTB溢出到卡槽，且无造成 BTB胶材压塌变形风险；周转人工放置产品不当，有造成BTB塑胶压塌风险 连接器外溢周转盘边缘，会造成BTB胶材压塌 取实物培训人员，加强宣导终检CCD检验岗位，重点关注此类不良检 出，增强此类不良检出率 AOI检出异常不良，不良信息上传MES，复判员重扫异常品二维码，确认AOI检查 不良位置（复判系统），重新点亮检查对应不良位置是否有不良现象； 1.客诉不良取样实物培训电测、复判人员识别检出， 外观电测不良，扫MES追溯责任人警告及处罚； 2.AOI抛料品复判增加二次复判确认，即一次复判 良品需安排其它复判员再进行二次复判后良品后流 3.增加检查人员在线NG投放测试，确保检查员检 出率 |  |  |  | close | 2023-06-20
|  | 中央仓 | 2023-03-04 | IQC | 17201715 |  |  | X6812 | 量产 |  |  |  | 直发料 |  |  | 同兴达 |  | 李高胜 | 1050 | 80 | 1 | 1.25% | 黑影*1 | A | 经厂商驻厂返工就发现1pcs固定黑影 |  | 姚文龙 | 一次因： 为什么拍照黑影？ 因为摄像头成像区域IR上有particle，挡住光线成像，所以出现拍照黑影。 二次因： 为什么摄像头成像区域IR有particle？ 1）AA机台粘尘垫门边尺寸超出，超出的尺寸开关门易磨损 2）无粘尘垫无更换记录表进行监控 流出根因： particle 厂内测试在成像区，成品测试OK，经运输和可靠性后出现在可见区域造成拍照 黑影 | 经厂商驻厂返工就发现1pcs固定黑影 | 一次因： 为什么拍照黑影？ 因为摄像头成像区域IR上有particle，挡住光线成像，所以出现拍照黑影。 二次因： 为什么摄像头成像区域IR有particle？ 1）AA机台粘尘垫门边尺寸超出，超出的尺寸开关门易磨损 2）无粘尘垫无更换记录表进行监控 流出根因： particle 厂内测试在成像区，成品测试OK，经运输和可靠性后出现在可见区域造成拍照 黑影 | 增加粘尘垫更换记录表单，工艺、IPQC确认更换执 行情况 定制粘尘垫边缘贴合时离机台门边缘约1cm左右 粘尘垫，确认上下料开关门未产生摩擦刮蹭 |  |  |  | 增加粘尘垫更换记录表单，工艺、IPQC确认更换执 行情况 定制粘尘垫边缘贴合时离机台门边缘约1cm左右 粘尘垫，确认上下料开关门未产生摩擦刮蹭 |  |  |  | close | 2023-06-20
|  | 中央仓 | 2023-03-04 | IQC | 38101121 |  |  | KI5P | 量产 |  |  |  | 直发料 |  |  | 欣冠 |  | 李高胜 | 3000 | 10 | 1 | 10.00% | 平面度超标*1 | C | 3/4供应商驻厂已完成挑选，共挑选3000pcs，挑出1pcs不良，不良率0.03% |  | 牟治树 | 1.变形平面度超标：对组装治具进行排查后发现冷压工段治具偏紧，作业员操作时未将产品完全放入治具内，冷压时导致产品时出现受力变形现象。 责任人：陈祖虎 时间：3月8日 1.作业人员品质意识差致不良品产出； 2.检验人员抽检漏失致不良品流出。 责任人：袁露、陈组虎 时间：3月8日 | 3/4供应商驻厂已完成挑选，共挑选3000pcs，挑出1pcs不良，不良率0.03% | 1.变形平面度超标：对组装治具进行排查后发现冷压工段治具偏紧，作业员操作时未将产品完全放入治具内，冷压时导致产品时出现受力变形现象。 责任人：陈祖虎 时间：3月8日 1.作业人员品质意识差致不良品产出； 2.检验人员抽检漏失致不良品流出。 责任人：袁露、陈组虎 时间：3月8日 | 1、变形平面度超标：对组装现场全检人员进行一对一指导培训，开线前阅读SOP 5分钟，严格按照SOP操作方法执行，面壳上线前必须全检，发现的不良品需严格区分标示，放置到不良品区域；不良品需分开放置在不良品指定摆放区。 责任人：刘静、陈祖虎 完成时间：3月8日 |  |  |  | 1、更新客诉不良履历，并下发组装QC段做重点管控； 责任人：刘静/袁露 时间：3月8日 |  |  |  | close | 2023-06-20
|  | 中央仓 | 2023-03-04 | IQC | 38100709 |  |  | KI5K | 量产 |  |  |  | 直发料 |  |  | 知音 |  | 李高胜 | 2100 | 125 | 4 | 3.20% | 边框掉漆*1 颗粒*3 | C | 3/4供应商驻厂已完成挑选，共挑选2100pcs，挑出16pcs不良，不良率0.76% |  | 闵亚军 | 1.颗粒：①电镀层电镀时因灰尘杂质落于产品表面或真镀液内，真镀后形成凹痕。 2.边框掉漆：产品过冷压治具时因治具上面有异物，冷压时与电池盖后摄镜片边框接触，造成压伤。 3.①产品电镀前后检验时，因作业员作业不规范，造成产品划伤，真镀完成后漏检出。 ②面漆层油漆偏软，造成划伤。 4.全检人员检出能力不足。 D-4.2: 流出原因 1.全检员全检时未发现问题点，导致不良流出。 2.IQC/IPQC/OQC检验时，按AQL标准抽检，未超出不良退货标准，导致不良流出。 | 3/4供应商驻厂已完成挑选，共挑选2100pcs，挑出16pcs不良，不良率0.76% | 1.颗粒：①电镀层电镀时因灰尘杂质落于产品表面或真镀液内，真镀后形成凹痕。 2.边框掉漆：产品过冷压治具时因治具上面有异物，冷压时与电池盖后摄镜片边框接触，造成压伤。 3.①产品电镀前后检验时，因作业员作业不规范，造成产品划伤，真镀完成后漏检出。 ②面漆层油漆偏软，造成划伤。 4.全检人员检出能力不足。 D-4.2: 流出原因 1.全检员全检时未发现问题点，导致不良流出。 2.IQC/IPQC/OQC检验时，按AQL标准抽检，未超出不良退货标准，导致不良流出。 | 1.①真镀前清理产品表面灰尘杂质，上夹前及喷涂前，使用离子风枪清理产品表面。 ②真镀前素材上线前增加一人擦拭除尘。 2.冷压治具段按照标准，每半小时对治具表面进行清理，冷压后产品自检外观确认是否有压伤不良 4.①对作业员作业方法进行纠正预防，并对问题点进行宣导改善。②油漆厂协助真镀段改善面漆油墨状态。 5.对真镀后外观检验人员进行外观检验问题点及客诉问题点进行宣导，提高检验员检出能力。 6.丝印组装上线前100%检验外观，确认外观无异常后上线，上线后装箱前再次检验外观，无异常后装箱流下工序。 |  |  |  | 1.将不良信息纳入SIP不良履历做重点管控，同步现场全检工位悬挂，警示作业员与全检员重点查看 ---责任人：许永光2023.3.4 2.OQC段参考OQC检验作业指导书4.6.2项严格执行。 ---责任人：李燕禄2023.3.4 3.组装线体根据SOP进行作业及按时确认治具状态 ---责任人：龙红梅2023.3.4 |  |  |  | close | 2023-06-20
|  | 中央仓 | 2023-03-04 | IQC | 37300117 |  |  | KI8 | 量产 |  |  |  | 直发料 |  |  | 锦瑞 |  | 李高胜 | 3000 | 200 | 5 | 2.50% | 裂纹*1 颗粒*2 卷边*2 | C | 3/4供应商驻厂已完成挑选，共挑选3000pcs，挑出18pcs不良，不良率0.60% |  | 卢琪文 | D-4.1:根本原因/失效分析 1.内脏污：物料镀膜层表面有异物，盖底后形成脏污异色不良； 2.崩边：CNC加工过程中，机台主轴抖动导致刀具偏移，造成崩边不良； 3.裂纹（磨花印）：打印物料经隧道炉固化后，在进行表面擦拭清洁时，无尘布残留硬物碎屑，擦拭中造成磨花不良； 4.凹印：转印机台底部有碎屑顶起纹理模具，转印纹理后形成凹印状不良； ----责任人：潘洋/吴艺/周强/孟根玉 D-4.2: 流出原因 1.近期包检人员流动性大，新进人员对产品外观判定及客户标准识别能力不足，造成全检漏失及误判不良； 2.成品段在二次外观检验时，产品亮面区域检验方式存在检验漏失且流出不良； 3.OQC在出货检验时未发现不良，最终导致不良流出客户端； D-4.3: 流出原因改善对策 1.要求二次全检外观人员对产品进行不同角度检验外观，避免因检验方式漏检不良； 2.班组长对新进人员统一安排培训，经考核合格后方可安排检验岗位； 3.OQC来料检验，由原AQL0.65升级为AQL0.25加大抽检比例，已纳入SIP管控; ----责任人：杨利/钟艳红 | 3/4供应商驻厂已完成挑选，共挑选3000pcs，挑出18pcs不良，不良率0.60% | D-4.1:根本原因/失效分析 1.内脏污：物料镀膜层表面有异物，盖底后形成脏污异色不良； 2.崩边：CNC加工过程中，机台主轴抖动导致刀具偏移，造成崩边不良； 3.裂纹（磨花印）：打印物料经隧道炉固化后，在进行表面擦拭清洁时，无尘布残留硬物碎屑，擦拭中造成磨花不良； 4.凹印：转印机台底部有碎屑顶起纹理模具，转印纹理后形成凹印状不良； ----责任人：潘洋/吴艺/周强/孟根玉 D-4.2: 流出原因 1.近期包检人员流动性大，新进人员对产品外观判定及客户标准识别能力不足，造成全检漏失及误判不良； 2.成品段在二次外观检验时，产品亮面区域检验方式存在检验漏失且流出不良； 3.OQC在出货检验时未发现不良，最终导致不良流出客户端； D-4.3: 流出原因改善对策 1.要求二次全检外观人员对产品进行不同角度检验外观，避免因检验方式漏检不良； 2.班组长对新进人员统一安排培训，经考核合格后方可安排检验岗位； 3.OQC来料检验，由原AQL0.65升级为AQL0.25加大抽检比例，已纳入SIP管控; ----责任人：杨利/钟艳红 | D-5:纠正措措施 内脏污/磨花： 1.生产工序使用到的辅助工具及使用过程中，纳入制程QC检验流程； 2.要求生产使用的擦拭工具每2H更换，制程品质及班组长监督； 3.固定人员擦拭并全检，所有工序人员不可随意更换； 崩边： 1.调整CNC加工程序，稳定作业参数； 2.安排机修检修机台是否存在异常，并安排保养； 凹印： 1.纹理模在装机前，用粘尘布清理机台表面异物、碎屑； 2.纹理模装好后，模具四边用胶纸粘贴密封，防止生产过程中碎屑进入纹理模底部； |  |  |  | D-7.1预防再次发生的行动 1.针对客诉问题点，增加二次全检工位培训专人专岗进行全检，防止此类不良重复发生； 2.制作不良图片粘贴于通知栏，每日当班早晚会进行宣导； 3.现场OQC每周对组装段白晚班全检人员进行GRR 外观检验培训，针对两次考核不通过人员调离全检工位。 ----责任人：杨利/钟艳红 |  |  |  | close | 2023-06-20
|  | 泰衡诺工厂 | 2023-03-04 | 产线 | 17401692 |  |  | CI6 | 量产 |  |  |  | 直发料 |  |  | 天马 |  | 瞿国锋 | 500 | 50 | 1 | 2.00% | OBA屏前摄孔边亮斑 | B | 此批次判退返工 |  | 吕小虎 | 玻璃问题，倾向机台磨损掉屑 | 此批次判退返工 | 玻璃问题，倾向机台磨损掉屑 | 1、持续执行组装机关键位置清洁频率2次/班（参照6S文件） 2、BL组装前增加吹气机构，增强设备能力，吹去BL表层异物 |  |  |  | 1.开班前10min钟，教员拿不良项目进行实物培训，讲解不良检验方式及不良卡控规格，加深员工记忆力 2、by pcs 追踪个人漏检不良，及时回推漏检原因，及时纠正检验方式，收线组长会议总结拦截状况 3、连续2天拦截率不达标人员（低于85%），下线回训 |  |  |  | close | 2023-06-20
|  | 泰衡诺工厂 | 2023-03-03 | IQC | 38100237 |  |  | CI6 | 量产 |  |  |  | 直发料 |  |  | 欣冠 |  | 汪自庆 | 800 | 80 | 2 | 2.50% | 缺口 | C | 全检已完成 |  | 王又良 | 1， 缺口是返工CNC加工孔披锋时不小心作业磕到导致的 | 全检已完成 | 1， 缺口是返工CNC加工孔披锋时不小心作业磕到导致的 | 1， 及时通知CNC供应商责任人和返工人员检讨。 2， 及时排查各库存品，提供不良品培训考核后安排返工，并由专人跟进处理标识好。 3， 挂不良返工SOP在返工现场宣导注意三伤不良，OQC安排专人跟进。 |  |  |  | ，更新不良履历，班早会宣导加工后清理残留，作业员自检。 2， 优化CNC加工参数，保证加工孔位无披锋并固化现场管控。 3， 所有库存查仓返工产品按返工SOP进行培训合格上岗后进行，并落实责任人跟进。 4， 新生产的标识区分，IPQC&OQC检验将此异常纳入重点检验，稽核生产部门检讨改善对策落地。 |  |  |  | close | 2023-06-20
|  | 泰衡诺工厂 | 2023-03-03 | 产线 | 38100585 | 摄像头装饰件组件B_X669_黑色_V0_HK |  | X669 | 试产MPR | 结构件 | 注塑件 | 注塑小件 | 直发料 |  |  | 惠科 |  | 汪自庆 |  | 80 | 43 | 53.75% | 装饰件内圈有黑线（SQM初步确认判定是合模线） | C | 标准部签样放行，限26K |  | 李华新 | 镭雕面积大/发白/CD纹新增镭雕机台，技术员调机未参照图档/样板，画图错误，导致中间位置未避空，镭雕面积大，摄像孔内圈发白。摄像头区域亮印喷涂装拆夹具时盖板塞子固定柱刮到边缘导致 摄像头区域夹线注塑调机时排气不顺导致夹线 | 标准部签样放行，限26K | 镭雕面积大/发白/CD纹新增镭雕机台，技术员调机未参照图档/样板，画图错误，导致中间位置未避空，镭雕面积大，摄像孔内圈发白。摄像头区域亮印喷涂装拆夹具时盖板塞子固定柱刮到边缘导致 摄像头区域夹线注塑调机时排气不顺导致夹线 | 镭雕面积大/发白/CD纹1.后续新增镭雕机台，技术员调机时复制原机台图档及参数，IPQC及生产组长共同现场确认OK后再生产。SOP增加图档尺寸数据及图片。 改善后sop2.用实物不良对检验员培训，签制首件及检验过程中时严格按照样板，对比样板的外观、颜色、尺寸位置，有差异及时提出给组长级人员确认。3.QE下发试装件并讲解注意问题点，SIP中增加标注外观面管控。 1. 镭雕机台建立《机台变更表》预防新增机台出现同样错误，机台变更表需体现本机台以往所生产机型/图纸，品质部进行新机台确认。 摄像头区域亮印喷油装拆夹具时注意拆装手法，夹具盖板塞子固定柱直上直下，固定住不可有倾斜装配，重点检验固定住是否有批锋 摄像头区域夹线注塑模具开排气调机改善夹线，目前已调机OK |  |  |  | 1. 类似工艺的镭雕按此要求，客诉不良打印图片给相关培训，以免下次再发生同样问题。--侯阳/王红艳2. 修改SOP/SIP，文件上体现出镭雕区域信息/图片信息--章志斌/田建3. 装配部在贴保护膜前安排人员全检--王红艳验证蓝膜改成透明保护膜，方便后期检验--田建 |  |  |  | close | 2023-06-20
|  | 中央仓 | 2023-03-03 | IQC | 25201290 | 耳机_3.5MM_EW_31D_白色_MSK |  | 通用 | 量产 | 电声器件 | 耳机 | 有线耳机 | 直发料 |  |  | 瓴海 |  | 周丽娅 | 20000 | 500 | 1 | 0.20% | 不挂机*1 | B | 供应商全检 |  | 钟意中 | 1.不挂机：不良品拆解：1.插头焊接不良，焊点已与插针脱落，插针焊点过小（高度0.5mm，宽度0.9mm)，线芯直接焊接插针底部无锡，线芯表面锡膏未有效在线芯与插针面形成合金。 2.焊接不良，因芯线受焊点包裹导通，测试时瞬间导通，焊点完全脱离后导致不挂机。 | 供应商全检 | 1.不挂机：不良品拆解：1.插头焊接不良，焊点已与插针脱落，插针焊点过小（高度0.5mm，宽度0.9mm)，线芯直接焊接插针底部无锡，线芯表面锡膏未有效在线芯与插针面形成合金。 2.焊接不良，因芯线受焊点包裹导通，测试时瞬间导通，焊点完全脱离后导致不挂机。 | 改善对策1 1.对焊点要求尺寸，高度要求0.7mm-0.9mm,宽度1.5mm-2.6mm,目视检锡点人员由每小时产能1200条减到每小时600，SOP进行更改要求。后期跟进不良率 2.耳机引线直接焊接，调整为插针先上锡，再焊接线芯，SOP进行更改（附在标准化） 改善对策1 1.人员焊接锡点大小一至，推动生产使用自动化设备（自动焊锡机），能有效的测定锡量，预计4月底完成，从出现问题开始，我司3月9号已调一台自动焊锡机做调试验证。 |  |  |  | 改善对策1 1.对焊点要求尺寸，高度要求0.7mm-0.9mm,宽度1.5mm-2.6mm,目视检锡点人员由每小时产能1200条减到每小时600，SOP进行更改要求。后期跟进不良率 2.耳机引线直接焊接，调整为插针先上锡，再焊接线芯，SOP进行更改（附在标准化） 改善对策1 1.人员焊接锡点大小一至，推动生产使用自动化设备（自动焊锡机），能有效的测定锡量，预计4月底完成，从出现问题开始，我司3月9号已调一台自动焊锡机做调试验证。 |  |  |  | close | 2023-06-20
|  | 中央仓 | 2023-03-03 | IQC | 38100778 |  |  | KI5K | 量产 |  |  |  | 直发料 |  |  | 科派 |  | 李高胜 | 33600 | 315 | 13 | 4.13% | 划伤*13 | C | 3/6供应商驻厂已完成挑选，共挑选33600pcs，挑出700pcs不良，不良率2.08% |  | 闵亚军 | D-4.1:根本原因/失效分析 1.经过对不良实物分析为冲胶纹不良，此项目模具是热流道设计，热流道和模具出胶口位置距离不匹配，导致出胶口有残余冷胶；在下一模生产时带出流到产品表面，形成冲胶纹； D-4.2: 流出原因 换班产品出现堆积，检验员为了完成任务层叠检验，不良位置有遮挡现象，导致不良漏检 | 3/6供应商驻厂已完成挑选，共挑选33600pcs，挑出700pcs不良，不良率2.08% | D-4.1:根本原因/失效分析 1.经过对不良实物分析为冲胶纹不良，此项目模具是热流道设计，热流道和模具出胶口位置距离不匹配，导致出胶口有残余冷胶；在下一模生产时带出流到产品表面，形成冲胶纹； D-4.2: 流出原因 换班产品出现堆积，检验员为了完成任务层叠检验，不良位置有遮挡现象，导致不良漏检 | D-5:纠正措施 1.将模具下模进行修模，将模具热嘴的距离在原来的基础上缩短5mm距离--3/4已导入，现场确认改善效果OK； 2.产品生产过程中要求机台操作员取一模产品自检一模，IPQC巡检过程中进行监督--3/3已落实 3.OQC全检工位放慢全检速度，由原来的每小时检验200PCS改为每小时检验180PCS，不允许层叠检验，要求每片产品进行全检--3/3已落实 |  |  |  | D-7.1预防再次发生的行动 1、对注塑技术员及外观全检员进行检验标准培训。 2、将客诉不良图片或实物样板，传阅注塑技术员，全检员，并将客诉内容备注在标准卡上面的客诉履历表上，在后续生产中注意此种不良的再次发生。 3、不断优化模具设计以减少生产中参数条件不稳定带来的异常波动。 4、对此次异常检验员调岗处理； |  |  |  | close | 2023-06-20
|  | 中央仓 | 2023-03-03 | IQC | 38100085 |  |  | X6826 | 量产 |  |  |  | 直发料 |  |  | 欣冠 |  | 李高胜 | 3400 | 200 | 10 | 5.00% | 背胶褶皱*8 听筒网偏位*2 | C | 3/4供应商驻厂已完成挑选，共挑选3400pcs，挑出141pcs不良，不良率4.15% |  | 王又良 | D-4.1:根本原因/失效分析： 1，背胶褶皱自动贴合后预撕检查带蓝膜后有起泡导致的 2，听筒网偏位是新上岗员工作业不熟练，贴偏位导致的 责任人： 贺泽蓉 曹锋 陈祖虎 D-4.2: 流出原因： 1，全检员漏检导致流出。 2，QC未抽检到导致流出 责任人： 贺泽蓉 曹锋 陈祖虎 | 3/4供应商驻厂已完成挑选，共挑选3400pcs，挑出141pcs不良，不良率4.15% | D-4.1:根本原因/失效分析： 1，背胶褶皱自动贴合后预撕检查带蓝膜后有起泡导致的 2，听筒网偏位是新上岗员工作业不熟练，贴偏位导致的 责任人： 贺泽蓉 曹锋 陈祖虎 D-4.2: 流出原因： 1，全检员漏检导致流出。 2，QC未抽检到导致流出 责任人： 贺泽蓉 曹锋 陈祖虎 | D-5:纠正措施： 1，及时排查处理各段库存，并标识好。 2，提供不良实物挂在现场宣导，重点考核客诉异常工位。 3，自动化贴后预撕蓝膜检查后统一：增加1 人用软布做一个简具手工按压复位动作保证不起皱。 4，IPQC&OQC重点跟进、稽核异常回复对策。 责任人： 贺泽蓉 曹锋 陈祖虎 |  |  |  | D-7.1预防再次发生的行动： 1，听筒网贴合工位培训考核OK后上岗，并落实责任人跟进。 2，规范更新SOP，自动化贴后增加1 人用软布做一个简具手工按压 3，IPQC&OQC重点跟进客诉问题点对策是否落实到位，纳入点检管控。 责任人：贺泽蓉 曹锋 陈祖虎 |  |  |  | close | 2023-06-20
|  | 中央仓 | 2023-03-03 | IQC | 38100470 |  |  | BF7 | 量产 |  |  |  | 直发料 |  |  | 广正 |  | 李高胜 | 50220 | 500 | 12 | 2.40% | 听筒网起翘*12 | C | 3/6供应商驻厂已完成挑选，共挑选50220pcs，挑出864pcs不良，不良率1.72% |  | 甘海波 | D-4.1:根本原因/失效 1.保压治具没有有效过硬作用； 2.听筒网来料时胶水不均，供应商排版时换板导致； D-4.2: 流出原因 外观总检检验漏失未检验出不良。 | 3/6供应商驻厂已完成挑选，共挑选50220pcs，挑出864pcs不良，不良率1.72% | D-4.1:根本原因/失效 1.保压治具没有有效过硬作用； 2.听筒网来料时胶水不均，供应商排版时换板导致； D-4.2: 流出原因 外观总检检验漏失未检验出不良。 | D-5:纠正措施； 1.装饰件保压治具加贴0.1mm海棉垫合，现场手提10次无起翘，现在拿5pcs做高低温测试，确定改善效果，现在现场先执行生产; 2.胶水不均问题SQE同步要求供应商改善注意排板贴胶留意胶水不均。 |  |  |  | D-7.1预防再次发生的行动 1.组长每1H巡线1次，针对组装全检工位做CRR测试； 2.保压治具每天压敏纸点检，确保保压效果； 3.不良履历悬挂现场提醒后续检查重点。 |  |  |  | close | 2023-06-20
|  | 中央仓 | 2023-03-03 | IQC | 37300019 |  |  | X6826 | 量产 |  |  |  | 直发料 |  |  | 锦瑞 |  | 李高胜 | 5000 | 315 | 7 | 2.22% | 划伤*2 异色点*1 灯罩划伤*1 颗粒*1 毛丝*1 披锋*1 | C | 3/3供应商驻厂已完成挑选，共挑选5000pcs，挑出37pcs不良，不良率0.74% |  | 卢琪文 | D-4.1:根本原因/失效分析 1.划伤：产品在检验组装后周转时，产品挤压导致划伤， 2.异色：电镀前产品边缘屑未清理干净，撕膜后尘点、异物粘附在产品上，导致盖底后形成异色不良； 3.颗粒：产品正面保护膜划伤、留下残胶、淋涂加硬后形成凸起颗粒形成晶点不良； 4.毛丝：转印工序来料板材边缘毛丝未清理干静，撕膜静电吸附到有效区域，转印后形成毛丝不良； 5.披锋：产品加工时刀具粘有碎屑导致未及时清理导致不良产生； ----责任人：潘洋/周家福/吴晓明 D-4.2: 流出原因 1.检验人员针对外观缺陷书面标准识别能力不足，导致不良流出； 2.检验员未从多个角度检验，导致不良漏检； ----责任人：吴欢欢/钟艳红 | 3/3供应商驻厂已完成挑选，共挑选5000pcs，挑出37pcs不良，不良率0.74% | D-4.1:根本原因/失效分析 1.划伤：产品在检验组装后周转时，产品挤压导致划伤， 2.异色：电镀前产品边缘屑未清理干净，撕膜后尘点、异物粘附在产品上，导致盖底后形成异色不良； 3.颗粒：产品正面保护膜划伤、留下残胶、淋涂加硬后形成凸起颗粒形成晶点不良； 4.毛丝：转印工序来料板材边缘毛丝未清理干静，撕膜静电吸附到有效区域，转印后形成毛丝不良； 5.披锋：产品加工时刀具粘有碎屑导致未及时清理导致不良产生； ----责任人：潘洋/周家福/吴晓明 D-4.2: 流出原因 1.检验人员针对外观缺陷书面标准识别能力不足，导致不良流出； 2.检验员未从多个角度检验，导致不良漏检； ----责任人：吴欢欢/钟艳红 | D-5:纠正措施 1.周转物料之间增垫珍珠棉保护，防止产品碰撞挤压导致划伤， 2.所有产品在上料镀膜前需清理板材四周碎屑后才能撕膜上线； 3.板材在印刷前对其除尘，同时要保证印刷面的洁净度； 4.周转物料用拉伸膜四周全部包裹方式打包，杜绝物料周转粘附毛丝颗粒； 5.对作业员进行培训，生产完一张产品用气枪清洁刀具，及加工台面； ----责任人：潘洋/吴欢欢/吴艺 |  |  |  | D-7.1预防再次发生的行动 1.全检人员的GRR考核1月/次，对于考核不合格人员进行调岗，补充考核合格人员定岗全检； 2. 检验员每天由班组长实操培训，拿不良实物进行培训宣导，提升检出率； 3. 开班上线前先熟悉样品方可进行生产检验，每日不良实物开会培训检验员提升检出率； 4. 产品一检完成后增加二检检全检外观不良； ----责任人：吴欢欢/钟艳红 |  |  |  | close | 2023-06-20
|  | 中央仓 | 2023-03-03 | IQC | 37300184 |  |  | KI5Q | 量产 |  |  |  | 直发料 |  |  | 聚龙 |  | 李高胜 | 6000 | 200 | 8 | 4.00% | 裂纹*5 毛丝*1 麻点*1 压印*1 | C | 3/3供应商驻厂已完成挑选，共挑选6000pcs，挑出50pcs不良，不良率0.83% |  | 牟治树 | 1、客户端IQC所打出的裂纹不良经过我司驻厂与IQC确认为脏污印，系检验人员用酒精擦拭光面区域未将酒精擦干净，覆膜后酒精与保护膜附在一起形成脏污印。 2、外纹理光面位置，纹理属于镜面纹理，转印完会造成A面纹理流平产生发麻，不同程度导致麻点。 3、颗粒杂质落入模具或片材在辊压/覆膜时造成纹理损伤形成光面区域压印。 4、转印外纹理时机台卫生/主机手无尘服袖口未包裹好，导致生产时毛丝掉落在产品上形成毛丝不良； D-4.2: 流出原因 1、检验人员每日为完成产能，擦拭酒精后未重视是否干净装吸塑盘流转； 2、年初入职大量新检验，对产品标准不熟悉/漏检导致流出 3、出货QC按照抽检比例未抽出不良，对不良认识不足； | 3/3供应商驻厂已完成挑选，共挑选6000pcs，挑出50pcs不良，不良率0.83% | 1、客户端IQC所打出的裂纹不良经过我司驻厂与IQC确认为脏污印，系检验人员用酒精擦拭光面区域未将酒精擦干净，覆膜后酒精与保护膜附在一起形成脏污印。 2、外纹理光面位置，纹理属于镜面纹理，转印完会造成A面纹理流平产生发麻，不同程度导致麻点。 3、颗粒杂质落入模具或片材在辊压/覆膜时造成纹理损伤形成光面区域压印。 4、转印外纹理时机台卫生/主机手无尘服袖口未包裹好，导致生产时毛丝掉落在产品上形成毛丝不良； D-4.2: 流出原因 1、检验人员每日为完成产能，擦拭酒精后未重视是否干净装吸塑盘流转； 2、年初入职大量新检验，对产品标准不熟悉/漏检导致流出 3、出货QC按照抽检比例未抽出不良，对不良认识不足； | 1、后续检验人员用无尘布将酒精擦拭干净后再放入吸塑盘后流转； 2、培训员工对模具认知，对培训多次无法识别员工异动处理、已安装强光射灯自检。 3、大环境落尘现定专人洒水、人员卫生，袖口包扎，进门刷鞋底粘尘； 4、对全检员及OQC品质人员重新培训检出手法及建立不良看板。 |  |  |  | 1、不良实物培训全检员及不良履历已挂现场， 2、培训擦拭人员自检，再安排人固定专检 重点关注， 3、OQC检验划伤按AQL0.4的标准0收1退管控拦截 4、 |  |  |  | close | 2023-06-20
|  | 中央仓 | 2023-03-03 | IQC | 38100708 |  |  | KI5K | 量产 |  |  |  | 直发料 |  |  | 惠科 |  | 李高胜 | 7140 | 200 | 9 | 4.50% | 短装*9 | A | 3/4供应商驻厂已完成挑选，共挑选7140pcs，挑出9pcs不良，不良率0.13% |  | 闵亚军 | 经调查确认，3月3日此批物料在交到中央仓后发现装饰件有少油现象，当时判定为掉漆（实际是喷油时夹具遮喷导致摄像头区域少油），为了确认产品可靠性测试，我司驻厂从箱子里抽取9pcs产品送实验室进行测试，外箱未减数，IQC抽检发现少数时我司驻厂在KD仓处理异常，未在中央仓同IQC及时拉通信息，最终导致少数。 D-4.2: 流出原因 驻厂取样测试未及时减数导致 | 3/4供应商驻厂已完成挑选，共挑选7140pcs，挑出9pcs不良，不良率0.13% | 经调查确认，3月3日此批物料在交到中央仓后发现装饰件有少油现象，当时判定为掉漆（实际是喷油时夹具遮喷导致摄像头区域少油），为了确认产品可靠性测试，我司驻厂从箱子里抽取9pcs产品送实验室进行测试，外箱未减数，IQC抽检发现少数时我司驻厂在KD仓处理异常，未在中央仓同IQC及时拉通信息，最终导致少数。 D-4.2: 流出原因 驻厂取样测试未及时减数导致 | 后续交货之后，如需要返工，挑选出来不良后从一个箱子（或者尾数箱）拿取产品补数，留一个尾数箱，外箱减数后同仓库/IQC交接数量。 已要求驻厂人员后续需要拿取产品，需要经过IQC同意，拿取后外箱需要减好数量并与IQC交接好数量。 |  |  |  | 对所有驻厂人员进行培训，要求驻厂人员后续要拿取产品必须同IQC/仓库对接好信息，外箱做好标识，及时补数。 |  |  |  | close | 2023-06-20
|  | 中央仓 | 2023-03-03 | IQC | 38100099 |  |  | LG8N | 量产 |  |  |  | 直发料 |  |  | 知音 |  | 李高胜 | 1531 | 125 | 5 | 4.00% | 出音孔溢胶*1 天线偏位*3 耳机孔颗粒*1 | C | 3/3供应商驻厂已完成挑选，共挑选1531pcs，挑出24pcs不良，不良率1.57% |  | 杨圣杰 | D-4.1:根本原因/失效分析 经分析： 一.颗粒: 1.喷涂除尘未到位,造成异物附在产品表面产生颗粒不良,全检工位颗粒未发现拦截下来,导致不良流出. 二.天线偏位: 1.天线尾部张贴人工用塑胶镊子操作,员工操作不当导致天线返修偏位. 三.出音孔溢胶 1.员工操作张贴防尘网时,未对相应的槽位张贴,贴偏导致产品溢胶. D-4.2: 流出原因 1.不良比例较少，IPQC,OQC按照AQL抽检标准未抽检到不良； | 3/3供应商驻厂已完成挑选，共挑选1531pcs，挑出24pcs不良，不良率1.57% | D-4.1:根本原因/失效分析 经分析： 一.颗粒: 1.喷涂除尘未到位,造成异物附在产品表面产生颗粒不良,全检工位颗粒未发现拦截下来,导致不良流出. 二.天线偏位: 1.天线尾部张贴人工用塑胶镊子操作,员工操作不当导致天线返修偏位. 三.出音孔溢胶 1.员工操作张贴防尘网时,未对相应的槽位张贴,贴偏导致产品溢胶. D-4.2: 流出原因 1.不良比例较少，IPQC,OQC按照AQL抽检标准未抽检到不良； | D-5:纠正措施 一.要求喷涂在使用无尘布中,自检手中无尘布是否脏污,每半小时自检无尘布一次,每两小时更新一次无尘布,地面保待湿度,减少灰尘附在产品表面.避免二次污柒.责任人:唐明 2023.3.3 二.将天线列为重点岗位,调整熟练人员,人员定位定岗,贴完用手压紧并自检,合格后流入下一道工序,不良品放入不良区并标识好. 三.培训员工要求防尘网按照SOP张贴在槽位内,不可有爬墙,贴歪贴偏,贴完后自检合格后流入下道工序. 四.产品有菱角菱边,全检工位外观需从不同角度来进行检验,将不良拦截. 五.增加外观全检工位. 责任人:龙红梅/郑丽.2023.3.3 |  |  |  | D-7.1预防再次发生的行动 1.将不良信息纳入SIP不良履历做重点管控，同步现场全检工位悬挂，警示作业员与全检员重点查看 责任人:邱小华 2023.3.4 2.全检人员按照SOP,作业规范标准培训,提高全检人员的检验能力. 责任人:龙红梅2023.3.3 |  |  |  | close | 2023-06-20
|  | 泰衡诺工厂 | 2023-03-03 | IQC | 21205762 |  |  | X670 | 量产 |  |  |  | 直发料 |  |  | 兆奕 |  | 向言成 | 2400 | 125 | 4 | 3.20% | 裂纹2、崩边1，异色点1 | C | 驻厂返工挑选，不良退货处理 |  | 卢琪文 | 1. 裂纹：物料在雕刻过程，主机手拿料手法问题，需要从底部拿料，两侧拿料由于摄像孔边缘较窄，受力面积小，容易造成裂纹； 2. 崩边：产品在雕刻过程中，工装上面附带颗粒，将产品油墨面顶起，造成崩边； 3. 异色点：产品本身自带杂质点，镀膜前未清理干净，表面洁净度不够。 | 驻厂返工挑选，不良退货处理 | 1. 裂纹：物料在雕刻过程，主机手拿料手法问题，需要从底部拿料，两侧拿料由于摄像孔边缘较窄，受力面积小，容易造成裂纹； 2. 崩边：产品在雕刻过程中，工装上面附带颗粒，将产品油墨面顶起，造成崩边； 3. 异色点：产品本身自带杂质点，镀膜前未清理干净，表面洁净度不够。 | 1. 已重新对主机手培训，更新新的SOP，物料禁止从摄像孔位置拿料，品质重点管控； 2. 主机手在放置料的时候，对工装进行吹试后，在对产品油墨面进行吹试，不允许两者只进行一个，品质现场监督，发现一次处罚一次； 对镀膜工序的落尘测试加严，由之前的每周一次改为每天一次，并且每天对整个腔体进行清洁。 |  |  |  | 1、品质对现场主机手进行重点监控； 2、主机手及检验人员培训考核后上岗再进行作业， 3、每日生产对主机手进行培训，不间断进行考核 |  |  |  | close | 2023-06-20
|  | 朵唯工厂 | 2023-03-02 | IQC | 21002614 |  |  | KF6 | 量产 |  |  |  | 中央仓调料 |  |  | 知音 |  | 杨松 | 2400 | 125 | 5 | 4.00% | 易拉胶不离型*5pcs | C | 3.2厂商已全检返工完成 |  | 杨圣杰 | 1.保压治具泡棉磨损，保压不到使其背胶不能完全激活，导致预撕蓝膜时将背胶带起，不离型。 2.生产及品质负责人对现场作业员监督的力度不够加强，品质要求宣导不清楚 。 | 3.2厂商已全检返工完成 | 1.保压治具泡棉磨损，保压不到使其背胶不能完全激活，导致预撕蓝膜时将背胶带起，不离型。 2.生产及品质负责人对现场作业员监督的力度不够加强，品质要求宣导不清楚 。 | 1.重新调整治具，治具上面加一层导电布，增加厚度，使背胶与治具100%接触，可完全激活； ---责任人：孟召强2023.03.03 2. 技术员每4个小时对保压治具使用复写纸点检一遍，IPQC进行监督，DQE不定时稽核作业是否落地； ---责任人：孟召强/王军2023.03.03 3.拉线尾增加一个人对易拉胶进行100%预撕； ---责任人：孟召强2023.03.03 |  |  |  | 1. 将不良信息纳入不良履历做重点管控，同步现场全检工位悬挂，警示作业员与全检员重点查看。---责任人：王军2023.03.03 2. 不良异常问题点现场培训宣导，加强员工作业准确性，有效性，IQPC监督执行落地； |  |  |  | close | 2023-06-20
|  | 深圳试产 | 2023-03-02 | IQC | 17401817 | Oncell_6.67_FHD+_CSOT_H_AMOLED_黑色 |  | CK6N | 试产PR2 | 屏幕 | 全贴合组件 | Oncell | 直发料 |  |  | 华星 |  | 张朝东 | 345 | 124 | 1 | 0.81% | L64界面显示横线条1PCS | A | 退供应商分析 |  | 汪勇 | 原因：退料panel不良为半自动治具导致，panel本身显示正常，供应商进一步升级硬件， | 退供应商分析 | 原因：退料panel不良为半自动治具导致，panel本身显示正常，供应商进一步升级硬件， | 原因：退料panel不良为半自动治具导致，panel本身显示正常，供应商进一步升级硬件， |  |  |  | / |  |  |  | close | 2023-06-20
|  | 深圳试产 | 2023-03-02 | IQC | 17201768 | 摄像头_OIS_50M_GNXSW03_A_A_1G6P_B_OF_V1.0 |  | CK9N | 试产PR2 | 摄像头 | 摄像头模组 | COB模组 | 直发料 |  |  | 欧菲 |  | 张朝东 | 500 | 80 | 3 | 3.75% | VCM马达偏位1PCS ；OIS不良 2PCS（制程不良） | A | 退供应商分析 |  | 刘志华 | 原因： 1.1AF马达歪分析为调机品混入正常品； 1.2AF马达偏移这是常规需要检验的项目工程图里面有明确要求管控±0.5°，分析倾向于是人员检验漏失导致流出； 2.1 FW均为7/28日旧版与目前生产版本10/6号版本、不符SR边缘OK品；返厂复测使用非正常生产程式测试后FW版本信息被串改、烧录数据丢失； | 退供应商分析 | 原因： 1.1AF马达歪分析为调机品混入正常品； 1.2AF马达偏移这是常规需要检验的项目工程图里面有明确要求管控±0.5°，分析倾向于是人员检验漏失导致流出； 2.1 FW均为7/28日旧版与目前生产版本10/6号版本、不符SR边缘OK品；返厂复测使用非正常生产程式测试后FW版本信息被串改、烧录数据丢失； | 改善措施： 1.1对ME进行宣导调机品需在模组本体上做特殊标记，并提供二维码给对应QE进行MES锁定拦截防止不良流出； 1.2将客诉不良品作为不良Sample样放置在外观检验站位，并对COB/EOL/QC外观检验人员进行 培训； 2.1PIR及后续量产SR规格从20提升到25； 2.2立即删除RA实验室画圆程式重新从服务器下载最新版，并同步排查RA其他程式； 2.3后续TE给到RA实验室程式删掉校准烧录功能； 2.4后续客诉品复测均需使用现阶段产线生产程式； |  |  |  | / |  |  |  | close | 2023-06-20
|  | 深圳试产 | 2023-03-02 | IQC | 38100977 |  |  | CK9N | 试产PR2 |  |  |  | 直发料 |  |  | 惠科 |  | 张朝东 | 340 | 340 | 2 | 0.59% | 螺纹测试NG1PCS，USB端骨位偏移1PCS | A | 退供应商分析 |  | 彭松树 | 原因： 1.底孔Φ1.23mm OK，因为生产过程中丝锥粘铝屑导致头部螺纹被挤大； 2.拉速过快，全检员检验漏失导致不良流出品管未抽检到； 原因： 1 CNC2夹114#机台盖板提手螺丝下滑，导致盖板压不到位,后CNC加工侧孔偏位； 2.周圈贴了保护膜探头未使用； 3.生产中有发现隔离，物料员整理打包时误把不良品混入良品中; 4.生产中有发现隔离，物料员整理打包时误把不良品混入良品中。 | 退供应商分析 | 原因： 1.底孔Φ1.23mm OK，因为生产过程中丝锥粘铝屑导致头部螺纹被挤大； 2.拉速过快，全检员检验漏失导致不良流出品管未抽检到； 原因： 1 CNC2夹114#机台盖板提手螺丝下滑，导致盖板压不到位,后CNC加工侧孔偏位； 2.周圈贴了保护膜探头未使用； 3.生产中有发现隔离，物料员整理打包时误把不良品混入良品中; 4.生产中有发现隔离，物料员整理打包时误把不良品混入良品中。 | 改善措施： 1.规定钻头和丝锥使用寿命为5000PCS/颗并纳入SOP文件管控，划分机台责任人，每一小时进行一次丝锥钻头状态点检； 2.每班对钻头寿命进行点检并记录留底，填写丝锥钻头点检表，严禁超寿命使用； 3.对使用寿命期内断钻头或磨损更换的钻头与其他钻头同步更换，防止遗漏，并追溯机台所有物料400pcs,进行100%全检，品质确认OK后方可流转； 对策： 1. 由之前的两个螺丝锁盖板改为提手限位来锁螺丝，防止螺丝下沉； 2.增加探头防呆，前期贴膜挡住探针位未使用探头，后续增加使用T型探针避开贴膜区域； |  |  |  | 预防措施： 1.品质部：此次异常对品质人员进行开会教导，对现场IPQC进行识别确认。 2.制作不良看板，悬挂于机台看板及全检台（对全检人员进行现场培训），时时提醒防止漏出。 3.把此次异常纳入重点管控对象，修改SIP（每1小时对确认一次牙孔）,防止再有不良流出。 4.巡检检验：用检具检验牙孔位置度尺寸，检验牙孔是否加工偏位； 同步首件检验标准及步骤检验牙孔及底孔；SIP制程巡检频次：10pcs/机台/1H 预防措施： 1. 检验员集体培训； 2.形成不良看板对检验员一对一培训； |  |  |  | close | 2023-06-20
|  | 深圳试产 | 2023-03-02 | 产线 | 38101005 |  |  | CK9N | 试产PR2 |  |  |  | 直发料 |  |  | 伯恩 |  | 张朝东 | 170 | 170 | 1 | 0.59% | CAM孔直径尺寸NG1PCS | A | 退供应商分析 |  | 彭松树 | 原因： 1、结合实测孔径重复性尺寸最大超差为0.015mm，初步分析为刀具磨损导致尺寸超差 ； 2、因此项目为研发阶段，目前还没捉取刀具寿命且刀具从PR0阶段原用自今，当时调机孔径尺寸往中下限加工，加上刀具磨损； | 退供应商分析 | 原因： 1、结合实测孔径重复性尺寸最大超差为0.015mm，初步分析为刀具磨损导致尺寸超差 ； 2、因此项目为研发阶段，目前还没捉取刀具寿命且刀具从PR0阶段原用自今，当时调机孔径尺寸往中下限加工，加上刀具磨损； | 改善措施： 1、更换刀具，CNC摄像孔径调机做中上限 2、捉取刀具寿命并设定刀寿报警程式 |  |  |  | / |  |  |  | close | 2023-06-20
|  | 深圳试产 | 2023-03-02 | IQC | 17401803 | Oncell_6.67_FHD+_TM_H_AMOLED_95度黑 |  | CK9N | 试产PR2 | 屏幕 | 全贴合组件 | Oncell | 直发料 |  |  | 天马 |  | 张朝东 | 1440 | 1440 | 6 | 0.42% | 贴合异物2PCS， 显示分层1PCS， 白色界面偏黄1PCS， 盲孔透光不良1PCS， 整机开机显示黑屏1PCS | A | 退供应商分析 |  | 汪勇 | 原因： 1.根据异物主要形态 单点异物29%+密集点占比21%，主要改善方向为Lens洁净度，lensTray搬运管理造成主因； 1.2上压轮是造成条状脏污真因，上压轮垫高0.5mm，使与lens不接触，改善Lens贴合面条状脏污；长条状密集点异物发生原因为Lens搬运中贴合面与Tray盘底部碰撞造成； 2.员工持续作业可能存在视觉疲劳，检验状态不佳，漏检画面导致不良流出； 5.卡扣DVDD引脚焊锡存在裂纹导致线路接触不良，从而体现出上电不稳，时而显示正常，时而黑屏； | 退供应商分析 | 原因： 1.根据异物主要形态 单点异物29%+密集点占比21%，主要改善方向为Lens洁净度，lensTray搬运管理造成主因； 1.2上压轮是造成条状脏污真因，上压轮垫高0.5mm，使与lens不接触，改善Lens贴合面条状脏污；长条状密集点异物发生原因为Lens搬运中贴合面与Tray盘底部碰撞造成； 2.员工持续作业可能存在视觉疲劳，检验状态不佳，漏检画面导致不良流出； 5.卡扣DVDD引脚焊锡存在裂纹导致线路接触不良，从而体现出上电不稳，时而显示正常，时而黑屏； | 改善措施：1.1对Lens领料/搬运/上料/退料手法，流程规范，降低lens污染风险; 1.2Lens清洁提升措施： ①之前纯水擦拭 修改为干无尘布擦拭； ②之前每周更换一次 修改为每条线纯水过滤 滤芯更换 1次/3天； ③之前毛刷维保： 1次/每月 修改为毛刷维保： 1次/15天； ④之前lens Tray3~7清洗一次 修改为lens Tray清洗一次/3天 2.AFT 增灰阶分屏拦截并持续优化； 5.生产组装作业手法进行改善 |  |  |  | / |  |  |  | close | 2023-06-20
|  | 深圳试产 | 2023-03-02 | 产线 | 17600847 | 指纹模组(GW9578)_X6820_Smacore |  | CK9N | 试产PR2 | 指纹模组 | 指纹模组 | 光学式指纹模组 | 直发料 |  |  | 智芯 |  | 张朝东 | 1650 | 125 | 1 | 0.80% | 指标指数差指纹失败1PCS | A | 退供应商分析 |  | 崔杰 | 单体良品 | 退供应商分析 | 单体良品 | [8 empty] | close | 2023-06-20
|  | 深圳试产 | 2023-03-02 | 产线 | 23002106 |  |  | CK9N | 试产PR2 |  |  |  | 直发料 |  |  | 奕东 |  | 张朝东 | 335 | 335 | 1 | 0.30% | 端口连接不良1PCS | A | 退供应商分析 |  | 罗捷 | 原因： 1.BTB两个线路不短路，不良原因为切割分条的过程中产生了电磁膜毛刺、铜屑等异物，吸附在产品上，异物经过刷锡后，粘连在两个焊盘之间，打件后导致连接器短路; 2.流出原因：AOI确认不良时，设置时间过短，导致不良留到后工序,样品阶段无功能测试治具，通过外观检验挑选出不良，因FI良品与不良品放置区域在同一区域，且单PCS存放容易混板导致不良流出; | 退供应商分析 | 原因： 1.BTB两个线路不短路，不良原因为切割分条的过程中产生了电磁膜毛刺、铜屑等异物，吸附在产品上，异物经过刷锡后，粘连在两个焊盘之间，打件后导致连接器短路; 2.流出原因：AOI确认不良时，设置时间过短，导致不良留到后工序,样品阶段无功能测试治具，通过外观检验挑选出不良，因FI良品与不良品放置区域在同一区域，且单PCS存放容易混板导致不良流出; | 改善措施： 1.AOI原先复判确认时间为0.1S现改为0.35S。 2. 改善前SMT电测无功能测试治具，改善后样品小批量阶段，制作测试面板，公母座卡扣连接器测试 。 |  |  |  | 制定标准化作业、出货检验流程文件 |  |  |  | close | 2023-06-20
|  | 深圳试产 | 2023-03-02 | 产线 | 17201766 | 摄像头_FF_32M_S5KGD2SP03_B_A_5P_B_TS_V1.0 |  | CK9N | 试产PR2 | 摄像头 | 摄像头模组 | COB模组 | 直发料 |  |  | 天实精工 |  | 张朝东 | 1480 | 125 | 1 | 0.80% | 无法进入前摄1PCS | A | 退供应商分析 |  | 姚文龙 | 单体良品 | 退供应商分析 | 单体良品 | [8 empty] | close | 2023-06-20
|  | 深圳试产 | 2023-03-02 | 产线 | 17201840 | COB模组_AF_64M_OV64B40_A_6P_BG_B |  | X6716 | 试产PR2 | 摄像头 | 摄像头模组 | COB模组 | 直发料 |  |  | 盛泰光电 |  | 张朝东 | 1400 | 125 | 1 | 0.80% | 拍照发绿1PCS | A | 退供应商分析 |  | 李海波 | 单体良品 | 退供应商分析 | 单体良品 | [8 empty] | close | 2023-06-20
|  | 深圳试产 | 2023-03-02 | 产线 | 23002099 | FPCA_闪光灯_2层_LH7n |  | LH7N | 试产PR2 | 印刷电路板 | FPC | FPCA | 直发料 |  |  | 众跃 |  | 张朝东 | 600 | 80 | 1 | 1.25% | LED不能正常亮1PCS(制程不良） | A | 退供应商分析 |  | 罗捷 | 原因： 1.确认LED闪光灯正负极方向焊接错误，造成闪光灯点亮时只亮一颗（主因不良）； 2.物料抛料飞件后，人工进行手补物料，存在反向漏失； 3.焊接维修工序人员有维修补料的风险，功能测试采用手工点亮金手指与闪光灯不在同一面，作业员只会看LED灯亮，看不见一下亮几颗灯，会有流出的风险； | 退供应商分析 | 原因： 1.确认LED闪光灯正负极方向焊接错误，造成闪光灯点亮时只亮一颗（主因不良）； 2.物料抛料飞件后，人工进行手补物料，存在反向漏失； 3.焊接维修工序人员有维修补料的风险，功能测试采用手工点亮金手指与闪光灯不在同一面，作业员只会看LED灯亮，看不见一下亮几颗灯，会有流出的风险； | 改善措施： 1.优化LED灯维修项目维修LED灯只允许维修连锡、偏位、虚焊、少锡、立碑、侧立不良；不允许维修少件，错向，元件破损不良； 1.2维修后LED灯点亮拦截，维修后采用恒压电源直接量灯，保证点亮二颗灯同时亮起，拦截维修焊接正负极焊反的问题； 2.定制专用吸嘴，可以改善吸嘴粘料与抛料的问题，并要求专人跟进，汇报专用吸 嘴验证的状 3.样品功能手工点亮测试更改为批量治具测试，可以拦截不良品流出； |  |  |  | 改善措施： 1.优化LED灯维修项目维修LED灯只允许维修连锡、偏位、虚焊、少锡、立碑、侧立不良；不允许维修少件，错向，元件破损不良； 1.2维修后LED灯点亮拦截，维修后采用恒压电源直接量灯，保证点亮二颗灯同时亮起，拦截维修焊接正负极焊反的问题； 2.定制专用吸嘴，可以改善吸嘴粘料与抛料的问题，并要求专人跟进，汇报专用吸 嘴验证的状 3.样品功能手工点亮测试更改为批量治具测试，可以拦截不良品流出； |  |  |  | close | 2023-06-20
|  | 重庆工厂 | 2023-03-02 | OBA | 25101837 | USB充电器_欧规_U100XEA_10W_白色 |  | X6515 | 量产 | 安规器件 | 充电器 | USB充电器 | 直发料 |  |  | 坤兴 |  | 曾鹏飞 |  | 50 | 1 | 2.00% | 充电器无输出 | B | 3.2日厂商已返工OK |  | 肖思婷 | 异常品为老化不良维修品， AC弹片维修虚假焊可靠性造成开路，追溯维修AC弹片总数3PCS； | 3.2日厂商已返工OK | 异常品为老化不良维修品， AC弹片维修虚假焊可靠性造成开路，追溯维修AC弹片总数3PCS； | 1、库存19710pcs安排人员现场返工，敲击和功能测试0 PCS不良，重庆工厂IQC 复检315pcs，复检OK； 2、异常批次及相邻批次共1000 pcs，全部安排振动后，再测功能，0 PCS不良； 3、安排跌落测试+滚筒，数量（异常批次10PCS，非异常批次5PCS/批），电子元件无损坏和掉件，跌落和滚筒功能正常； |  |  |  | 1、增加维修品IPQC复核确认及签字跟进的维修流程完善； 2、供应商维修品内控标准加严：敲击2次加严到5次，老化2H加严到4H； 3、维修品月度例行可靠性测试：跌落、滚筒、高压开断电、带电插拔、ESD、耐高压、绝缘电阻、雷击浪涌的专项跟进； 4、维修品追溯管理，增加维修品镭雕二维码识别，维修品的生产测试数据单独记录； |  |  |  | close | 2023-06-20
|  | 中央仓 | 2023-03-02 | IQC | 37200084 |  |  | AD11 | 量产 |  |  |  | 直发料 |  |  | 锐欧 |  | 李高胜 | 2028 | 200 | 10 | 5.00% | 异色点*1 内污*1 划伤*6 崩边*2 | C | / |  | 张焱 | 1、产品工艺要求正面镀超硬AR+AF，油墨面镀AR, 产品规格比较大，镀膜环境洁净度不足会导致亮点产生。 2、产品本身洁净度不足，镀膜后会导致亮点产生。 对开料，清洗，钢化，丝印，镀膜，裂片工序进行排查： 1、产线员工正常作业过程中不会产生不良，作业前后取放产品时候，不小心碰到会在背面，产生不规则划伤和刮花 2，产品在各工序周转过程中不可避免的会造成偶发碰撞，导致产品表不规则磨花和碰伤 3, 玻璃在转架过程中（激光架，清洗架，钢化架）未按照产品规格调整架子间距，不可避免的与治具碰撞或者叠片导致划伤 超硬镀膜后，过程监控时发现550波段IR透过率有超标异常； 标准为2%-5%； 实测2.8%、4.5%、5.7%； 排查镀超硬前透过率为2.5%-4%，全部符合透过率要求； 排查分析： 1.验证镀前透过率为3.0、3.5、4.0、4.5镜片，测试100PCS透过率数据在2-5.9%之间，确认镀后数据不稳定，不良率13%； 2.验证各工序镜片在丝印，烘烤，电镀后的透过率变化，工序波动在2%以内，但是中片一到中片四镜片之间的波动较大； 流出原因排查： 天马SI客户反馈主要是划伤不良，不良集中在尾数包，锐欧人员现场复判时，发现不良6PCS划伤现象集中在R64二检代码（天马，传音锐欧三方一起确认过），划伤宽度超标，长度在规格内。 另外5人检验员只有零星不良； 综上：流出原因为R64二检人员按照文字L≤2，W≤0.05标准判定，漏看后面看标准“硬划伤不允许”，未参照外观限度样判定，导致不良品流出。 | / | 1、产品工艺要求正面镀超硬AR+AF，油墨面镀AR, 产品规格比较大，镀膜环境洁净度不足会导致亮点产生。 2、产品本身洁净度不足，镀膜后会导致亮点产生。 对开料，清洗，钢化，丝印，镀膜，裂片工序进行排查： 1、产线员工正常作业过程中不会产生不良，作业前后取放产品时候，不小心碰到会在背面，产生不规则划伤和刮花 2，产品在各工序周转过程中不可避免的会造成偶发碰撞，导致产品表不规则磨花和碰伤 3, 玻璃在转架过程中（激光架，清洗架，钢化架）未按照产品规格调整架子间距，不可避免的与治具碰撞或者叠片导致划伤 超硬镀膜后，过程监控时发现550波段IR透过率有超标异常； 标准为2%-5%； 实测2.8%、4.5%、5.7%； 排查镀超硬前透过率为2.5%-4%，全部符合透过率要求； 排查分析： 1.验证镀前透过率为3.0、3.5、4.0、4.5镜片，测试100PCS透过率数据在2-5.9%之间，确认镀后数据不稳定，不良率13%； 2.验证各工序镜片在丝印，烘烤，电镀后的透过率变化，工序波动在2%以内，但是中片一到中片四镜片之间的波动较大； 流出原因排查： 天马SI客户反馈主要是划伤不良，不良集中在尾数包，锐欧人员现场复判时，发现不良6PCS划伤现象集中在R64二检代码（天马，传音锐欧三方一起确认过），划伤宽度超标，长度在规格内。 另外5人检验员只有零星不良； 综上：流出原因为R64二检人员按照文字L≤2，W≤0.05标准判定，漏看后面看标准“硬划伤不允许”，未参照外观限度样判定，导致不良品流出。 | 改善对策: 1，细化机台清洁和护板清洁方法和注意事项；同步镀膜前先离子源轰击16分钟，提高洁净度满足镀膜质量要求。 --- 责任人：陈宇隆，郑德志 持续执行 2，验证镀膜前全自动超声波清洗和擦拭，PR1阶段走擦拭工艺，良率提升7% --- 责任人：郭海伟 持续执行 3， 镀膜工序质量关键控制点标准化，每个岗位达到对作业前，作业中，作业后的质量要求有识别和控制能力，IPQC稽核落地状况 --- 责任人：陈宇隆/PQE崔秀健 持续执行 1，a,各工序早会宣导各工序作业过程中取放产品时候轻拿轻放按照要求不叠层，避免产品划伤，IPQC巡线稽核 b, 关键控制点标准化：各工序增加品质关键管控点，每个岗位达到对作业前，作业中，作业后的质量要求有识别和控制能力，IPQC稽核落地状况 。 --- 责任人：各工序部门长/PQE持续执行 2，已经初步制定物料周转作业指导书，增加物料周转防护， --- 责任人：IE郑德志 持续执行 3， 根据产品规格调整架子间距，保证产品不叠片不碰撞，避免划伤 ---责任人：陈宇隆，胡绍华 持续执行 1，印刷油墨调整优化，降低丝印初始透过率，计划按2.5-4.5%管控验证； 2，排查产品中片一到中片四在丝印方式的差异，然后优化改善验证。 3. 根据PR1透过率数据， 向传音影像申请装机验证，建议后续标准放宽到2-8%。 责任人：郭海伟，武文君； PR2前完成。 1，针对传音检验人员重新培训检验SIP和外观限度样 --责任人：陈育叶3/3完成 2，PR2阶段全检前培训外观限度样。 --责任人：武文君 待PR2全检 3，通过GRR考核识检验员的判定标准和检验能力：按照SIP检验方法及外观限度样进行考核，各试产阶段GRR考核1次，量产每月考核1次。 ---责任人：程丹丹 陈玉叶 持续执行 |  |  |  | 更新超硬镀膜SOP及机台护板清洁内容 超硬镀膜工序 陈宇隆 崔修建 持续执行 增加各工序关键品质管点 全制程 张长龙 邱悬勇 持续执行 操作人员和作业方法提升培训 全制程 张长龙 邱悬勇 持续执行 拉通与客户端检验标准和检验条件 品质 武文君 持续执行 整合制程中品质管控的检验记录，提高质量异常信息的准确性，及时可视化质量信息，建立完善的质量分析改善体系 生产部/品质部 邱悬勇/张长龙/武文君 持续执行 检验人员定位定岗并GRR考核 生产部/品质部 程丹丹/陈玉叶 持续执行 |  |  |  | close | 2023-06-20
|  | 中央仓 | 2023-03-02 | IQC | 17201826 | COB模组_AF_50M_HI-5021Q_A_6P_BG_B |  | KI8 | 量产 | 摄像头 | 摄像头模组 | COB模组 | 直发料 |  |  | 盛泰 |  | 李高胜 | 30000 | 315 | 3 | 0.95% | 黑影*3 | A | / |  | 李海波 | 分析总结： 1. MES查询：MES查询，客诉模组为一次测试Pass物料； 2. 外观确认：客诉模组正面、模组背面＆模组连接器无异常； 4. 模组复判：诉模组使用OQC站位程式复判PASS，未复现； 5. OK品Raw图确认：无不良； 6.程式加严后复判PASS； 7.模拟跑马震动正反20min后复测后PASS; 8.模组10cm ，30cm 跌落后测试 PASS； 9.模组拆解确认1# 2#芯片 支架 镜头 无异物；3#、4#不良持续验证模拟复现不良以便分析改善 综上所述：不良模组回厂测试PASS，震动测试，拆解确认均未发现不良现象，初步怀疑为移动particle，厂内库存全检3k无不良。 | / | 分析总结： 1. MES查询：MES查询，客诉模组为一次测试Pass物料； 2. 外观确认：客诉模组正面、模组背面＆模组连接器无异常； 4. 模组复判：诉模组使用OQC站位程式复判PASS，未复现； 5. OK品Raw图确认：无不良； 6.程式加严后复判PASS； 7.模拟跑马震动正反20min后复测后PASS; 8.模组10cm ，30cm 跌落后测试 PASS； 9.模组拆解确认1# 2#芯片 支架 镜头 无异物；3#、4#不良持续验证模拟复现不良以便分析改善 综上所述：不良模组回厂测试PASS，震动测试，拆解确认均未发现不良现象，初步怀疑为移动particle，厂内库存全检3k无不良。 | 各关键制程站位增加Particle收集点，持续分析改善 进车间前增加无尘服滚筒粘尘（针对无尘服洁净度增加一次进车间滚筒，第二次滚筒状况Particle明显减少） 检验站位备粘尘膜，规定检验员工，每小时用手抓取白膜滚筒，去除手上的残屑及皮肤屑。 進入車間穿衣流程改善（人员进入三更后先佩戴手套再穿戴无尘服，可减少皮肤屑掉落在衣服上风险 弹夹拿取方式改善（禁止手指触碰弹夹盖及弹夹内壁，可减少皮肤屑掉落到弹夹内） 半成品放置方式改善（半成品芯片朝下放置，减少落尘污染芯片） AA站位玻璃屑改善（AA机种吸取物料位置变更，吸嘴吸取产品FPC，改善吸嘴脏污污染支架表面） |  |  |  | 各关键制程站位增加Particle收集点，持续分析改善 进车间前增加无尘服滚筒粘尘（针对无尘服洁净度增加一次进车间滚筒，第二次滚筒状况Particle明显减少） 检验站位备粘尘膜，规定检验员工，每小时用手抓取白膜滚筒，去除手上的残屑及皮肤屑。 進入車間穿衣流程改善（人员进入三更后先佩戴手套再穿戴无尘服，可减少皮肤屑掉落在衣服上风险 弹夹拿取方式改善（禁止手指触碰弹夹盖及弹夹内壁，可减少皮肤屑掉落到弹夹内） 半成品放置方式改善（半成品芯片朝下放置，减少落尘污染芯片） AA站位玻璃屑改善（AA机种吸取物料位置变更，吸嘴吸取产品FPC，改善吸嘴脏污污染支架表面） |  |  |  | close | 2023-06-20
|  | 中央仓 | 2023-03-02 | IQC | 38100480 |  |  | KI5K | 量产 |  |  |  | 直发料 |  |  | 知音 |  | 李高胜 | 7200 | 200 | 7 | 3.50% | 短装*1 异色点*4 划伤*1 毛丝*1 | A | 3/3供应商驻厂已完成挑选，共挑选7200pcs，挑出79pcs不良，不良率1.1% |  | 闵亚军 | D-4.1:根本原因/失效分析 1.毛丝：①电镀层电镀时因灰尘杂质落于产品表面或真镀液内，真镀后形成凹痕。 2.异色点：中漆色点面漆无法覆盖造成不良产生。 3.短装：物料经检验时发现不良，未超出不良比率， 通知产线补数，漏补数直接封箱，导致短装。 4.①产品电镀前后检验时，因作业员作业不规范，造成产品划伤，真镀完成后漏检出。 ②面漆层油漆偏软，造成划伤。 5.全检人员检出能力不足。 D-4.2: 流出原因 1.全检员全检时未发现问题点，导致不良流出。 2.IQC/IPQC/OQC检验时，按AQL标准抽检，未超出不良退货标准，导致不良流出。 | 3/3供应商驻厂已完成挑选，共挑选7200pcs，挑出79pcs不良，不良率1.1% | D-4.1:根本原因/失效分析 1.毛丝：①电镀层电镀时因灰尘杂质落于产品表面或真镀液内，真镀后形成凹痕。 2.异色点：中漆色点面漆无法覆盖造成不良产生。 3.短装：物料经检验时发现不良，未超出不良比率， 通知产线补数，漏补数直接封箱，导致短装。 4.①产品电镀前后检验时，因作业员作业不规范，造成产品划伤，真镀完成后漏检出。 ②面漆层油漆偏软，造成划伤。 5.全检人员检出能力不足。 D-4.2: 流出原因 1.全检员全检时未发现问题点，导致不良流出。 2.IQC/IPQC/OQC检验时，按AQL标准抽检，未超出不良退货标准，导致不良流出。 | D-5:纠正措施 1.①真镀前清理产品表面灰尘杂质，上夹前及喷涂前，使用离子风枪清理产品表面。 ②真镀前素材上线前增加一人擦拭除尘。 2.真镀段由油漆厂安排技术人员协助改善。 ①异常物料QC检验完成后，检验物料由组装跟进人员全检确认是否短装。②QC检验完成后，如有不良，贴RE票通知组装人员补数。 4.①对作业员作业方法进行纠正预防，并对问题点进行宣导改善。②油漆厂协助真镀段改善面漆油墨状态。 5.对真镀后外观检验人员进行外观检验问题点及客诉问题点进行宣导，提高检验员检出能力。 6.丝印组装上线前100%检验外观，确认外观无异常后上线，上线后装箱前再次检验外观，无异常后装箱流下工序。 |  |  |  | D-7.1预防再次发生的行动 1.将不良信息纳入SIP不良履历做重点管控，同步现场全检工位悬挂，警示作业员与全检员重点查看 ---责任人：许永光2023.3.4 2.OQC段参考OQC检验作业指导书4.6.2项严格执行。 ---责任人：许永光2023.3.4 |  |  |  | close | 2023-06-20
|  | 中央仓 | 2023-03-02 | IQC | 37300184 |  |  | KI5Q | 量产 |  |  |  | 直发料 |  |  | 聚龙 |  | 李高胜 | 2000 | 125 | 4 | 3.20% | 裂纹*2 颗粒*1 水印*1 | C | 3/2供应商驻厂已完成挑选，共挑选2000pcs，挑出13pcs不良，不良率0.65% |  | 牟治树 | 1、客户端IQC所打出的裂纹不良经过我司驻厂与IQC确认为脏污印，系检验人员用酒精擦拭光面区域未将酒精擦干净，覆膜后酒精与保护膜附在一起形成脏污印。 颗粒： 1.镀膜过程中有落尘等异物吸附在产品表面，电镀后形成透光点 2.机台环境不达标，板材上有尘点 水印： 水印现象是内部分析颗粒杂质落入模具或片材在辊压/覆膜时造成纹理损伤形成光面区域压印 D-4.2: 流出原因 1.检验员标准掌握不够熟练，导致部分不良误判流出， 2.检包固定人员离职流失，新全检员过程中漏失，造成不良导致流出， 3.检包全检员检验视觉疲劳，板材工艺不良较高，造成检验过程中漏失。 | 3/2供应商驻厂已完成挑选，共挑选2000pcs，挑出13pcs不良，不良率0.65% | 1、客户端IQC所打出的裂纹不良经过我司驻厂与IQC确认为脏污印，系检验人员用酒精擦拭光面区域未将酒精擦干净，覆膜后酒精与保护膜附在一起形成脏污印。 颗粒： 1.镀膜过程中有落尘等异物吸附在产品表面，电镀后形成透光点 2.机台环境不达标，板材上有尘点 水印： 水印现象是内部分析颗粒杂质落入模具或片材在辊压/覆膜时造成纹理损伤形成光面区域压印 D-4.2: 流出原因 1.检验员标准掌握不够熟练，导致部分不良误判流出， 2.检包固定人员离职流失，新全检员过程中漏失，造成不良导致流出， 3.检包全检员检验视觉疲劳，板材工艺不良较高，造成检验过程中漏失。 | 1.后续检验人员用无尘布将酒精擦拭干净后再放入吸塑盘后流转： 颗粒： 1.作业员上岗前培训，统一拿取边缘安全区域，避免撕膜过程触碰到产品有效区域造成。 2.镀膜前对来料膜进行擦拭清洁，保证上下料作业空间具有足够洁净度。 3.主机手在上机之前用无尘布把机台擦干净，再开始作业 4.擦网版时印保护膜3-5张，确认是否有不良，确认OK后再生产。 水印： 培训员工对模具认知，对培训多次无法识别员工异动处理、已安装强光射灯自检 |  |  |  | 1.每班次利用早会、开线前15分钟由IPQC培训外观限度标准 2.对检验员进行GRR考核，考核样品每3天更新1次， 短期：检验异常率上升时1天1次； 中期：检验员判別正确率≥85%，3天1次； 长期：检验员判別正确率≥90%，一星期1次。 |  |  |  | close | 2023-06-20
|  | 中央仓 | 2023-03-02 | IQC | 38100566 | 中框组件_KI8_元宇宙蓝_V0_XG |  | KI8 | 量产 | 结构件 | 注塑件 | 中框组件 | 直发料 |  |  | 欣冠 |  | 李高胜 | 3000 | 125 | 5 | 4.00% | 开机孔变形*2 天线爬墙*1 起翘*1 压伤*1 | C | 3/2供应商驻厂已完成挑选，共挑选3000pcs，挑出40pcs不良，不良率1.33% |  | 王又良 | D-4.1:根本原因/失效分析： 1，开机孔变形是作业员从治具上取产品时不小手碰到导致变形不良 2，天线爬墙、起翘是贴天线偏位，二次返贴粘性差导致出货有起翘不良 3，压伤是产线堆积磕碰到导致的 责任人：兰红华 贺泽蓉 曹锋 D-4.2: 流出原因： 1，拉线全检员漏检导致流出。 2，QC未抽检到导致流出 责任人：兰红华 贺泽蓉 曹锋 | 3/2供应商驻厂已完成挑选，共挑选3000pcs，挑出40pcs不良，不良率1.33% | D-4.1:根本原因/失效分析： 1，开机孔变形是作业员从治具上取产品时不小手碰到导致变形不良 2，天线爬墙、起翘是贴天线偏位，二次返贴粘性差导致出货有起翘不良 3，压伤是产线堆积磕碰到导致的 责任人：兰红华 贺泽蓉 曹锋 D-4.2: 流出原因： 1，拉线全检员漏检导致流出。 2，QC未抽检到导致流出 责任人：兰红华 贺泽蓉 曹锋 | D-5:纠正措施： 1，治具及时优化方便取放产品，增加防护，并排查处理各段库存，并标识好。 2，提供不良实物培训现场作业员、QC识别，把不良履历挂在现场宣导，后面生产时管控。 3，IPQC&OQC重点跟进此异常。 责任人：兰红华 贺泽蓉 曹锋 |  |  |  | D-7.1预防再次发生的行动： 1，治具及防护从PIR阶段确认到位，并落实责任人跟进点检OK后导入试产和小批量生产。 2，客诉问题工位设重点岗位，产前培训客诉履历，并现场跟进考核 ，提升员工检出率。 3，IPQC&OQC重点跟进客诉问题点对策是否落实到位，纳入点检管控。 责任人：兰红华 贺泽蓉 曹锋 |  |  |  | close | 2023-06-20
|  | 泰衡诺工厂 | 2023-03-02 | IQC | 27104743 | 包装盒_天地盖_TECNO_CH6i_PK |  | CH6i | 量产 | 包材 | 销售包装组件 | 天地盒 | 直发料 |  |  | 丽德宝 |  | 瞿国锋 | 880 | 80 | 6 | 7.50% | 撞角、压痕、变形、 起泡 | C | 供方挑选 |  | 丁海明 | 1. 产品装箱过满，导致下层产品受上层产品的重量挤压； 2. 此类问题点是在装箱后产生的，生产全检工序时未产生不良品； 3. 抽检不全面，导致抽检有风险； | 供方挑选 | 1. 产品装箱过满，导致下层产品受上层产品的重量挤压； 2. 此类问题点是在装箱后产生的，生产全检工序时未产生不良品； 3. 抽检不全面，导致抽检有风险； | 1.减少每箱产品数量，剩余空间用气泡膜填充防止产品晃动； 2. 产品打包摆板后，品质抽检前，生产人员再次抽检无不良后品质再执行抽检检验； 3.OQC抽检采取货板上下位置的产品抽检，规避受压力带来的产品质量问题； 4. 将客诉不良图片张贴于检验现场以提示、警醒检验人员（并要求机长，检验人员签字确认）； |  |  |  | 1、内部拉通，针对此款物料业务部同客户沟通更改箱装数量，工程部工单上更改包规数量，跟单实时更新标签上数量信息（限于KD出货卡通箱装的产品）； 2、产线打包时，按包规数量进行打包装箱，箱内余留位置用气泡膜填充，防止产品晃动摩擦； 3、宣导责任制度，产线及品质严格按照抽检和自检频率检验产品； 4、品质人员抽检按照上中下位置抽检，加大抽检覆盖面； |  |  |  | close | 2023-06-20
|  | 1264工厂（KD仓） | 2023-03-01 | IQC | 17401796 | Incell_6.56_HD+_BOE_D_a-Si_黑色 |  | KI5K | 量产 | 屏幕 | 全贴合组件 | Incell | 直发料 |  |  | 帝晶 |  | 何建波 | 30320 | 500 | 10 | 2.00% | TP边缘碰伤9、麦拉起翘1 | C | 已安排供应商返工。返工良品数量满足本周20K的出货需求，余下的物料退料给帝晶 |  | 周军庭 | 目视可见CG侧面油墨擦伤。 对风险工序进行排查： 1、贴合段CG上料工序，校正定位块碰撞CG侧面导致CG擦伤白边（位置固定集中）。 2、组装段成品电测和OQC电测工序，测架的硬材质定位块和金属压舌，碰撞CG侧面导致CG擦伤白边（位置没有集中性）。 流失原因： 风险批次锁定不准导致流出 | 已安排供应商返工。返工良品数量满足本周20K的出货需求，余下的物料退料给帝晶 | 目视可见CG侧面油墨擦伤。 对风险工序进行排查： 1、贴合段CG上料工序，校正定位块碰撞CG侧面导致CG擦伤白边（位置固定集中）。 2、组装段成品电测和OQC电测工序，测架的硬材质定位块和金属压舌，碰撞CG侧面导致CG擦伤白边（位置没有集中性）。 流失原因： 风险批次锁定不准导致流出 | 1、CG上料定位块更换成塑胶材质，并增加定位块的接触面。2、水平展开，将机器全部定位块软化更换成防撞材质。3.组装不保留在制品，OQC检验OK后直接送检SI。遵循先做先出原则。4.异常风险锁定通过MES进行冻结锁定（冻结产品无法流入后工序）须亲自检查确认OK后在申请解冻 |  |  |  | 1.大会宣导要求落实，除正面&背面检查外，要求100%落实侧边检查。 2.启动一篇报警机制，检到1片不良即通报。 3.不良品纳入盲测考核样品，检查员每周盲测考核 |  |  |  | close | 2023-06-20
|  | 泰衡诺工厂 | 2023-03-01 | IQC | 38100237 |  |  | CI6 | 量产 |  |  |  | 直发料 |  |  | 欣冠 |  | 汪自庆 | 1200 | 80 | 3 | 3.75% | 缺口3 | C | 返工已完成 |  | 王又良 | 1， 缺口是返工CNC加工孔披锋时不小心作业磕到导致的 | 返工已完成 | 1， 缺口是返工CNC加工孔披锋时不小心作业磕到导致的 | 1， 及时通知CNC供应商责任人和返工人员检讨。 2， 及时排查各库存品，提供不良品培训考核后安排返工，并由专人跟进处理标识好。 3， 挂不良返工SOP在返工现场宣导注意三伤不良，OQC安排专人跟进。 |  |  |  | 更新不良履历，班早会宣导加工后清理残留，作业员自检。2， 优化CNC加工参数，保证加工孔位无披锋并固化现场管控。3， 所有库存查仓返工产品按返工SOP进行培训合格上岗后进行，并落实责任人跟进。4， 新生产的标识区分，IPQC&OQC检验将此异常纳入重点检验，稽核生产部门检讨改善对策落地。 |  |  |  | close | 2023-06-20
|  | 泰衡诺工厂 | 2023-03-01 | IQC | 21400176 |  |  | X670 | 量产 |  |  |  | 直发料 |  |  | 欣冠 |  | 汪自庆 | 5400 | 200 | 4 | 2.00% | 缺口4 | C | 返工已完成 |  | 王又良 | 缺口是拉线治具防护破损碰到治具产生不良 | 返工已完成 | 缺口是拉线治具防护破损碰到治具产生不良 | 1， 治具及时修正防护，并排查处理各段库存，并标识好。2， 提供不良实物挂在现场宣导，后面生产时管控。3， IPQC&OQC重点跟进此异常，稽核工装夹治具防护和保养点检。 |  |  |  | 1， 新治具防护在前期阶段确认到位，并落实责任人跟进点检OK后导入试产和小批量生产。 2， 量产的工装夹治具纳入点检管控并落实到责任人形成记录，开线前现场跟进 ，确保生产顺利。 3， IPQC点检客诉问题点，做陷井测试，确保员工检出率。 OQC重点跟进客诉问题点对策是否落实到位，纳入点检管控 |  |  |  | close | 2023-06-20
|  | 泰衡诺工厂 | 2023-03-01 | IQC | 38100835 | 非副屏侧主屏装饰件_AD10_黑色_V1_DS |  | AD10 | 试产MPR | 结构件 | 注塑件 | 注塑小件 | 直发料 |  |  | 鼎盛 |  | 汪自庆 | 1000 | 125 | 6 | 4.80% | 装饰件没有凸筋 | B | 返工已完成 |  | 李和忠 | 根本原因：客户通知改模结构变更，鼎盛内部未提出延伸应对措施，在客户未给出改前物料处理方案前，内部未对改前物料状态进行区分，且客户处未提供正式顺切邮件及处理方案，只是口头通知，内部警觉性不足，未按照流程方案作业，提前应对导致物料混装 | 返工已完成 | 根本原因：客户通知改模结构变更，鼎盛内部未提出延伸应对措施，在客户未给出改前物料处理方案前，内部未对改前物料状态进行区分，且客户处未提供正式顺切邮件及处理方案，只是口头通知，内部警觉性不足，未按照流程方案作业，提前应对导致物料混装 | 1.后续所有模具及物料信息变更必须要求有正式邮件及变更文件，信息要知会到各工段负责人并会签，客户处对改前物料提供处理方案，改后物料明确标识及信息拉通 |  |  |  | 1、后续结构或者物料变更需有客户正式邮件通知，并提供变更文件确认后方可变更2、所有外部文件变更内部需要提出ECN变更单，营业、计划、项目、生产、项目、质量五方会签后，由客户给出变更前物料处理方案及内部库存肃清后方可进行变更，所有变更信息需要开会定义并由各工段负责人提供物料状态数据信息，签字确认后方可生效。按照变更流程作业 |  |  |  | close | 2023-06-20
|  | 泰衡诺工厂 | 2023-03-01 | 产线 | 38101585 | 底壳组件_TR109C_黑色_V0_YJ_单卡 |  | X669 | 试产MPR | 结构件 | 注塑件 | 底壳组件 | 直发料 |  |  | 惠科 |  | 汪自庆 |  | 634 | 100 | 15.77% | 前摄装饰件内圈发白（此处本不需镭雕，实际在加工过程中被镭雕扫掉） | B | 标准部签样放行（限26K） |  | 李华新 | 镭雕面积大/发白/CD纹新增镭雕机台，技术员调机未参照图档/样板，画图错误，导致中间位置未避空，镭雕面积大，摄像孔内圈发白。摄像头区域亮印喷涂装拆夹具时盖板塞子固定柱刮到边缘导致 摄像头区域夹线注塑调机时排气不顺导致夹线 | 标准部签样放行（限26K） | 镭雕面积大/发白/CD纹新增镭雕机台，技术员调机未参照图档/样板，画图错误，导致中间位置未避空，镭雕面积大，摄像孔内圈发白。摄像头区域亮印喷涂装拆夹具时盖板塞子固定柱刮到边缘导致 摄像头区域夹线注塑调机时排气不顺导致夹线 | D-4.1:根本原因/失效分析 镭雕面积大/发白/CD纹 新增镭雕机台，技术员调机未参照图档/样板，画图错误，导致中间位置未避空，镭雕面积大，摄像孔内圈发白。 摄像头区域亮印 喷涂装拆夹具时盖板塞子固定柱刮到边缘导致 摄像头区域夹线 注塑调机时排气不顺导致夹线 D-5:纠正措施 镭雕面积大/发白/CD纹 1.后续新增镭雕机台，技术员调机时复制原机台图档及参数，IPQC及生产组长共同现场确认OK后再生产。 SOP增加图档尺寸数据及图片。 改善后sop 2.用实物不良对检验员培训，签制首件及检验过程中时严格按照样板，对比样板的外观、颜色、尺寸位置，有差异及时提出给组长级人员确认。 3.QE下发试装件并讲解注意问题点，SIP中增加标注外观面管控。 1. 镭雕机台建立《机台变更表》预防新增机台出现同样错误，机台变更表需体现本机台以往所生产机型/图纸，品质部进行新机台确认。 摄像头区域亮印 喷油装拆夹具时注意拆装手法，夹具盖板塞子固定柱直上直下，固定住不可有倾斜装配，重点检验固定住是否有批锋 摄像头区域夹线 注塑模具开排气调机改善夹线，目前已调机OK |  |  |  | 1. 类似工艺的镭雕按此要求，客诉不良打印图片给相关培训，以免下次再发生同样问题。--侯阳/王红艳2. 修改SOP/SIP，文件上体现出镭雕区域信息/图片信息--章志斌/田建3. 装配部在贴保护膜前安排人员全检--王红艳验证蓝膜改成透明保护膜，方便后期检验--田建 |  |  |  | close | 2023-06-20
|  | 中央仓 | 2023-03-01 | IQC | 38600002 | 保修卡_TECNO_12M_LA |  | 通用 | 量产 | 包材 | 纸卡册 | 保修卡 | 直发料 |  |  | 丽德宝 |  | 周丽娅 | 13000 | 315 | 95 | 30.16% | 纸张厚度不一致（样品0.19mm，到料0.14mm) | B | 3月2日完成换货 |  | 丁海明 | 1. 供应商来料纸张无足量克重，导致纸张来料厚度有偏差；2. 纸张原材料来料夹有薄点的的纸张，IQC按抽检标准检验未发现不良纸张； 3.当时称重点数有发现，打包人员进行区分打包，但未上报； | 3月2日完成换货 | 1. 供应商来料纸张无足量克重，导致纸张来料厚度有偏差；2. 纸张原材料来料夹有薄点的的纸张，IQC按抽检标准检验未发现不良纸张； 3.当时称重点数有发现，打包人员进行区分打包，但未上报； | 1.要求纸张原材料供应商提供纸张合格报告，严格把控纸张厚度和克重，； 2. 对供应商一整版的纸张，进行上中下取样，按标准检验，采取严而广的抽检方式； 3.宣导培训，各工序发现产品异常情况及时提出上报，不得私自处理； 4. 将客诉不良图片张贴于检验现场以提示、警醒检验人员（并要求机长，检验人员签字确认）； |  |  |  | 1. 要求纸张原材料供应商提供纸张合格报告，严格把控纸张厚度和克重，持续稽核，IQC抽检取样，对厚度、克重等纸张信息有检验留样，； 2. 将客诉不良图片张贴于检验现场以提示、警醒检验人员（并要求责任人员签字确认）3. 做好各项、各个工作的监督、验证工作，做到有问题及时发现，内部进行有效预防； |  |  |  | close | 2023-06-20
|  | 中央仓 | 2023-03-01 | IQC | 38100480 |  |  | KI5K | 量产 |  |  |  | 直发料 |  |  | 知音 |  | 李高胜 | 4350 | 200 | 6 | 3.00% | 颗粒*4 毛丝*1 异色点*1 | C | 3/1 厂商已挑选4350pcs，共挑出56pcs不良率，不良率1.29%，外箱标识区分 |  | 闵亚军 | D-4.1:根本原因/失效分析 1.颗粒、毛丝：①电镀层电镀时因灰尘杂质落于产品表面或真镀液内，真镀后形成凹痕。 2.异色点：中漆色点面漆无法覆盖造成不良产生。 3.全检人员检出能力不足。 D-4.2: 流出原因 1.全检员全检时未发现问题点，导致不良流出。 2.IQC/IPQC/OQC检验时，按AQL标准抽检，未超出不良退货标准，导致不良流出。 | 3/1 厂商已挑选4350pcs，共挑出56pcs不良率，不良率1.29%，外箱标识区分 | D-4.1:根本原因/失效分析 1.颗粒、毛丝：①电镀层电镀时因灰尘杂质落于产品表面或真镀液内，真镀后形成凹痕。 2.异色点：中漆色点面漆无法覆盖造成不良产生。 3.全检人员检出能力不足。 D-4.2: 流出原因 1.全检员全检时未发现问题点，导致不良流出。 2.IQC/IPQC/OQC检验时，按AQL标准抽检，未超出不良退货标准，导致不良流出。 | D-5:纠正措施 1.①真镀前清理产品表面灰尘杂质，上夹前及喷涂前，使用离子风枪清理产品表面。 ②真镀前素材上线前增加一人擦拭除尘。 2.真镀段由油漆厂安排技术人员协助改善。 3.对真镀后外观检验人员进行外观检验问题点及客诉问题点进行宣导，提高检验员检出能力。 4.丝印组装上线前100%检验外观，确认外观无异常后上线，上线后装箱前再次检验外观，无异常后装箱流下工序。 |  |  |  | D-7.1预防再次发生的行动 1.将不良信息纳入SIP不良履历做重点管控，同步现场全检工位悬挂，警示作业员与全检员重点查看 ---责任人：许永光2023.3.4 2.OQC段参考OQC检验作业指导书4.6.2项严格执行。 ---责任人：许永光2023.3.4 |  |  |  | close | 2023-06-20
|  | 泰衡诺工厂 | 2023-02-28 | 产线 | 12108317 |  |  | X663 | 量产 |  |  |  | 直发料 |  |  | 海弘 |  | 汪自庆 | 1600 |  | 900 |  | 主板分板时漏切，造成组装装配时摄像头无法装配 | B | 产线已切换计划 仓库不良品已安排退料给海弘 |  | 朱艳艳 | 1、X663-H6915项目之前在5号分板机分板，且有正确程序，2 月21日5号分板机正在分板其它客户产品，技术员未将5号分板机的分板程序拷贝到3号分板机，又重新在3号分板机上做程序，并且无第二复核人，导致分板程序漏做两刀未发现。 1、 分板技术员在确认分板首件时只检查了分板有无漏铜、毛刺不良，未拿SOP进行核对分板效果图，导致漏分板未发现； 2、因IPQC有事请假，临时安排OQC顶位，OQC在确认首件时未按照要求拿分板实物效果与SOP、样板进行核对，导致漏分未发现流出； 3、生产、工程、品质未按要求进行2h/次 分板品质确认，流程执行未落地；经确认《分板品质确认记录表》中无多切，少切检查项，按2h/次 进行分板品质点检确认，同样存在漏检风险； 4、分板段首检确认和OQC 段首检确认为同一人，人员在确认分板首件时未使用SOP 中分板效果图进行核对，导致不良未拦截流出。 | 产线已切换计划 仓库不良品已安排退料给海弘 | 1、X663-H6915项目之前在5号分板机分板，且有正确程序，2 月21日5号分板机正在分板其它客户产品，技术员未将5号分板机的分板程序拷贝到3号分板机，又重新在3号分板机上做程序，并且无第二复核人，导致分板程序漏做两刀未发现。 1、 分板技术员在确认分板首件时只检查了分板有无漏铜、毛刺不良，未拿SOP进行核对分板效果图，导致漏分板未发现； 2、因IPQC有事请假，临时安排OQC顶位，OQC在确认首件时未按照要求拿分板实物效果与SOP、样板进行核对，导致漏分未发现流出； 3、生产、工程、品质未按要求进行2h/次 分板品质确认，流程执行未落地；经确认《分板品质确认记录表》中无多切，少切检查项，按2h/次 进行分板品质点检确认，同样存在漏检风险； 4、分板段首检确认和OQC 段首检确认为同一人，人员在确认分板首件时未使用SOP 中分板效果图进行核对，导致不良未拦截流出。 | 1、分板机房建立局域网，设置专人制作分板标准程序、 核对上传局域网盘；生产时按品牌、机型导入分板机， 分板效果按标准流程监管确认； 贴片、镭雕、点胶程序同步展开执行.2、对分板效果建立 定时核对管理机制；� 相关部门，每两小时对核对结果拍照后在内部 管理群共享. 3、分板房分板样板管理机制建立；� 按项目 制作分板样板管理看板，分板首检实 物与样板对照确认.4、OQC 样板图库管理机制建立；� 制作各项目分板效果确认图库；� OQC 每班第一批板按项目分板图库进行参照 确认. |  |  |  | 1、品质部门多技能工管理机制建立与实施；� - 制作培训方案及培训计划；� - 按方案及实施计划节点推进实施。2、建立首件一次通过率考核管理机制，考核对象为责任 人与职能部门长，重大错、漏、反问题拦截者奖励， 漏检者重罚。 |  |  |  | close | 2023-06-20
|  | 泰衡诺工厂 | 2023-02-28 | IQC | 38100121 |  |  | X665E | 量产 |  |  |  | 直发料 |  |  | 惠科 |  | 汪自庆 | 9180 | 200 | 4 | 2.00% | 缺口3、碰伤1 | C | 1、IQC调整抽检方案---改为加严检验 2、供应商安排人员在IQC检验前全部重新全检一遍（3.1全检6000，不良20PCS） |  | 卢琪文 | 1. 冷压治具防护破损、夹治具上面有硬物，导致在冷压时，产品压伤缺口、碰伤。2. 拿取产品时碰撞到工作台面，导致碰伤，缺口 | 1、IQC调整抽检方案---改为加严检验 2、供应商安排人员在IQC检验前全部重新全检一遍（3.1全检6000，不良20PCS） | 1. 冷压治具防护破损、夹治具上面有硬物，导致在冷压时，产品压伤缺口、碰伤。2. 拿取产品时碰撞到工作台面，导致碰伤，缺口 | 1.装配夹治具定期进行点检确认，每天开线前对夹治具防护进行检查点检，有破损的及时更换防护。对夹治具进行清理灰尘、杂质。 |  |  |  | 1.IPQC巡检频率由2H/5PCS调整2H/20PCS,发现异常及时通知产线隔离并改善。2. 对新进检验员进行培训并考核合格后上岗，检验时外观不良超出限度由组长进行复检进行确认。 3.制作客诉不良履历图片发放到组装品质现场培训警示，在后续生产过程及检验管控中，重点检验客诉不良问题。 |  |  |  | close | 2023-06-20
|  | 1264工厂（KD仓） | 2023-02-28 | IQC | 17401796 | Incell_6.56_HD+_BOE_D_a-Si_黑色 |  | KI5K | 量产 | 屏幕 | 全贴合组件 | Incell | 直发料 |  |  | 帝晶 |  | 何建波 | 8640 | 315 | 8 | 2.54% | TP边缘碰伤7、崩边1 | C | 2月28日供应商返工3058，不良58 |  | 周军庭 | 目视可见CG侧面油墨擦伤。 对风险工序进行排查： 1、贴合段CG上料工序，校正定位块碰撞CG侧面导致CG擦伤白边（位置固定集中）。 2、组装段成品电测和OQC电测工序，测架的硬材质定位块和金属压舌，碰撞CG侧面导致CG擦伤白边（位置没有集中性）。 流失原因： 风险批次锁定不准导致流出 | 2月28日供应商返工3058，不良58 | 目视可见CG侧面油墨擦伤。 对风险工序进行排查： 1、贴合段CG上料工序，校正定位块碰撞CG侧面导致CG擦伤白边（位置固定集中）。 2、组装段成品电测和OQC电测工序，测架的硬材质定位块和金属压舌，碰撞CG侧面导致CG擦伤白边（位置没有集中性）。 流失原因： 风险批次锁定不准导致流出 | 1、CG上料定位块更换成塑胶材质，并增加定位块的接触面。2、水平展开，将机器全部定位块软化更换成防撞材质。3.组装不保留在制品，OQC检验OK后直接送检SI。遵循先做先出原则。4.异常风险锁定通过MES进行冻结锁定（冻结产品无法流入后工序）须亲自检查确认OK后在申请解冻 |  |  |  | 1.大会宣导要求落实，除正面&背面检查外，要求100%落实侧边检查。 2.启动一篇报警机制，检到1片不良即通报。 3.不良品纳入盲测考核样品，检查员每周盲测考核 |  |  |  | close | 2023-06-20
|  | 1264工厂（KD仓） | 2023-02-28 | IQC | 23504544 |  |  | X663 | 量产 |  |  |  | 直发料 |  |  | 佳慷 |  | 何建波 | 3000 | 200 | 7 | 3.50% | 破损7 | C |  |  | 仉天宇 | 根本原因/失效分析 通过对不良品及生产流程，模具，冲模排查分析，产品破损主要是产品底部有开裂，造成破损不良的主要原因为：冲模有一穴刀口有锯齿状，导致产品在冲切时容易损伤产品，致使冲切后产品出现有破损现象。 流出原因 品质检验作业员专业技能不足，全检过程中出现漏检漏判，OQC在抽检时未能及时发现不良，导致不良流出。 |  | 根本原因/失效分析 通过对不良品及生产流程，模具，冲模排查分析，产品破损主要是产品底部有开裂，造成破损不良的主要原因为：冲模有一穴刀口有锯齿状，导致产品在冲切时容易损伤产品，致使冲切后产品出现有破损现象。 流出原因 品质检验作业员专业技能不足，全检过程中出现漏检漏判，OQC在抽检时未能及时发现不良，导致不良流出。 | 1.鉴于目前旧冲模的状况，工程重新开套新冲模进行生产（新冲模3月6日可以完成） 2.针对此类破损问题，品质安排专人跟进此产品的质量及后续改善，确保后续杜绝此类问题的再次发生。 以此产品为案例对品质人员进行相关专业技能的培训，增强品质人员的专业技能并做考核。OQC针对此产品问题，提高抽检比例，由前期抽检10%增加到30%，确保出货产品附合客户要求 |  |  |  | 1. 生产、工程在3月4日前安排对所有传音冲模治具进行一次统一排查，对发现有异常的的冲模及时进行维修。后续安排专人对冲模进行每周排查保养一次，确保冲模的生产状态，杜绝因冲模磨损导致产品出现不良现象。 2. 依据传音产品质量要求，所有传音产品需严格按传音产品检验规范要求进行生产与检验，各部门生产主管及现场管理人员对传音产品实施严格管控并形成有效记录来完善产品的质量管理，确保出货后产品的质量附合客户要求。 召集由品质，生产，工程，参与的专题检讨会议，各部门负责人对本部门人员进行宣导教育，明确对品质责任人的责任追究，树立良好的品质意识，防止类似不良的再次发生 |  |  |  | close | 2023-06-20
|  | 中央仓 | 2023-02-28 | IQC | 38100709 |  |  | KI5K | 量产 |  |  |  | 直发料 |  |  | 知音 |  | 李高胜 | 3300 | 200 | 5 | 2.50% | 颗粒*2 毛丝*1 黑点*2 | C | 2/28 供应商驻厂已完成挑选，共挑选3300pcs，挑出42pcs不良，不良率1.27% |  | 闵亚军 | D-4.1:根本原因/失效分析 1.毛丝：①电镀层电镀时因灰尘杂质落于产品表面或真镀液内，真镀后形成凹痕。 2.异色点：中漆色点面漆无法覆盖造成不良产生。 3.短装：物料经检验时发现不良，未超出不良比率， 通知产线补数，漏补数直接封箱，导致短装。 4.①产品电镀前后检验时，因作业员作业不规范，造成产品划伤，真镀完成后漏检出。 ②面漆层油漆偏软，造成划伤。 5.全检人员检出能力不足。 D-4.2: 流出原因 1.全检员全检时未发现问题点，导致不良流出。 2.IQC/IPQC/OQC检验时，按AQL标准抽检，未超出不良退货标准，导致不良流出。 | 2/28 供应商驻厂已完成挑选，共挑选3300pcs，挑出42pcs不良，不良率1.27% | D-4.1:根本原因/失效分析 1.毛丝：①电镀层电镀时因灰尘杂质落于产品表面或真镀液内，真镀后形成凹痕。 2.异色点：中漆色点面漆无法覆盖造成不良产生。 3.短装：物料经检验时发现不良，未超出不良比率， 通知产线补数，漏补数直接封箱，导致短装。 4.①产品电镀前后检验时，因作业员作业不规范，造成产品划伤，真镀完成后漏检出。 ②面漆层油漆偏软，造成划伤。 5.全检人员检出能力不足。 D-4.2: 流出原因 1.全检员全检时未发现问题点，导致不良流出。 2.IQC/IPQC/OQC检验时，按AQL标准抽检，未超出不良退货标准，导致不良流出。 | D-5:纠正措施 1.①真镀前清理产品表面灰尘杂质，上夹前及喷涂前，使用离子风枪清理产品表面。 ②真镀前素材上线前增加一人擦拭除尘。 2.真镀段由油漆厂安排技术人员协助改善。 ①异常物料QC检验完成后，检验物料由组装跟进人员全检确认是否短装。②QC检验完成后，如有不良，贴RE票通知组装人员补数。 4.①对作业员作业方法进行纠正预防，并对问题点进行宣导改善。②油漆厂协助真镀段改善面漆油墨状态。 5.对真镀后外观检验人员进行外观检验问题点及客诉问题点进行宣导，提高检验员检出能力。 6.丝印组装上线前100%检验外观，确认外观无异常后上线，上线后装箱前再次检验外观，无异常后装箱流下工序。 |  |  |  | D-7.1预防再次发生的行动 1.将不良信息纳入SIP不良履历做重点管控，同步现场全检工位悬挂，警示作业员与全检员重点查看 ---责任人：许永光2023.3.4 2.OQC段参考OQC检验作业指导书4.6.2项严格执行。 ---责任人：许永光2023.3.4 |  |  |  | close | 2023-06-20
|  | 朵唯工厂 | 2023-02-28 | IQC | 38100483 |  |  | KI5K | 量产 |  |  |  | 中央仓调料 |  |  | 惠科 |  | 杨松 | 12599 | 315 | 7 | 2.22% | 孔内披锋*7pcs(集中M2-2模） | C | 3.1厂商已全检返工完成 |  | 闵亚军 | 产品胶位薄，射胶压力大，生产机台吨位小（130T）。模具锁模力偏小，生产中产品碰穿孔位长批锋。不稳定。 | 3.1厂商已全检返工完成 | 产品胶位薄，射胶压力大，生产机台吨位小（130T）。模具锁模力偏小，生产中产品碰穿孔位长批锋。不稳定。 | 1.更换160T机台生产。后续排计划生产时，此模具做备注要求在160t以上吨位机台生产，防止机台锁模力过小，生产中不稳定现象。 2.针对返工物料，安排专人（QC）跟进，员工返好一部分则检验一部分，避免漏检/抽检不到现象。 |  |  |  | CG上料定位块更换成塑胶材质，并增加定位块的接触面。 |  |  |  | close | 2023-06-20
|  | 迪明通工厂 | 2023-02-28 | IQC | 38200109 |  |  | S662LC | 量产 |  |  |  | 直发料 |  |  | 仨睿 |  | 甄晓宁 | 3000 | 125 | 7 | 5.60% | 变形*4，脏污*2，丝印磨花*1 | C | 3.1日厂商已返工OK |  | 丁海明 | 1.此次出货为外包物流运输，路途较远，重庆直发湖北创启，运输途中外包装被碰撞到导致内部产品损伤 2、由于产品摆放在卡板上超板，松动。运输过程中叉车碰撞导致包装盒变形， 3、脏污个案性外观不良流出，全检未拦截到位 | 3.1日厂商已返工OK | 1.此次出货为外包物流运输，路途较远，重庆直发湖北创启，运输途中外包装被碰撞到导致内部产品损伤 2、由于产品摆放在卡板上超板，松动。运输过程中叉车碰撞导致包装盒变形， 3、脏污个案性外观不良流出，全检未拦截到位 | 1.出货前对产品以及外包加严进行抽检确认产品是否有变形，打板外包装是否有被碰撞现象 ，杜绝出现超板现象 2.针对客诉外观不良，对全检及QC培训，内部定期做陷阱测试 3.要求打板时根据要求打板，打板完成后由品质部门检验是否牢固，是否能起到防护产品作用 | [7 empty] | close | 2023-06-20
|  | 泰衡诺工厂 | 2023-02-27 | 产线 | 23603716 |  |  | X670 | 量产 |  |  |  | 直发料 |  |  | 易涟 |  | 瞿国锋 | 3864 | 3864 | 19 | 0.49% | 侧边白边 | C | 返工完成 |  | 夏中年 | 1、此全包膜使用圆刀机进行模切，模切过程中卷装材料换料时需要通过开机师傅进行连接，连接时无法确保能100%对齐连接，换卷后需重新调试位置，调试过程中的物料属于调机物料，调机物料开机人员未进行挑出隔离导致不良的产生； 2、此全包膜模切走位后漏出白边，白边颜色与基材接近，未能直接明显看出，检验员在长时间检验时出现视觉疲劳导致不良流出。 | 返工完成 | 1、此全包膜使用圆刀机进行模切，模切过程中卷装材料换料时需要通过开机师傅进行连接，连接时无法确保能100%对齐连接，换卷后需重新调试位置，调试过程中的物料属于调机物料，调机物料开机人员未进行挑出隔离导致不良的产生； 2、此全包膜模切走位后漏出白边，白边颜色与基材接近，未能直接明显看出，检验员在长时间检验时出现视觉疲劳导致不良流出。 | 1、早会对所有开机人员进行会议要求，开机、接料、换料调试物料需使用胶盆单独隔离放置单批订单完成后由品质决议处置放置； 2、调整全检方式方法，由原来重叠物料进行检验，改为在黑色背景下以单张方式进行检验。 |  |  |  | 1、已通过早会进行宣导要求，全检处的负责人及品质巡检同步参加，监督生产者的作业规范性； 2、通过对全检人员的培训宣导，了解不良流出的危害，熟练产品的标准。 |  |  |  | close | 2023-06-20
|  | 重庆工厂 | 2023-02-27 | IQC | 38100876 | 电池盖组件_X6516_墨黑_V1_XG_GK_N |  | X6516 | 量产 | 结构件 | 注塑件 | 电池盖组件 | 中央仓调料 |  |  | 欣冠 |  | 付先进 | 8764 | 200 | 4 | 2.00% | 刮痕*2pcs、颗粒*1pcs、缺口*1pcs | C | 驻厂返工 |  | 王又良 | 1，刮痕和缺口是作业堆机产生的。 2，颗粒是喷油车间毛丝吸附产品表面导致的 | 驻厂返工 | 1，刮痕和缺口是作业堆机产生的。 2，颗粒是喷油车间毛丝吸附产品表面导致的 | 各段库存物料隔离全检处理，提供不良品现场实物培训 |  |  |  | 1，更新不良履历挂现场宣导作业员拦截。 2，车间环境保养清净频率由原来每天两次改为每天4次 3，IPQC&OQC将此异常纳入检验，重点稽核对策落实到位 |  |  |  | close | 2023-06-20
|  | 泰衡诺工厂 | 2023-02-27 | IQC | 21400161 |  |  | X672 | 量产 |  |  |  | 直发料 |  |  | 华誉 |  | 汪自庆 | 900 | 80 | 6 | 7.50% | 钢片破损1、铜铂起翘3、闪光灯罩脱落2 | B | 全检已完成，全检后IQC抽检仍有铜铂起翘的，已安排退货 |  | 仉天宇 | 组装生产时，因为天线粘性不够，组装生产时，天线装配后短时间未起翘，导致产品异常未发现 | 全检已完成，全检后IQC抽检仍有铜铂起翘的，已安排退货 | 组装生产时，因为天线粘性不够，组装生产时，天线装配后短时间未起翘，导致产品异常未发现 | 1：培训作业员天线要贴好压紧，不可出现爬墙，破损褶邹、起翘等不良现象。2：宣导现场不可用金属镊子或金属件压天线，避免压伤天线导致功能性不良3：天线贴合需定人定岗，不能随便更换新人作业。 |  |  |  | 1、把天线起翘问题加入SIP中进行管控——责任人：赵云贤、完成时间：2023.3.6 2、更新SOP，组装生产后，放置2H后再进行全检检验，防止产品起翘——责任人：李林贵、完成时间：2023.3.6 |  |  |  | close | 2023-06-20
|  | 泰衡诺工厂 | 2023-02-27 | IQC | 38100136 | 前摄定位支架组件_非副屏侧_AD10_透明_V0_DS |  | AD10 | 试产MPR | 结构件 | 注塑件 | 注塑小件 | 直发料 |  |  | 鼎盛 |  | 汪自庆 | 9050 | 200 | 200 | 100.00% | 前摄支架装入托盘方向装反，此支架是自动设备装配，托盘内装反会造成支架安排压坏 | B | 返工已完成 |  | 李和忠 | 产生原因：1.产品为一模八穴物料，注塑时生产安排一人检验产品及水口超声，物料放置胶盒内，未及时摆放专用吸塑，后由另一人摆放产品，未核对作业指导书流出原因：1.检验指导书（SIP）未明确要求产品摆放正反方向，IPQC检验时未能及时拦截，导致问题物料流出。 | 返工已完成 | 产生原因：1.产品为一模八穴物料，注塑时生产安排一人检验产品及水口超声，物料放置胶盒内，未及时摆放专用吸塑，后由另一人摆放产品，未核对作业指导书流出原因：1.检验指导书（SIP）未明确要求产品摆放正反方向，IPQC检验时未能及时拦截，导致问题物料流出。 | 1、检验指导书增加产品包装管控，同步到注塑-OQC两处，同时装盘人员必须由生产组长专人跟进并由作业员、生产组长、质量领班签字确认 ---王猛/涂涛 03-011.作业指导书明确产品正反面。并增加图示标明，避免作业员再次放反 ，由生产按照专人加工摆放产品及出货--张真明 02.28 |  |  |  | 1、增加产品摆放位置及正反面区分图，并由固定人员作业（更新SOP） 2、SIP检验指导书增加包装要点管控，下发正确及错误摆放图示（更新SIP） |  |  |  | close | 2023-06-20
|  | 重庆工厂 | 2023-02-27 | IQC | 38100876 | 电池盖组件_X6516_墨黑_V1_XG_GK_N |  | X6516 | 量产 | 结构件 | 注塑件 | 电池盖组件 | 直发料 |  |  | 欣冠 |  | 付先进 | 500 | 50 | 4 | 8.00% | 喷涂颗粒*4 | C | 已安排驻厂返工 |  | 王又良 | 颗粒是喷油不良，因此小批量M7模验证物料有部分超限，急出货（互配验证），未提前拉通工厂导致流出 | 已安排驻厂返工 | 颗粒是喷油不良，因此小批量M7模验证物料有部分超限，急出货（互配验证），未提前拉通工厂导致流出 | 1，各库存物料隔离全检处理，提供不良品培训宣导。 |  |  |  | 1，喷油车间环境保养清净频率由原来每天两次改为每天4次，提升良率。 2，验证物料安排二次全检，全面发现问题分析问题，最终解决问题。 3，规范要求所有验证物料按正常标准进行，超出部分须提前拉通OK后进行 |  |  |  | close | 2023-06-20
|  | 重庆工厂 | 2023-02-27 | 产线 | 12109597 | 贴片主板_X6516_SE668S_A1_64G+2G_V1.0 |  | X6516 | 量产 | 手机 | PCBA | 贴片主板 | 直发料 |  |  | 朵唯 |  | 吴夏芳 | 2200 | 2200 | 40 | 1.82% | 耦合分集B7偏高 | B | 已安排驻厂返工 |  | 胡勇 | 传音中试： 1、首量SMT工厂依据传音提供的校准文件测试，文件门限较宽导致无法有效拦截. 2、此批外研项目生产前工厂在X6516-SE668S项目群反馈项目及传音工艺杨(举华)工，提出收严需求。中试回复：MPR生产完后向研发提出需求，由于外研更新慢导致此批生产完后才释放工厂。见图一 工厂端： 1、工厂量产前没有收到优化后校准文件未提前反馈传音MPM拉通组装确认知悉. 2、贴片厂测试制程因素（射频头清洁及射频材质等）导致主板校准后门限偏上下限比例高，散点居住性不高. | 已安排驻厂返工 | 传音中试： 1、首量SMT工厂依据传音提供的校准文件测试，文件门限较宽导致无法有效拦截. 2、此批外研项目生产前工厂在X6516-SE668S项目群反馈项目及传音工艺杨(举华)工，提出收严需求。中试回复：MPR生产完后向研发提出需求，由于外研更新慢导致此批生产完后才释放工厂。见图一 工厂端： 1、工厂量产前没有收到优化后校准文件未提前反馈传音MPM拉通组装确认知悉. 2、贴片厂测试制程因素（射频头清洁及射频材质等）导致主板校准后门限偏上下限比例高，散点居住性不高. | 1、此项目12/24日正常生产中中试已跟线收严2台电脑验证，12/27日已收严归档下发。 --杨(举华)工、胡伟 2月27已完成 2、组装耦合测试打下不良品退回重新校准处理.---蔡益丰/胡伟 已完成 |  |  |  | 【工厂端】 1、展讯项目量产时提前找研发提供收严校准文件,未收到收严文件不生产.------胡伟/何力 执行中 2、试产项目如遇类似特殊情况需满足生产时务必提前通知传音MPM拉通对应组装.---朵唯项目 执行中 3、增加射频头擦拭，频率由1次/班增加到2次/班，验证半个月，跟进改善效果。------胡伟/何力 今天开始 4、对标其他工厂环境差异，射频头/射频线厂家不同，其他工厂使用呈标射频头/射频线。朵唯导入呈标射频头/射频线在一条线上验证，验证半个月，跟进改善效果。------胡伟/何力 已提采购申请 预计月底完成验证 【中试端】 1、针对展讯和MTK平台中试拉通研发射频后续均量产前由传音优化校准文件释放工厂. |  |  |  | close | 2023-06-20
|  | 中央仓 | 2023-02-27 | IQC | 23002068 |  |  | KI5 | 量产 |  |  |  | 直发料 |  |  | 蓝特 |  | 李高胜 | 5160 | 200 | 132 | 66.00% | 漏贴内标签*2包 | C | 2/27 安排供应商补贴内标签，共3包，两整包未贴，已安排补贴 |  | 占忠卫 | 从包装流程上初步排查为：包装部门在打包此款产品时没有贴内标签。 1、因为在包装贴内标签时，此款产品出货几个地址，因此未贴内标签入库，如有出货需求，再提库贴上对应地址的内标签。 2、人员误认为整数都贴了内标签，提库出货时只对尾数进行改数打标签，导致整包2000的数量漏贴内标签。 QC出货前取送货单进行核对标签内容信息，出货量大时核对漏失，导致流出。 | 2/27 安排供应商补贴内标签，共3包，两整包未贴，已安排补贴 | 从包装流程上初步排查为：包装部门在打包此款产品时没有贴内标签。 1、因为在包装贴内标签时，此款产品出货几个地址，因此未贴内标签入库，如有出货需求，再提库贴上对应地址的内标签。 2、人员误认为整数都贴了内标签，提库出货时只对尾数进行改数打标签，导致整包2000的数量漏贴内标签。 QC出货前取送货单进行核对标签内容信息，出货量大时核对漏失，导致流出。 | 入库前如有共用机型产品，部分不打标签入库， 便于后续提出更改内标签。 所有产品入库前需贴上内部标签（内部标签为传音通用标签），再次提出时再进行更改。 OQC出货前取送货单进行核对标签内容信息，出货量大时有漏失风险。 购买扫码枪，出货对内外标签进行数量、标签信息确认。 针对此次异常，对包装、仓库、oqc人员进行宣导培训，并对责任人进行处罚。 |  |  |  | 入库前如有共用机型产品，部分不打标签入库， 便于后续提出更改内标签。 所有产品入库前需贴上内部标签（内部标签为传音通用标签），再次提出时再进行更改。 OQC出货前取送货单进行核对标签内容信息，出货量大时有漏失风险。 购买扫码枪，出货对内外标签进行数量、标签信息确认。 针对此次异常，对包装、仓库、oqc人员进行宣导培训，并对责任人进行处罚。 |  |  |  | close | 2023-06-20
|  | 中央仓 | 2023-02-27 | IQC | 38100567 |  |  | KI8 | 量产 |  |  |  | 直发料 |  |  | 欣冠 |  | 李高胜 | 8000 | 200 | 4 | 2.00% | 未排废料*2 压伤*2 | C | 2/28 供应商驻厂已完成挑选，共挑选8000pcs，挑出41pcs不良，不良率0.51% |  | 王又良 | 1，磕伤是取放产品不顺，作业时碰到治具产生不良。 2，废料未排除是组装作业员堆积产品未排废完流下导致的。 责任人： 贺泽蓉 兰红华 D-4.2: 流出原因： 1，作业员&全检员漏检导致流出。 2，QC未抽检到导致流出 责任人： 贺泽蓉 兰红华 | 2/28 供应商驻厂已完成挑选，共挑选8000pcs，挑出41pcs不良，不良率0.51% | 1，磕伤是取放产品不顺，作业时碰到治具产生不良。 2，废料未排除是组装作业员堆积产品未排废完流下导致的。 责任人： 贺泽蓉 兰红华 D-4.2: 流出原因： 1，作业员&全检员漏检导致流出。 2，QC未抽检到导致流出 责任人： 贺泽蓉 兰红华 | 1，治具及时修正防护，并排查处理各段库存，并标识好。 2，堆积工位临时增加挡板并提供空吸塑盘摆盘处理，由拉长跟进处理。 3，提供不良实物挂在现场宣导，后面生产时管控。 4，IPQC&OQC重点跟进此异常。 责任人： 贺泽蓉 兰红华 |  |  |  | D-7.1预防再次发生的行动： 1，新项目治具防护PIR阶段确认到位，并落实责任人跟进点检OK后导入试产和小批量生产。 2，新项目量产前责任工程师安排量产前培训并记录，开线前现场跟进考核 ，确保首单生产顺利。 3，IPQC点检新项目试产问题点，做陷井测试，确保员工检出率。 4，OQC重点跟进前期问题点对策是否落实到位，纳入点检管控。 责任人：贺泽蓉 兰红华 |  |  |  | close | 2023-06-20
|  | 中央仓 | 2023-02-27 | IQC | 38100479 |  |  | KI5K | 量产 |  |  |  | 直发料 |  |  | 惠科 |  | 李高胜 | 3740 | 200 | 6 | 3.00% | 印痕*5 颗粒*1 | C | 物料紧急，经项目组、工厂IQE拉通，先调拨工厂，由厂商线前处理 |  | 闵亚军 | D-4.1:根本原因/失效分析 表面凹印： 1.后模排气镶件两侧位置与模具面不平，排气镶件与模具面配合位置，注塑后产品表面有厚薄印，喷油后产品表面凹印 颗粒： 1人工除尘不到位；产品表面附有灰尘未彻底除尘干净。 2喷房油管残留杂物：油管未清洗干净留有杂质物。 D-4.2: 流出原因 1.春节前后人员波动较大，新进检验员对产品标准不清晰， 导致不良品流出。 2.QC抽检 未及时发现。 | 物料紧急，经项目组、工厂IQE拉通，先调拨工厂，由厂商线前处理 | D-4.1:根本原因/失效分析 表面凹印： 1.后模排气镶件两侧位置与模具面不平，排气镶件与模具面配合位置，注塑后产品表面有厚薄印，喷油后产品表面凹印 颗粒： 1人工除尘不到位；产品表面附有灰尘未彻底除尘干净。 2喷房油管残留杂物：油管未清洗干净留有杂质物。 D-4.2: 流出原因 1.春节前后人员波动较大，新进检验员对产品标准不清晰， 导致不良品流出。 2.QC抽检 未及时发现。 | D-5:纠正措施 表面凹印： 1.模具修模，重新配后模排气镶件，将排气镶件与模面配平，改善产品表面厚薄印--改善品试镀已OK 2/27 颗粒： 1.增加人工除尘人数,原3个人再增加3人除尘，静电除尘枪由之前11把增加到15把； 2.喷油前,对油管清洁完后,需用无尘布检验油管与油泵清洁度--2/27已导入 |  |  |  | D-7.预防再次发生的行动 制作客诉不良履历图片发放到品质现场培训警示，在后续生产过程及检验管控中，重点检验客诉不良问题。 |  |  |  | close | 2023-06-20
|  | 中央仓 | 2023-02-27 | IQC | 37300184 |  |  | KI5Q | 量产 |  |  |  | 直发料 |  |  | 聚龙 |  | 李高胜 | 8000 | 200 | 4 | 2.00% | 印痕*2 划伤*1 颗粒 *1 | C | 已安排供应商返工，共挑选8000pcs，挑出113pcs不良，不良率1.41% |  | 牟治树 | D-4.1:根本原因/失效分析 1、不良现象拆解分析后均在产品上端，片材清洗时放置偏位/产品放斜磕碰淋涂导致产生印痕，转印纹理遮盖后只在光面区域呈现。 2、淋涂在生产过程中淋涂液粘在B面覆膜，导致淋涂液下线后残渣掉落在A面上导致杂质颗粒。 3、作业过程中，产品之间相互剐蹭，边角锋利位置划伤另一张板材正面导致划伤 D-4.2: 流出原因 1、在清洗线头做间距标识，及放置定位线顺序下料 2、产品撕膜时产品划伤，手法不熟练，临时作业未做撕膜效果巡检确认。 3、新入职检验人员对外观标准把握不熟，不良缺陷漏检流出。 | 已安排供应商返工，共挑选8000pcs，挑出113pcs不良，不良率1.41% | D-4.1:根本原因/失效分析 1、不良现象拆解分析后均在产品上端，片材清洗时放置偏位/产品放斜磕碰淋涂导致产生印痕，转印纹理遮盖后只在光面区域呈现。 2、淋涂在生产过程中淋涂液粘在B面覆膜，导致淋涂液下线后残渣掉落在A面上导致杂质颗粒。 3、作业过程中，产品之间相互剐蹭，边角锋利位置划伤另一张板材正面导致划伤 D-4.2: 流出原因 1、在清洗线头做间距标识，及放置定位线顺序下料 2、产品撕膜时产品划伤，手法不熟练，临时作业未做撕膜效果巡检确认。 3、新入职检验人员对外观标准把握不熟，不良缺陷漏检流出。 | D-5:纠正措施 1、取消覆B面膜避免淋涂残渣掉落，B面固定淋涂液喷码前对B面进行擦拭。 2、物料在运转过程堆叠不得超过10盘避免堆积叠划伤， 3、培训淋涂下料人员自检，再安排人固定专检 重点关注光面区域不良。 4、不良及限度样对检验人员重新培训，检验重点关注。 |  |  |  | D-7.1预防再次发生的行动 1、固定人员检验并培训，特别对新进员工及时培训及考核再上岗，让相关人员均能识别不良； 2、每日开班前对生产人员培训，制程品质加强抽检频率，严格监督管控； |  |  |  | close | 2023-06-20
|  | 重庆工厂 | 2023-02-27 | IQC | 38100552 |  |  | X6515 | 量产 |  |  |  | 中央仓调料 |  |  | 知音 |  | 谭凝力 | 17000 | 315 | 24 | 7.62% | 电池盖闪光灯罩脏污 | C | 已安排驻厂返工 |  | 杨圣杰 | 一.脏污: 1.过程中冷压治具高温胶使用过久,破损产生脏污附在闪光灯表面,造成不良脏污. 2.作业员手指套使用时间过久,手指套产生脏污附在闪光灯表面,没按SOP规范操作.造成不良脏污. | 已安排驻厂返工 | 一.脏污: 1.过程中冷压治具高温胶使用过久,破损产生脏污附在闪光灯表面,造成不良脏污. 2.作业员手指套使用时间过久,手指套产生脏污附在闪光灯表面,没按SOP规范操作.造成不良脏污. | 一.治具: 1.产线操作前确认上模治具无脏污无异物,并每半小时对上模治具查看高温胶是否破损,破损及时更新.规避减少冷压治具所产生的脏污. 2.IPQC随线监督产线是否按照SOP规范操作,发异常及时通知产线相关人员. 二. 手指套: 1.装闪光灯工位,手指套需按SOP规定每2小时更新新的手指套,特殊情况上洗手间中途休息,需马上更新新的手指套. 2.IPQC随线监督产线人是否有按SOP规范操作,没按SOP规定操作及时提醒更正. 三.全检工位: 1.全检外观工位重点关注闪光灯是否存在脏污不良,脏污不良通知前工位复查那工位异常及时更正调整. 2.增加工位来擦试闪光灯脏污不良. 3.IPQC巡线或抽检此问题作为重点抽检关注,0收1退的概念来对待问题.规避客户二次投诉脏污不良. |  |  |  | 1.将不良信息纳入不良履历做重点管控，同步现场全检工位悬挂，警示作业员与全检员重点检验. |  |  |  | close | 2023-06-20
|  | 海弘工厂 | 2023-02-26 | IQC | 17401796 | Incell_6.56_HD+_BOE_D_a-Si_黑色 |  | BF7 | 量产 | 屏幕 | 全贴合组件 | Incell | 中央仓调料 |  |  | 帝晶 |  | 袁天放 | 1080 | 125 | 8 | 6.40% | 遮光麦拉起翘*8 | C | 已全检完成 |  | 周军庭 | 1、不良品拆下麦拉分析确认，起翘部分麦拉没有贴附上，麦拉胶没有被激活。 2、产品的保护膜褶皱有气泡，产品被气泡鼓起导致在平台上位置偏移，导致机器贴付位置移位，麦拉没有贴付上。 | 已全检完成 | 1、不良品拆下麦拉分析确认，起翘部分麦拉没有贴附上，麦拉胶没有被激活。 2、产品的保护膜褶皱有气泡，产品被气泡鼓起导致在平台上位置偏移，导致机器贴付位置移位，麦拉没有贴付上。 | 上料放料人员对于有褶皱的保护膜挑出，在机器自动贴麦拉前，全部更换新保护膜，将保护膜贴平没有大气泡。有效改善保护膜气泡对贴付麦拉的影响。 |  |  |  | 1，麦拉机自动贴付后安排专人100%检查麦拉贴附效果。 2，OQC外观检查后安排专人检查麦拉。 3，教育者培训宣导要求员工100%检查麦拉位置。 4，纳入盲测考核样品，每周进行考核 |  |  |  | close | 2023-06-20
|  | 重庆试产, 重庆工厂 | 2023-02-25 | IQC | 38100583 |  |  | X669C | 试产PIR |  |  |  | 直发料 |  |  | 惠科 |  | 付先进 | 200 | 200 | 4 | 2.00% | 摄像头装饰件A镭雕偏位*4pcs | C | 已安排全检，不良品退货 |  | 李华新 | 根本原因/失效分析 1.定位治具盖板孔位避空太小，（改善前图片如下） 产品水口变形导致起翘，激光被盖板遮挡. 流出原因 1.全检员检验时，重点注意内圈是否有漏雕及外观不良，漏检外圈。 2.QC抽检未及时发现导致不良流出。 | 已安排全检，不良品退货 | 根本原因/失效分析 1.定位治具盖板孔位避空太小，（改善前图片如下） 产品水口变形导致起翘，激光被盖板遮挡. 流出原因 1.全检员检验时，重点注意内圈是否有漏雕及外观不良，漏检外圈。 2.QC抽检未及时发现导致不良流出。 | 1.定位治具盖板孔位避空位置由直径22.36mm加到26.36mm，整个外圈位置全部外漏，从根本上避免激光被遮挡。（改善后图片） 2.用实物不良对检验员培训，检验时严格参照样板，有问题及时反馈排查改善。 |  |  |  | 预防再次发生的行动 1.后续类似工艺镭雕治具提前评估避空大小。 2.制作客诉不良履历图片发放到现场培训警示，在后续生产过程及检验管控中，重点检验客诉不良问题。 |  |  |  | close | 2023-06-20
|  | 深圳试产 | 2023-02-25 | 产线 | 19401295 | BOX喇叭_151125_41.13*18.43*4.18_端子 |  | CK6 | 试产PR2 | 电声器件 | 喇叭 | BOX喇叭 | 直发料 |  |  | 豪声 |  | 张朝东 | 600 | 600 | 1 | 0.17% | box喇叭密封胶溢胶,导致音频密封性测试不良 | A | 退供应商分析 |  | 刘忠 | 原因：1.年初复工，产线生产流畅性较差，停机后工作未对针头进行清理，导致出现溢胶情况； 2.人员检查时未将溢胶产品有效识别，导致退品流出； | 退供应商分析 | 原因：1.年初复工，产线生产流畅性较差，停机后工作未对针头进行清理，导致出现溢胶情况； 2.人员检查时未将溢胶产品有效识别，导致退品流出； | 改善措施：1.退品不良现象增加到作业指导书内，警示提醒生产人员，注意识别此类情况； 2.首单生产导入自动CCD检查设备在相应位置设置不可溢胶框； |  |  |  | 预防措施：1.退品不良现象增加到作业指导书内，警示提醒生产人员，注意识别此类情况； 2.首单生产导入自动CCD检查设备在相应位置设置不可溢胶框； |  |  |  | close | 2023-06-20
|  | 深圳试产 | 2023-02-25 | 产线 | 17201840 | COB模组_AF_64M_OV64B40_A_6P_BG_B |  | X6833B | 试产PR2 | 摄像头 | 摄像头模组 | COB模组 | 直发料 |  |  | 盛泰光电 |  | 张朝东 | 560 | 560 | 2 | 0.36% | 主摄拍照显示白线条1PCS | A | 退供应商分析 |  | 李海波 | 原因： 芯片表面有烧焦痕迹，芯片厂确认不良现象为EOS/ESD损坏sensor导致， 需客户端排查组装环境及作业手法； | 退供应商分析 | 原因： 芯片表面有烧焦痕迹，芯片厂确认不良现象为EOS/ESD损坏sensor导致， 需客户端排查组装环境及作业手法； | 对策： 1.使用工装测试白场&黑场测试明显可见线条不良 2.摄像头模组厂增加HVS测试拦截。 |  |  |  | / |  |  |  | close | 2023-06-20
|  | 深圳试产 | 2023-02-25 | IQC | 38800055 | VC均热板_X6710_79.7*54.2*0.4_V0 |  | CK8N | 试产PR2 | 结构件 | 散热 | VC均热板 | 直发料 |  |  | 垒石热 |  | 张朝东 | 480 | 480 | 15 | 3.12% | 1.漏贴背胶15PCS | C | 退供应商分析 |  | 张焱 | 原因： 背胶粘贴后未进行压合, 背胶未完成激活,撕表面蓝膜把边缘背胶带起来了,导致部分部料少背胶. | 退供应商分析 | 原因： 背胶粘贴后未进行压合, 背胶未完成激活,撕表面蓝膜把边缘背胶带起来了,导致部分部料少背胶. | 措施： 增加冷压治具,PIR导入,并增加全检确认. |  |  |  | 措施： 增加冷压治具,PIR导入,并增加全检确认. |  |  |  | close | 2023-06-20
|  | 深圳试产 | 2023-02-25 | IQC | 38000010 |  |  | CK8N | 试产PR2 |  |  |  | 直发料 |  |  | 兆奕 |  | 张朝东 | 290 | 290 | 290 | 100.00% | 电池盖盖达因值32#A NG | A | 退供应商分析 |  | 张焱 | 原因： 1.压印模具为光面，压印LOGO/线纹温度170°，高温后对玻纤张力产生变化，导致达因值NG（临界值）； 2.出货物料没有100%擦拭表面 | 退供应商分析 | 原因： 1.压印模具为光面，压印LOGO/线纹温度170°，高温后对玻纤张力产生变化，导致达因值NG（临界值）； 2.出货物料没有100%擦拭表面 | 措施： 1.已通知供应商改善层压板粗糙度（超哑离型膜），超哑离型膜可改变便面粗糙度，高温后无变化 2.贴辅料前100%用酒精擦拭表面，保证表面整洁； |  |  |  | 措施： 1.已通知供应商改善层压板粗糙度（超哑离型膜），超哑离型膜可改变便面粗糙度，高温后无变化 2.贴辅料前100%用酒精擦拭表面，保证表面整洁； |  |  |  | close | 2023-06-20
|  | 中央仓 | 2023-02-25 | IQC | 25201288 | 耳机_3.5MM_美标_白磁_LH |  | 通用 | 量产 | 电声器件 | 耳机 | 有线耳机 | 直发料 |  |  | 瓴海 |  | 周丽娅 | 5000 | 315 | 1 | 0.32% | 不挂机*1 | B | 已完成返工 |  | 钟意中 | 1.不挂机：不良品拆开分析：插头焊接不良，焊点已与插针脱落，对此不良进行插头焊接验证，380度，焊接5秒，（标准3-5称）完全OK，不会再脱落，此焊接是用自动焊接机焊接，焊线与焊接插针焊接面圆弧未充分接触，焊接效果无检测。 焊点摇摆没有完全断开，测试为半导通未检测拦截导致不挂机流出。 | 已完成返工 | 1.不挂机：不良品拆开分析：插头焊接不良，焊点已与插针脱落，对此不良进行插头焊接验证，380度，焊接5秒，（标准3-5称）完全OK，不会再脱落，此焊接是用自动焊接机焊接，焊线与焊接插针焊接面圆弧未充分接触，焊接效果无检测。 焊点摇摆没有完全断开，测试为半导通未检测拦截导致不挂机流出。 | 1.第一工序做不到焊接OK（总测量功能不良0.1%），增加人员检测目视检验，检测时需用例子拨动线芯检验。 2.推动生产使用自动化设备圆弧焊头，预计4月底完成。 |  |  |  | 1.第一工序做不到焊接OK（总测量功能不良0.1%），增加人员检测目视检验，检测时需用例子拨动线芯检验。 2.推动生产使用自动化设备圆弧焊头，预计4月底完成。 |  |  |  | close | 2023-06-20
|  | 中央仓 | 2023-02-25 | IQC | 38100485 | 面壳组件_KI5k_黑色_V0_HK |  | KI5K | 量产 | 结构件 | 注塑件 | 面壳组件 | 直发料 |  |  | 惠科 |  | 李高胜 | 9200 | 200 | 4 | 2.00% | 卡托口压伤*4 | C | 2/27供应商驻厂已完成挑选，共挑选9200pcs，挑出189pcs不良，不良率2.05% |  | 闵亚军 | D-4.1:根本原因/失效分析 卡托孔压伤：模具前模不顺，铲铝粉积压在行位上未及时发现，导致五金件放入模内闭合时卡托位置压合使产品压伤； 听筒网爬墙：作业员贴辅料时手法操作不当导致，员工贴辅料时镊子带到背胶，致使背胶悬空； D-4.2: 流出原因 1. QC抽检未发现异常，导致不良流出； 2.员工在作业时未自检到位造成不良品流出； | 2/27供应商驻厂已完成挑选，共挑选9200pcs，挑出189pcs不良，不良率2.05% | D-4.1:根本原因/失效分析 卡托孔压伤：模具前模不顺，铲铝粉积压在行位上未及时发现，导致五金件放入模内闭合时卡托位置压合使产品压伤； 听筒网爬墙：作业员贴辅料时手法操作不当导致，员工贴辅料时镊子带到背胶，致使背胶悬空； D-4.2: 流出原因 1. QC抽检未发现异常，导致不良流出； 2.员工在作业时未自检到位造成不良品流出； | D-5:纠正措施 1.压伤--模仁重新配合，模具行位隧道镶件背面加大避空进行松配，避免卡托位置积铝粉干涉铲到五金，使模具在生产过程中弹回顺畅； 2.爬墙--组装拉线组长对每个工位员工进行培训，纠正作业手法，要求镊子贴合后使用手柄进行预压防止悬空现象； |  |  |  | D-7.1预防再次发生的行动 1 .制作不良履历，悬挂现场，预警现场人员及品质人员，避免问题点重复发生。 2.对未按照要求作业人员及现场组长监督不到位进行处罚 |  |  |  | close | 2023-06-20
|  | 中央仓 | 2023-02-25 | IQC | 37300117 |  |  | KI8 | 量产 |  |  |  | 直发料 |  |  | 锦瑞 |  | 李高胜 | 3000 | 200 | 5 | 2.50% | 裂纹*1 内污*2 凹印*1 崩边*1 | C | 2/27供应商驻厂已完成挑选，共挑选3000pcs，挑出30pcs不良，不良率1% |  | 卢琪文 | D-4.1:根本原因/失效分析 1.内脏污：物料镀膜层表面有异物，盖底后形成脏污异色不良； 2.崩边：CNC加工过程中，机台主轴抖动导致刀具偏移，造成崩边不良； 3.裂纹（磨花印）：打印物料经隧道炉固化后，在进行表面擦拭清洁时，无尘布残留硬物碎屑，擦拭中造成磨花不良； 4.凹印：转印机台底部有碎屑顶起纹理模具，转印纹理后形成凹印状不良； ----责任人：潘洋/吴艺/周强/孟根玉 D-4.2: 流出原因 1.近期包检人员流动性大，新进人员对产品外观判定及客户标准识别能力不足，造成全检漏失及误判不良； 2.成品段在二次外观检验时，产品亮面区域检验方式存在检验漏失且流出不良； 3.OQC在出货检验时未发现不良，最终导致不良流出客户端； D-4.3: 流出原因改善对策 1.要求二次全检外观人员对产品进行不同角度检验外观，避免因检验方式漏检不良； 2.班组长对新进人员统一安排培训，经考核合格后方可安排检验岗位； 3.OQC来料检验，由原AQL0.65收严更改为AQL0.20加大过程抽检比例，避免检验漏失流出不良; ----责任人：杨利/钟艳红 | 2/27供应商驻厂已完成挑选，共挑选3000pcs，挑出30pcs不良，不良率1% | D-4.1:根本原因/失效分析 1.内脏污：物料镀膜层表面有异物，盖底后形成脏污异色不良； 2.崩边：CNC加工过程中，机台主轴抖动导致刀具偏移，造成崩边不良； 3.裂纹（磨花印）：打印物料经隧道炉固化后，在进行表面擦拭清洁时，无尘布残留硬物碎屑，擦拭中造成磨花不良； 4.凹印：转印机台底部有碎屑顶起纹理模具，转印纹理后形成凹印状不良； ----责任人：潘洋/吴艺/周强/孟根玉 D-4.2: 流出原因 1.近期包检人员流动性大，新进人员对产品外观判定及客户标准识别能力不足，造成全检漏失及误判不良； 2.成品段在二次外观检验时，产品亮面区域检验方式存在检验漏失且流出不良； 3.OQC在出货检验时未发现不良，最终导致不良流出客户端； D-4.3: 流出原因改善对策 1.要求二次全检外观人员对产品进行不同角度检验外观，避免因检验方式漏检不良； 2.班组长对新进人员统一安排培训，经考核合格后方可安排检验岗位； 3.OQC来料检验，由原AQL0.65收严更改为AQL0.20加大过程抽检比例，避免检验漏失流出不良; ----责任人：杨利/钟艳红 | D-5:纠正措措施 内脏污/磨花： 1.生产工序使用到的辅助工具及使用过程中，纳入制程QC检验流程； 2.要求生产使用的擦拭工具每2H更换，制程品质及班组长监督； 3.固定人员擦拭并全检，所有工序人员不可随意更换； 崩边： 1.调整CNC加工程序，稳定作业参数； 2.安排机修检修机台是否存在异常，并安排保养； 凹印： 1.纹理模在装机前，用粘尘布清理机台表面异物、碎屑； 2.纹理模装好后，模具四边用胶纸粘贴密封，防止生产过程中碎屑进入纹理模底部； |  |  |  | D-7.1预防再次发生的行动 1.针对客诉问题点，二次全检工位制定专人专岗进行全检，防止此类不良重复发生； 2.制作不良图片粘贴于通知栏，每日当班早晚会进行宣导； 3.现场OQC每周对组装段白晚班全检人员进行GRR外观检验培训，针对两次考核不通过人员调离全检工位。 ----责任人：杨利/钟艳红 |  |  |  | close | 2023-06-20
|  | 1264工厂（KD仓） | 2023-02-24 | IQC | 38100542 |  |  | KI5n | 试产PIR |  |  |  | 直发料 |  |  | 欣冠 |  | 何建波 | 3600 | 315 | 8 | 2.54% | 卡托孔披锋（漆膜未清理） | C | 供应商已完成返工 |  | 牟治树 | 根本原因 卡托孔披锋：注塑时发现披锋及时加工，加工披锋时未加工干净，喷涂后有油膜，品质IPQC检验时未检出，导致有披锋产品流出。 流出原因 现场全检人员、品质IPQC、OQC检验时未检出，导致不良流出 | 供应商已完成返工 | 根本原因 卡托孔披锋：注塑时发现披锋及时加工，加工披锋时未加工干净，喷涂后有油膜，品质IPQC检验时未检出，导致有披锋产品流出。 流出原因 现场全检人员、品质IPQC、OQC检验时未检出，导致不良流出 | 1、卡托孔披锋：对组装现场全检人员进行一对一指导培训，开线前阅读SOP 5分钟，严格按照SOP操作方法执行，中框上线前必须全检，发现的不良品需严格区分标示，放置到不良品区域；不良品需分开放置在不良品指定摆放区。 2、持续跟进中，并排查库存数量2500PCS,全部二次全检排查，库存中排查出45PCS不良 |  |  |  | 1、更新客诉不良履历，并下发组装QC段做重点管控； 2、KI5N,KI5Q项目产品工艺相似，同步导入 |  |  |  | close | 2023-06-20
|  | 泰衡诺工厂 | 2023-02-24 | IQC | 21002729 |  |  | X665 | 量产 |  |  |  | 直发料 |  |  | 惠科 |  | 汪自庆 | 6000 | 200 | 8 | 4.00% | 缺口4、披锋2、离型膜未撕干净1、听筒网破损1 | C | 返工已完成 |  | 卢琪文 | 卡托孔披锋：注塑时发现披锋及时加工，加工披锋时未加工干净，喷涂后有油膜，品质IPQC检验时未检出，导致有披锋产品流出。 | 返工已完成 | 卡托孔披锋：注塑时发现披锋及时加工，加工披锋时未加工干净，喷涂后有油膜，品质IPQC检验时未检出，导致有披锋产品流出。 | 1.批锋： 模具行位与后模插穿磨损位置烧焊，重新飞模，修复模具碰穿位置间隙。 2. 漏撕离型膜/听筒网破损： 2.1放慢拉速，新员工在工作超负荷时，组长及时安排调整疏通，并培训自检OK后在放入下工序，下工序进行互检，避免不良流出。 2.2.培训作业操作手法，由之前夹取外观面，调整用镊子夹取非外外观面的位置。 3.缺口： 3.1对装配所有拉线、技术员、领班进行要求，组装过程中工序出现异常，需要调试改善时。下拉产品使用泡棉盒子单个摆放，防堆积、划伤。异常改善好后，从新全检外观再流入下工序 3.2.对所有检验工序QOC、IPQC、QA培训检验，面壳类检验一次只能拿一个产品进行检验。标准延伸到客户SI及工厂端IQC。面壳素材带五金工艺容易划伤 |  |  |  | 1.IPQC巡检频率由2H/5PCS调整2H/20PCS,发现异常及时通知产线隔离并改善。2. 对新进检验员进行培训并考核合格后上岗，检验时外观不良超出限度由组长进行复检进行确认。 3.制作客诉不良履历图片发放到组装品质现场培训警示，在后续生产过程及检验管控中，重点检验客诉不良问题。 |  |  |  | close | 2023-06-20
|  | 中央仓 | 2023-02-24 | IQC | 38100709 |  |  | KI5K | 量产 |  |  |  | 直发料 |  |  | 知音 |  | 李高胜 | 6000 | 200 | 5 | 2.50% | 天线起翘*1 凹印*2 镜边框掉漆*1 颗粒*1 | C | 2/24供应商驻厂已完成挑选，共挑选6000pcs，挑出61pcs不良，不良率1.02% |  | 闵亚军 | D-4.1:根本原因/失效分析 1.凹印、颗粒：电镀层电镀时因灰尘杂质落于产品表面或真镀液内，真镀后形成凹痕。 2.镜边框掉漆：生产时与碰到尖锐物，或电镀时落入杂质，造成镀层碰掉落，露出塑胶层。 3.天线起翘：天线贴合时因尾部褶皱，贴合时检验未发现，导致贴合后未按压到后续因应力释放导致起翘。 D-4.2: 流出原因 1.全检员全检时多角度检验，检验时未发现问题点，导致不良流出。 2.IQC/IPQC/OQC检验时，按AQL标准抽检，未超出不良退货标准，导致不良流出。 | 2/24供应商驻厂已完成挑选，共挑选6000pcs，挑出61pcs不良，不良率1.02% | D-4.1:根本原因/失效分析 1.凹印、颗粒：电镀层电镀时因灰尘杂质落于产品表面或真镀液内，真镀后形成凹痕。 2.镜边框掉漆：生产时与碰到尖锐物，或电镀时落入杂质，造成镀层碰掉落，露出塑胶层。 3.天线起翘：天线贴合时因尾部褶皱，贴合时检验未发现，导致贴合后未按压到后续因应力释放导致起翘。 D-4.2: 流出原因 1.全检员全检时多角度检验，检验时未发现问题点，导致不良流出。 2.IQC/IPQC/OQC检验时，按AQL标准抽检，未超出不良退货标准，导致不良流出。 | D-5:纠正措施 1.真镀前清理产品表面灰尘杂质，上夹前及喷涂前，使用离子风枪清理产品表面。 2.电镀前清理产品表面灰尘杂质，检验时按照作业规范作业，作业区域内尖锐物体需做防护，检验员检验时轻拿轻放。 3.天线来料检验来料状态，有异常通知上工序处理改善。天线压紧段检验天线状态，有异常及时反馈上工段改善。 4.已制品生产负责100%检验，超出限度及书面标准物料挑选退上工序，及反馈异常问题点到上工序改善。 |  |  |  | D-7.1预防再次发生的行动 1.将不良信息纳入不良履历做重点管控，同步现场全检工位悬挂，警示作业员与全检员重点查看 ---责任人：许永光2023.2.24 2.OQC段参考OQC检验作业指导书4.6.2项严格执行。 ---责任人：许永光2023.2.24 |  |  |  | close | 2023-06-20
|  | 中央仓 | 2023-02-24 | IQC | 38101169 | 面壳组件_X6516_黑色_V1_XG_方案1 |  | X6516 | 量产 | 结构件 | 注塑件 | 面壳组件 | 直发料 |  |  | 欣冠 |  | 李高胜 | 7000 | 200 | 8 | 4.00% | 无喇叭胶套*5 遮光麦拉偏位*1 无遮光麦拉*2 | C | 2/25 供应商驻厂已完成挑选，共挑选7000pcs，挑出10pcs不良，不良率0.14% |  | 王又良 | 发生原因： 1， 无遮光麦拉、无喇叭胶套是自动贴合机器故障漏贴导致 2， 遮光麦拉偏位是员工手工贴偏位导致的 流出原因： 1，机器故障未隔离流下，后面的全检员漏检导致流出。 2，QC未抽检到导致流出 | 2/25 供应商驻厂已完成挑选，共挑选7000pcs，挑出10pcs不良，不良率0.14% | 发生原因： 1， 无遮光麦拉、无喇叭胶套是自动贴合机器故障漏贴导致 2， 遮光麦拉偏位是员工手工贴偏位导致的 流出原因： 1，机器故障未隔离流下，后面的全检员漏检导致流出。 2，QC未抽检到导致流出 | 纠正措施： 1， 及时调校好机器，规范要求技术员处理机器故障时隔离产品，调机品集中处理后下拉并通知IPQC跟进。 2， 排查处理各段库存，并标识好。 3， 提供不良实物培训现场作业员识别，并考核提升全检员检出率。 4， IPQC&OQC重点跟进此异常。 |  |  |  | 1， 机器设备责任到人，规范要求其机器故障时产品隔离集中处理。 2， 更新不良履历挂现场宣导，后面生产时自检管控。 3， 拉长&IPQC不定期做陷井测试，提升员工检出率。 4， OQC重点跟进前期问题点对策是否落实到位，纳入点检管控。 |  |  |  | close | 2023-06-20
|  | 迪明通工厂 | 2023-02-24 | IQC | 21205099 |  |  | A509W | 量产 |  |  |  | 中央仓调料 |  |  | 广正 |  | 甄晓宁 | 2220 | 125 | 5 | 4.00% | 磨花，毛丝，漏贴后摄孔泡棉 | B | 返工已完成 |  | 甘海波 | 1.磨花：自动化设备在运行中出现故障，自动设备在抓产品时碰到工作台上导致产品出现碰撞磨花 2.漏贴后摄孔泡棉：返修品未按标准流程作业，未区分隔离好，导致个别返修品混入大货中 | 返工已完成 | 1.磨花：自动化设备在运行中出现故障，自动设备在抓产品时碰到工作台上导致产品出现碰撞磨花 2.漏贴后摄孔泡棉：返修品未按标准流程作业，未区分隔离好，导致个别返修品混入大货中 | 1. 当机台出现报警时卡机的物料隔离放置，全检外观； 返修品重新过CCD，并安排二次复检 |  |  |  | 针对现场检验人员培训外观标准，同步进行GRR考核，考核OK后上岗； 2.不良履历下发现场提醒检验重点。 |  |  |  | close | 2023-06-20
|  | 泰衡诺工厂 | 2023-02-24 | IQC | 25101826 | USB充电器_欧规_U180XED_CE_XMW_AH_18W_白色 |  | X669 | 试产MPR | 安规器件 | 充电器 | USB充电器 | 其他工厂调料 |  |  | 奥海 |  | 瞿国锋 | 30 | 30 | 30 | 100.00% | 实物为坤兴25101676 | A |  |  | 田永川 | 沟通差异，未核对实物错写为二供料号给仓库入库 |  | 沟通差异，未核对实物错写为二供料号给仓库入库 | [8 empty] | close | 2023-06-20
|  | 泰衡诺工厂 | 2023-02-24 | IQC | 23803690 | 广告标签_铜版纸_HS型内存融合&amp;128+4+4&amp;V2 |  | X669 | 试产MPR | 包材 | 标贴 | 广告标签 | 其他工厂调料 |  |  | 易涟 |  | 瞿国锋 | 30 | 30 | 20 | 66.67% | 内存信息错误20 | A |  |  | 田永川 | 设计调整后，旧料未处理 |  | 设计调整后，旧料未处理 | [8 empty] | close | 2023-06-20
|  | 泰衡诺工厂 | 2023-02-24 | IQC | 25301512 | TypeC数据线_C020-A_金-30u_0.85_4芯_白色缠膜,Type-C数据线_2A_白色_0.8米_LH |  | X669 | 试产MPR | 安规器件 | 数据线 | TypeC数据线 | 其他工厂调料 |  |  | 智合 |  | 瞿国锋 | 20 | 20 | 1 | 5.00% | 混1pcs金涞25301286 | A |  |  | 田永川 | 调拨几次物料，MPM快递免费物料 |  | 调拨几次物料，MPM快递免费物料 | 后续MPM不快递样品给到工厂，由供应商正常交货 | [7 empty] | close | 2023-06-20
|  | 朵唯工厂 | 2023-02-24 | IQC | 17401796 | Incell_6.56_HD+_BOE_D_a-Si_黑色 |  | BF7 | 量产 | 屏幕 | 全贴合组件 | Incell | 中央仓调料 |  |  | 帝晶 |  | 杨松 | 40200 | 500 | 11 | 2.20% | TP头部右上角碰伤不良*11PCS | C | 2.28厂商已全检返工完成 |  | 周军庭 | 目视可见CG侧面油墨擦伤。 对风险工序进行排查： 1、贴合段CG上料工序，校正定位块碰撞CG侧面导致CG擦伤白边（位置固定集中）。 2、组装段成品电测和OQC电测工序，测架的硬材质定位块和金属压舌，碰撞CG侧面导致CG擦伤白边（位置没有集中性）。 流失原因： 风险批次锁定不准导致流出。 | 2.28厂商已全检返工完成 | 目视可见CG侧面油墨擦伤。 对风险工序进行排查： 1、贴合段CG上料工序，校正定位块碰撞CG侧面导致CG擦伤白边（位置固定集中）。 2、组装段成品电测和OQC电测工序，测架的硬材质定位块和金属压舌，碰撞CG侧面导致CG擦伤白边（位置没有集中性）。 流失原因： 风险批次锁定不准导致流出。 | 1、CG上料定位块更换成塑胶材质，并增加定位块的接触面。 2、水平展开，将机器全部定位块软化更换成防撞材质。异常风险品锁定管控方式改善 ：1.通过在制风险排查初步确认的风险时间段，通过MES锁定已确认风险时间段产品包装外箱号，将所有锁定的外箱产品全部拆箱返工。 2.通过已确认异常发生最早时间段，通过MES锁定异常最早时间段前2H产品去向，根据产品去向调取该2H产品进行确认风险性。 3.规范批量异常风险批排查锁定流程 4.对异常追溯不到位导致不良流出品质工程师各生产主管进行处罚并教育。 CG擦痕改善措施---漏检面 ：1.大会宣导要求落实，除正面&背面检查外，要求100%落实侧边检查。 2.启动一篇报警机制，检到1片不良即通报。 3,不良品纳入盲测考核样品，检查员每周盲测考核。 |  |  |  | CG上料定位块更换成塑胶材质，并增加定位块的接触面。 |  |  |  | close | 2023-06-20
|  | 泰衡诺工厂 | 2023-02-23 | 产线 | 38100237 |  |  | CI6 | 量产 |  |  |  | 直发料 |  |  | 欣冠 |  | 汪自庆 | 2000 | 2000 | 30 | 1.50% | 听筒网脏污堵孔，影响音频测试不过 | B | 2-24供应商库存已全检完成 |  | 王又良 | 1， 小组员对不良品进行拆机分析：听筒网脏污堵孔是CNC孔位加工有毛刺残留未清干净，组装贴好防尘网保压后把披锋压散堵住部分防尘网孔导致的 | 2-24供应商库存已全检完成 | 1， 小组员对不良品进行拆机分析：听筒网脏污堵孔是CNC孔位加工有毛刺残留未清干净，组装贴好防尘网保压后把披锋压散堵住部分防尘网孔导致的 | 1， 及时通知CNC供应商检讨。2， 及时排查各库存品，提供不良品培训考核后安排返工，并由专人跟进处理标识好。3， 挂不良返工SOP在返工现场宣导，OQC定点跟进。 |  |  |  | ，更新CNC加工现场不良履历，班早会宣导加工后清理残留，作业员自检。2， 优化CNC加工参数，保证加工孔位无披锋并固化现场管控。3， 所有库存查仓返工产品按返工SOP进行培训合格上岗后进行，并落实责任人跟进。4， 新生产的标识区分，IPQC&OQC检验将此异常纳入重点检验，稽核生产部门检讨改善对策落地。 |  |  |  | close | 2023-06-20
|  | 重庆工厂 | 2023-02-23 | IQC | 12109653 |  |  | X6515 | 量产 |  |  |  | 直发料 |  |  | 朵唯 |  | 吴夏芳 | 11 | 11 | 1 | 9.09% | PCBA报废掉焊盘 | B | 克服使用，报废板退朵唯，良品入库 |  | 胡勇 | 漏检 | 克服使用，报废板退朵唯，良品入库 | 漏检 | 再次培训检验员 |  |  |  | 1.AOI拦截导致；2.来料加严检验； |  |  |  | close | 2023-06-20
|  | 1264工厂（KD仓） | 2023-02-23 | IQC | 17201676 | 摄像头_AF_5M_GC5035_A_M_3P_Z_LHYX_V1.0 |  | L5006 | 量产 | 摄像头 | 摄像头模组 | COM模组 | 直发料 |  |  | 联合影像 |  | 何建波 | 4800 | 315 | 5 | 1.59% | 摄像头黑影5pcs | B | 供应商提供良品批次物料 |  | 崔杰 | 根本原因 此碎屑异物进行EDX成分分析，与数据库进行对比筛选为与皮肤屑最为接近；组装人员手套破损及佩戴不规范会出现皮肤掉屑。 流出原因 移动particle产品在出厂前处于非感光区域全检工序无法检出，模组在运输或者安装过程中内部移动particle移至感光区。 | 供应商提供良品批次物料 | 根本原因 此碎屑异物进行EDX成分分析，与数据库进行对比筛选为与皮肤屑最为接近；组装人员手套破损及佩戴不规范会出现皮肤掉屑。 流出原因 移动particle产品在出厂前处于非感光区域全检工序无法检出，模组在运输或者安装过程中内部移动particle移至感光区。 | 1.手套破损需要立即更换新手套并手搓水洗正反面后烘干。 2.进入车间风淋室要360°旋转身体吹拭。 3.管理人员在例行早会进行每日重点宣导着装规范及要求，做到让每一位人员时刻铭记于心并按要求遵守 |  |  |  | 1.严格按照百级穿戴规范，佩戴手套后洗手，再进入百级车间，品质人员在进入车间更衣室地方进行监督检查人员执行情况。 2.测试段震动台震动增加限高管控，以增强震动效果。 3.震动台震动条件变更为60HZ/正反面各20min，再次增加一次POG测试拦截动作。 |  |  |  | close | 2023-06-20
|  | 1264工厂（KD仓） | 2023-02-23 | IQC | 38101041 | 面壳组件_X669_黑色_V1_HK_N |  | X669 | 量产 | 结构件 | 注塑件 | 面壳组件 | 直发料 |  |  | 惠科 |  | 何建波 | 5000 | 315 | 6 | 1.90% | 卡托泡棉偏位2pcs，划伤3pcs，缺口1pc | C | 已返工完成 |  | 李华新 | 根本原因 1.产品在装配制程中，工序异常。下拉产品堆积，导致产品之间对接、重叠、碰撞划伤、碰伤、磕伤 2.产品在检验工序有多个产品重叠检验现象，导致产品背面五金件接触到下面一个产品外观面划伤、碰伤产品。 流出原因 不良产生在拉线堆积时碰划伤，不良具有集中性导致不良。所以QC在抽样时发现概率低。导致不良抽检未发现流出 | 已返工完成 | 根本原因 1.产品在装配制程中，工序异常。下拉产品堆积，导致产品之间对接、重叠、碰撞划伤、碰伤、磕伤 2.产品在检验工序有多个产品重叠检验现象，导致产品背面五金件接触到下面一个产品外观面划伤、碰伤产品。 流出原因 不良产生在拉线堆积时碰划伤，不良具有集中性导致不良。所以QC在抽样时发现概率低。导致不良抽检未发现流出 | 1.对装配所有拉线、技术员、领班进行要求，组装过程中工序出现异常，需要调试改善时。下拉产品使用泡棉盒子单个摆放，防堆积、划伤。异常改善好后，从新全检外观再流入下工序。 2.对所有检验工序QOC、IPQC、QA培训检验，面壳类检验一次只能拿一个产品进行检验。标准延伸到客户SI及工厂端IQC。面壳素材带五金工艺容易划伤 |  |  |  | 1.在出货抽检时，100%开箱抽检，并每箱分上、中、下层分散抽检，加大发现不良几率。 2.制作客诉不良履历图片发放到组装品质现场培训警示，在后续生产过程及检验管控中，重点检验客诉不良问题 |  |  |  | close | 2023-06-20
|  | 泰衡诺工厂 | 2023-02-23 | IQC | 21400175 |  |  | X670 | 量产 |  |  |  | 直发料 |  |  | 惠科 |  | 汪自庆 | 145 | 50 | 30 | 60.00% | 纸箱破损，破损后用胶纸遮盖，中框变形30 | C | 与计划确认，退货，不影响生产计划 |  | 卢琪文 | 客户反馈异常箱子为尾数箱，2023年2月22日晚出货前有拆箱合尾数，调取监控显示合尾数箱使用的是新纸箱，司机在装货时箱子也是新箱子，经调查为司机在卸货时箱子撞击到车辆导致箱子变形，变形后司机为了好交货直接使用牛皮纸粘贴外箱。 | 与计划确认，退货，不影响生产计划 | 客户反馈异常箱子为尾数箱，2023年2月22日晚出货前有拆箱合尾数，调取监控显示合尾数箱使用的是新纸箱，司机在装货时箱子也是新箱子，经调查为司机在卸货时箱子撞击到车辆导致箱子变形，变形后司机为了好交货直接使用牛皮纸粘贴外箱。 | 内部已要求营销及送货司机，后续在装卸货时发现纸箱变形或者损坏，由营销部第一时间反馈到品质对接窗口（内部品质对接人：王红艳，客户端品质对接人：侯阳），由品质安排人员开箱确认箱内产品状态。 |  |  |  | 修改送货员/司机工作职责，KPI考核指标，要求送货员确保外箱的完整性，如发现不完整，上报上级安排质量确认。 |  |  |  | close | 2023-06-20
|  | 朵唯工厂 | 2023-02-23 | IQC | 38100470 |  |  | BF7 | 量产 |  |  |  | 中央仓调料 |  |  | 广正 |  | 杨松 | 12690 | 315 | 10 | 3.17% | 扣位压变形 | C | 2.24厂商已全检返工完成 |  | 甘海波 | 组装产线撕膜机无泡棉缓冲（或者泡棉高度不够），扣位直接与设备接触（扣位高出产品其它部位），作业过程中存在压塌扣位风险，同步验证3PCS，发现此不良； | 2.24厂商已全检返工完成 | 组装产线撕膜机无泡棉缓冲（或者泡棉高度不够），扣位直接与设备接触（扣位高出产品其它部位），作业过程中存在压塌扣位风险，同步验证3PCS，发现此不良； | 将撕膜机平台泡棉高度标准0.5MM改为2.0MM，横展所有撕膜机 |  |  |  | 1. 每天对生产治具点检记录 2. 客诉不良打印图片悬挂，培训总检技能，以免下次再发生同样问题. 3.100%检验此类扣位不良， QC巡检抽检时，重点关注扣位状态 4.出货外箱增加标识：扣位变形全检OK |  |  |  | close | 2023-06-20
|  | 中央仓 | 2023-02-23 | IQC | 38100450 |  |  | X6515 | 量产 |  |  |  | 直发料 |  |  | 鼎盛 |  | 李高胜 | 9936 | 200 | 5 | 2.50% | 装饰件夹异物*1 磕伤*2 指纹孔背胶不离型*1 闪光灯罩溢胶*1 | C | 2/24 供应商驻厂已完成挑选，共挑选9936pcs，挑出28pcs不良，不良率0.28% |  | 汤立明 | D-4.1:根本原因/失效分析 1、产品来料有毛丝吸附到产品上背胶贴合后出现夹毛丝不良。 2、产品贴合镜面背胶后，使用自动化治具压合激活背胶，机台卡机机械手吸头异常松动导致产品放偏治具压伤不良。 3、卷平料来料排版有偏位，产线作业员排废蓝膜带起背胶，闪光灯贴合后呈现溢胶不良。 4、指纹背胶压合时间短，背胶局部位置未激活。 流出原因： 1.全检漏检未能有效拦截。 | 2/24 供应商驻厂已完成挑选，共挑选9936pcs，挑出28pcs不良，不良率0.28% | D-4.1:根本原因/失效分析 1、产品来料有毛丝吸附到产品上背胶贴合后出现夹毛丝不良。 2、产品贴合镜面背胶后，使用自动化治具压合激活背胶，机台卡机机械手吸头异常松动导致产品放偏治具压伤不良。 3、卷平料来料排版有偏位，产线作业员排废蓝膜带起背胶，闪光灯贴合后呈现溢胶不良。 4、指纹背胶压合时间短，背胶局部位置未激活。 流出原因： 1.全检漏检未能有效拦截。 | D-5:纠正措施 1.产品上线时用静电风枪进行除尘再投拉，流水线拉尾增加湿毛巾进行除尘清洁线体。责任人：卓振华2023-2-25 2.要求产线技术员更换机械手吸头，每2小时对自动化机械手点检并记录，卡机异常品经全检员二次检验后再投拉生产出货。责任人：卓振华2023-2-25 3.反馈厂商来料改善，制作不良履历培训作业员要求产品施工后自检，辅料检由1人增加到2人检验。卓振华2023-2-25 4.自动化设备压合时间由原来1.0s调整到1.5s，延长压合时间，同步更新SOP文件。柴春壮2023-2-25 5.建立不良履历针对产线辅料检、全检员、IPQC进行培训，避免类似问题再发生。 |  |  |  | D-7.1预防再次发生的行动 1.建立不良履历，对作业员和外观检进行培训。 2.定期对检验人员进行GRR考核，及品质标准培训，减少误判，提升检验能力。 |  |  |  | close | 2023-06-20
|  | 中央仓 | 2023-02-23 | IQC | 21102796 |  |  | A509W | 量产 |  |  |  | 直发料 |  |  | 广正 |  | 李高胜 | 2000 | 125 | 7 | 5.60% | 离型纸不离型*7 | C | 2/23 供应商驻厂已完成挑选，共挑选2000pcs，挑出68pcs不良，不良率3.4% |  | 甘海波 | D-4.1:根本原因/失效分: 对不良进行分析，确认原因：不是因为辅料保压不到位导致的不离型，是辅料原材料蓝膜重，PET 粘性不稳定导致撕揭蓝膜时带起泡棉分层。 D-4.2: 流出原因 全检试贴效果差易时间短，不易发现，导致不良流出。 | 2/23 供应商驻厂已完成挑选，共挑选2000pcs，挑出68pcs不良，不良率3.4% | D-4.1:根本原因/失效分: 对不良进行分析，确认原因：不是因为辅料保压不到位导致的不离型，是辅料原材料蓝膜重，PET 粘性不稳定导致撕揭蓝膜时带起泡棉分层。 D-4.2: 流出原因 全检试贴效果差易时间短，不易发现，导致不良流出。 | D-5:纠正 1.整改方案重新搭配减轻蓝膜克重(由原来的20-30G改为现在的10-15G） 2.辅料供应商纠正规范材料测试的标准管控，同时严格把控辅料蓝膜来料性能，并进行测试。 |  |  |  | D-7预防再次发生的行动 1.来料加强管控 IQC必须对每一卷来料都要性能测量 2.为了更好验证产品试贴后的效果差异。增加全检试贴时长 由原来6小时 增长到12小时。 3.改善合格后，出货贴上改善标识方可 |  |  |  | close | 2023-06-20
|  | 中央仓 | 2023-02-23 | IQC | 38100614 |  |  | KI5N | 量产 |  |  |  | 直发料 |  |  | 欣冠 |  | 李高胜 | 5000 | 200 | 4 | 2.00% | 泡棉压天线*3 颗粒*1 | C | 2/23 供应商驻厂已完成挑选，共挑选5000pcs，挑出134pcs不良，不良率2.68% |  | 牟治树 | 1.颗粒：全捡员未按照SIP的标准执行 2.泡棉压天线：生产作业时员工操作不当，作业员贴合时使用镊子贴合天线未贴合到位，压合治具压合时天线未压合到位，贴合防水泡棉时自动贴合治具未调到位，治具与中框配合紧，在贴合防水泡棉时治具把天线压合偏位，导致泡棉压天线。 责任人：陈祖虎 2月25日 1.颗粒，泡棉压天线，现场全检人员、品质IPQC、OQC检验时未检出，导致不良流出。 责任人：袁露、陈组虎 2月25日 | 2/23 供应商驻厂已完成挑选，共挑选5000pcs，挑出134pcs不良，不良率2.68% | 1.颗粒：全捡员未按照SIP的标准执行 2.泡棉压天线：生产作业时员工操作不当，作业员贴合时使用镊子贴合天线未贴合到位，压合治具压合时天线未压合到位，贴合防水泡棉时自动贴合治具未调到位，治具与中框配合紧，在贴合防水泡棉时治具把天线压合偏位，导致泡棉压天线。 责任人：陈祖虎 2月25日 1.颗粒，泡棉压天线，现场全检人员、品质IPQC、OQC检验时未检出，导致不良流出。 责任人：袁露、陈组虎 2月25日 | 1.颗粒：严格按照外观限度样标准执行 2.泡棉压天线：开线前阅读SOP 5分钟，品质人员同时对现场贴合贴天线人员进行一对一指导培训，严格按照SOP操作方法执行。 责任人：陈祖虎 刘银叶 完成时间：2月25日 |  |  |  | D-7.1预防再次发生的行动 1、更新客诉不良履历，并下发组装QC段做重点管控； 责任人：张文芳/袁露 时间：2023/02/25 |  |  |  | close | 2023-06-20
|  | 泰衡诺工厂 | 2023-02-23 | 产线 | 37500066 |  |  | AD10 | 试产MPR |  |  |  | 直发料 |  |  | 伯恩 |  | 廖诗龙 | 900 | 400 | 21 | 5.25% | 上喇叭THD失真 | B | 库存及上线不良品更换良品泡棉返修处理； |  | 李和忠 | 一：辅料尺寸异常根本原因： 1、模具尺寸偏下限，制程过程波动，造成尺寸不稳定，超出下限 ；-------责任人：王家传 时间：2023/2/23 二：辅料厂商异常流出原因： 首件OK后，机台即开始批量生产，IPQC过程巡检漏失，检测设备只有一台，频率不足； --------责任人：胡帆 时间：2023/2/23 二：伯恩流出原因： 1、IQC:该辅料到伯恩厂内按AQL0.65进行尺寸抽检，未能发现不良------责任人：叶伟萍 时间：2023/2/23 2、组装车间：组装过程中及出货检验员未能识别发现该尺寸不良。-------责任人：宋少华 时间：2023/2/23 | 库存及上线不良品更换良品泡棉返修处理； | 一：辅料尺寸异常根本原因： 1、模具尺寸偏下限，制程过程波动，造成尺寸不稳定，超出下限 ；-------责任人：王家传 时间：2023/2/23 二：辅料厂商异常流出原因： 首件OK后，机台即开始批量生产，IPQC过程巡检漏失，检测设备只有一台，频率不足； --------责任人：胡帆 时间：2023/2/23 二：伯恩流出原因： 1、IQC:该辅料到伯恩厂内按AQL0.65进行尺寸抽检，未能发现不良------责任人：叶伟萍 时间：2023/2/23 2、组装车间：组装过程中及出货检验员未能识别发现该尺寸不良。-------责任人：宋少华 时间：2023/2/23 | 一：针对辅料尺寸异常根本原因： 维修模具，将尺寸控制在中限，预防由于制程波动造成尺寸超差；------责任人：龚小明 完成时间：2023.2.23 二：供应商针对流出原因的永久改善对策: a.增加测量设备，已增加一键测量仪一台； b.增加巡检频率：机台每2R测试一次尺寸，确保及时监控 。------责任人： 黄凯 完成时间：2023.2.23 |  |  |  | 1、IQC: 辅料来料加严抽检力度按照AQL=0.4-------责任人：叶伟萍 时间：2023/2/23 2、组装车间：所用辅料领回前安排每大片测量1PCS确认尺寸无异常后再正常使用；异常物料隔离、报废。 -------责任人：宋少华 时间：2023/2/23 3、将组装后的不良品照片悬挂厂内，不良品组装在产品上与中框有一定缝隙；对检验人员培训，可以识别不良。现场已经实行，培训记录及不良情况悬挂图片预计2/27更新。 -------责任人：宋少华 时间：2023/2/23 |  |  |  | close | 2023-06-20
|  | 泰衡诺工厂 | 2023-02-23 | 产线 | 17401691 |  |  | X6819 | 量产 |  |  |  | 直发料 |  |  | 天马 |  | 瞿国锋 | 6000 | 6000 | 62 | 1.03% | 溢胶导致前摄孔不圆 | C | 返工完毕 |  | 吕小虎 | 已签核限度样 | 返工完毕 | 已签核限度样 | [8 empty] | close | 2023-06-20
|  | 泰衡诺工厂 | 2023-02-22 | IQC | 21205763 |  |  | X670 | 量产 |  |  |  | 直发料 |  |  | 兆奕 |  | 向言成 | 2400 | 125 | 4 | 3.20% | 裂纹1，划伤3 | C | 驻厂返工挑选，不良退货 |  | 卢琪文 | 1、划伤：检包在检验完成后，进行自动覆膜机覆膜，覆膜机滚轮有异物凸起，覆膜过程中划伤到产品表面，造成划伤； 2、裂纹：返工辅料时，作业员手指挤压到摄像孔位置，造成裂纹； 3、返工完辅料后未进行全检 | 驻厂返工挑选，不良退货 | 1、划伤：检包在检验完成后，进行自动覆膜机覆膜，覆膜机滚轮有异物凸起，覆膜过程中划伤到产品表面，造成划伤； 2、裂纹：返工辅料时，作业员手指挤压到摄像孔位置，造成裂纹； 3、返工完辅料后未进行全检 | 1、对覆膜机进行清洁，按照每30min进行，覆膜后进行二次全检； 2、检验员安排专人专检，对不合格的检验员进行培训，不合格者不允许检验； 3、辅料返工后，对返工产品进行全检，同步返工时不允许触碰摄像孔区域 |  |  |  | 1、品质对覆膜机清洁进行稽核； 2、检包培训考核后上岗再进行作业； 3、品质对生产返工手法进行监督，同步返工后产品进行抽检 |  |  |  | close | 2023-06-20
|  | 重庆工厂 | 2023-02-22 | 产线 | 12109595 | 贴片副板_X6516_SE668S_1_A1_V1.0_OP |  | X6516 | 试产MPR | 手机 | PCBA | 贴片副板 | 直发料 |  |  | 朵唯 |  | 吴夏芳 | 900 | 900 | 8 | 0.89% | 音频IC破损导致喇叭杂、无声 | B | 克服使用，异常信息已反馈驻厂排查 |  | 胡勇 | 改善报告已回复，原因未分析出 | 克服使用，异常信息已反馈驻厂排查 | 改善报告已回复，原因未分析出 | 1、现场对接料员宣导接料岗位、KTR仓再次培训操作注意事项，降低因作业不当导致元件破损概率.---王川 2.23已完成 2、培训测试员/IPQC功能测试不良判定方法，提升作业员作业技能防止不良流出------孙田田 2月24日已完成 3、AOI工程针对此异常破损不良，特殊不良增加AOI检测，提升AOI拦截能力------王威 跟进中 4、反馈传音中试对展讯平台项目导入自动测试，进行MES管控 ---何力/廖维 跟进中 |  |  |  | 1、现场对接料员宣导接料岗位、KTR仓再次培训操作注意事项，降低因作业不当导致元件破损概率.---王川 2.23已完成 2、培训测试员/IPQC功能测试不良判定方法，提升作业员作业技能防止不良流出------孙田田 2月24日已完成 3、AOI工程针对此异常破损不良，特殊不良增加AOI检测，提升AOI拦截能力------王威 跟进中 4、反馈传音中试对展讯平台项目导入自动测试，进行MES管控 ---何力/廖维 跟进中 |  |  |  | close | 2023-06-20
|  | 中央仓 | 2023-02-22 | IQC | 38100876 | 电池盖组件_X6516_墨黑_V1_XG_GK_N |  | X6516 | 量产 | 结构件 | 注塑件 | 电池盖组件 | 直发料 |  |  | 欣冠 |  | 李高胜 | 10800 | 315 | 6 | 1.90% | 颗粒*1 镜片框磕伤*2 天线卷边*2 侧键未热熔到位*1 | C | 物料紧急，经项目组、工厂IQE拉通，先调拨工厂，由厂商线前处理 |  | 王又良 | D-4.1:根本原因/失效分析： 1，磕伤、侧键热熔不良和天线卷边起翘是组装新治具磨合不顺作业时碰到治具产生不良。 2，颗粒是喷油吸附车间尘点导致的 责任人： 贺泽蓉 兰红华 D-4.2: 流出原因： 1，作业员&全检员漏检导致流出。 2，QC未抽检到导致流出 责任人： 贺泽蓉 兰红华 | 物料紧急，经项目组、工厂IQE拉通，先调拨工厂，由厂商线前处理 | D-4.1:根本原因/失效分析： 1，磕伤、侧键热熔不良和天线卷边起翘是组装新治具磨合不顺作业时碰到治具产生不良。 2，颗粒是喷油吸附车间尘点导致的 责任人： 贺泽蓉 兰红华 D-4.2: 流出原因： 1，作业员&全检员漏检导致流出。 2，QC未抽检到导致流出 责任人： 贺泽蓉 兰红华 | D-5:纠正措施： 1，治具及时修正防护，并排查处理各段库存，并标识好。 2，提供不良实物培训现场作业员、QC识别，把不良履历挂在现场宣导，后面生产时管控。 3，同步制作实物限度样挂现场宣导。 4，IPQC&OQC重点跟进此异常。 责任人： 贺泽蓉 兰红华 |  |  |  | D-7.1预防再次发生的行动： 1，新项目治具防护PIR阶段确认到位，并落实责任人跟进点检OK后导入试产和小批量生产。 2，新项目量产前责任DQE、PE、PIE安排量产前培训并记录，开线前现场跟进考核 ，确保首单生产顺利。 3，新项目试产问题点，IPQC做陷井测试，确保员工检出率。 4，OQC重点跟进前期问题点对策是否落实到位，纳入点检管控。 责任人：贺泽蓉 兰红华 |  |  |  | close | 2023-06-20
|  | 中央仓 | 2023-02-22 | IQC | 38100464 |  |  | BF7 | 量产 |  |  |  | 直发料 |  |  | 知音 |  | 李高胜 | 20958 | 315 | 8 | 2.54% | 背胶分层*3 背胶不离型*5 | C | 2/23供应商驻厂已完成挑选，共挑选20958pcs，挑出158pcs不良，不良率0.75% |  | 杨圣杰 | D-4.1:根本原因/失效分析 1:泡棉表面蓝膜克重太重15-20克 2：背胶粘性弱产品易掉落 D-4.2: 流出原因 1：QC在检验过程中，因不良比率较低，未能发现，导致不良流出； | 2/23供应商驻厂已完成挑选，共挑选20958pcs，挑出158pcs不良，不良率0.75% | D-4.1:根本原因/失效分析 1:泡棉表面蓝膜克重太重15-20克 2：背胶粘性弱产品易掉落 D-4.2: 流出原因 1：QC在检验过程中，因不良比率较低，未能发现，导致不良流出； | D-5:纠正措施 1：将蓝膜克重从20克减到10克 2：更改包装方式从袋装改吸朔包装 |  |  |  | D-7.1预防再次发生的行动 1.将不良信息纳入不良履历做重点管控，同步现场全检工位悬挂，警示作业员与全检员重点查看 |  |  |  | close | 2023-06-20
|  | 中央仓 | 2023-02-22 | IQC | 23505310 |  |  | X6511C | 量产 |  |  |  | 直发料 |  |  | 惠科 |  | 李高胜 | 240 | 32 | 10 | 31.25% | 背胶不离型*10 | C | 2/22 供应商驻厂已完成挑选，共挑选2400pcs，挑出74pcs不良，不良率3.08% |  | 卢琪文 | D-4.1:根本原因/失效 1.指纹背胶冷压机未冷压到位 2.全检员在生产时未对指纹背胶离型膜预撕检验。 3.冷压机原先冷压时间为2±1S,冷压时间不够。 D-4.2: 流出原因 1.总检人员抽检未发现不离型，导致不良流出。 | 2/22 供应商驻厂已完成挑选，共挑选2400pcs，挑出74pcs不良，不良率3.08% | D-4.1:根本原因/失效 1.指纹背胶冷压机未冷压到位 2.全检员在生产时未对指纹背胶离型膜预撕检验。 3.冷压机原先冷压时间为2±1S,冷压时间不够。 D-4.2: 流出原因 1.总检人员抽检未发现不离型，导致不良流出。 | D-5:纠正措施 1.冷压机调试后用压敏纸检验是否压合到位，并早中晚各点检一次. 2.指纹背胶安排人员在生产时100%预撕,及时发现问题及时改善 3.冷压机冷压时间由原来的2±1S改为2.5±1S |  |  |  | D-7.1预防再次发生的行动 1.制定不良样板放置拉线，拿不良实物培训员工，以免不良再次流出。 2.生产管理执行以上要求，品质人员监督执行。 改善图片： |  |  |  | close | 2023-06-20
|  | 中央仓 | 2023-02-22 | IQC | 38100954 | 保护套_X6516_透明_V1_EH_N |  | X6516 | 量产 | 结构件 | 注塑件 | 保护套 | 直发料 |  |  | 恩浩 |  | 李高胜 | 10240 | 315 | 8 | 2.54% | 划伤*8 | C | 2/23 供应商驻厂已完成挑选，共挑选10240pcs，挑出8pcs不良，不良率0.08% |  | 甘海波 | 1.根据不良实物结合制程排查分析；包装时作业手法不当，指甲刮伤产品内高光面导致 由于不良为零星不良制程IPQC抽验时未发现导致不良流出 | 2/23 供应商驻厂已完成挑选，共挑选10240pcs，挑出8pcs不良，不良率0.08% | 1.根据不良实物结合制程排查分析；包装时作业手法不当，指甲刮伤产品内高光面导致 由于不良为零星不良制程IPQC抽验时未发现导致不良流出 | 1.注塑检查包装组长对现场包装原进行包装手法培训，同步包装人员不允许留长指甲。 2.优化制程管控方式；增加制程巡检对包装台面已装袋产品检验，确保制程异常及时发现拦截，降低零星不良流出风险 |  |  |  | 1.优化制程《包装SOP作业规范》增加高光产品拿取手法示范，规范作业，规避操作风险。 2.修订IPQC制程SIP指导书，将制程巡检抽验要求文件化，同步增加成品检验取样量（由原有50PCS/箱，调整至100PCS/箱）。减零星外观不良流程风险。 3制订异常事故看板，对现场检验包装人员及IPQC进行培训，并黏贴与相应包装工序，提醒作业人员警惕类似问题。 |  |  |  | close | 2023-06-20
|  | 迪明通工厂 | 2023-02-22 | 产线 | 19301085 | 马达_COIN_1027_L10_H_JD_带导电胶 |  | L5006 | 量产 | 机电器件 | 振动马达 | 扁平型振动马达 | 中央仓调料 |  |  | 劲抖 |  | 甄晓宁 | 500 | 50 | 1 | 2.00% | OBA抽检L5006Sj机型振杂，单体测试参数OK，无振杂 料号：19301085供应商：劲抖 不良描述：拨号界面按数字键马达振杂，工模振动OK，不良明细：检验1300pcs，总不良数：21PCS，不良率：1.61%（OBA抽检1pcs，当批次返工不良4pcs， | C | 成品安排返工，单体分析中 |  | 钟意中 | 单体各项测试参数OK.整机判定标准量化问题拉通标准部 | 成品安排返工，单体分析中 | 单体各项测试参数OK.整机判定标准量化问题拉通标准部 | 1.短期内可采取单体签限度样进行管控； 2.整机还是主观判定为准整机产线拦截：产线整机按键界面增加点击按键听音拦截动作。 |  |  |  | 目前结合整机行业扁平马达目前无法量化判定，短期内采取对标限度样判定，长期目标进行标准量化（但是比较难）； IQC端拦截能力优化提升： 1.1异响马达单体限度样收集，提供研发、标准部确认签核限度样，并6个月更新1次限度样，SQM：钟意中、研发牟庆杰，标准部：张宇 完成时间：4月初前完成； 1.2.来料端增加听音盒拦截，SQM协助提供听音盒到各工厂IQC，SQM-钟意中、IQE：甄晓宁 完成时间：4月初前完成。 马达单体优化： 1.1含油量的调整，由原来0.1-0.5mg,=调整到0.35-0.5mg； 1.2新款听音盒重量60G，尺寸50*80*20mm，壁厚2mm，供应商内控加严30%（48DB声音放大 63DB ）； |  |  |  | close | 2023-06-20
|  | 泰衡诺工厂 | 2023-02-21 | IQC | 23505033 |  |  | CI6 | 量产 |  |  |  | 直发料 |  |  | 欣冠 |  | 汪自庆 | 7040 | 200 | 10 | 5.00% | 变形 | B | 退货 |  | 王又良 | 1， 模具骨位脱模不顺导致有粘模拉变形产品 | 退货 | 1， 模具骨位脱模不顺导致有粘模拉变形产品 | 1， 及时排查各库存品，并处理标识好。2， 提供不良品培训考核作业员&全检员识别，挂不良履历在现场宣导，生产时拦截。3， 模具安排省光&保养模具，生产时优化顶出产品参数，预防二次发生拉模变形不良。4， IPQC&OQC重点跟进此异常问题点。 |  |  |  | 1，更新不良履历挂现场班早会宣导，作业员自检2， 该模具落实责任人点检跟进有无出模不顺并记录。3，IPQC&OQC检验将此异常纳入重点检验，稽核生产部门检讨改善对策落地。 |  |  |  | close | 2023-06-20
|  | 中央仓 | 2023-02-21 | IQC | 38100191 |  |  | X6826 | 量产 |  |  |  | 直发料 |  |  | 欣冠 |  | 李高胜 | 7400 | 200 | 4 | 2.00% | 颗粒*1 天线偏位*1 天线爬墙*1 泡棉爬墙*1 | C | 2/22 供应商驻厂已完成挑选，共挑选7400pcs，挑出50pcs不良，不良率0.68% |  | 王又良 | D-4.1:根本原因/失效分析： 1，颗粒是喷油车间环境中尘点吸附产品表面导致 2，压伤/天线偏位/泡棉起翘是作业过程中碰刮到导致的 责任人：兰红华 贺泽蓉 D-4.2: 流出原因： 1，年底人员流动刚培训合格上岗全检员未检出流出 2，IPQC&OQC未抽检到异常流出 责任人： 兰红华 贺泽蓉 | 2/22 供应商驻厂已完成挑选，共挑选7400pcs，挑出50pcs不良，不良率0.68% | D-4.1:根本原因/失效分析： 1，颗粒是喷油车间环境中尘点吸附产品表面导致 2，压伤/天线偏位/泡棉起翘是作业过程中碰刮到导致的 责任人：兰红华 贺泽蓉 D-4.2: 流出原因： 1，年底人员流动刚培训合格上岗全检员未检出流出 2，IPQC&OQC未抽检到异常流出 责任人： 兰红华 贺泽蓉 | D-5:纠正措施： 1，及时对各库存品进行排查并处理标识共享出来。 2，提供不良品培训考核现场作业员操作手法，同步培训提升全检员检出率，防止不良二次流出。 3，IPQC&OQC重点跟进此异常问题点。 责任人：兰红华 贺泽蓉 |  |  |  | D-7.1预防再次发生的行动： 1，更新客诉不良履历挂现场，班早会上对作业员&全检员进行宣导。 2，培训拉线有上新上岗作业员，重点跟进并落实拉长责任人跟进考核和记录。 3，拉线全检工位设立重点岗位（每天开线重点检验各客诉问题点），拉长稽核并记录客诉问题点改善效果，每周总结检讨。 4，IPQC&OQC检验纳入此异常点检，管控此异常改善对策落地有效。 责任人：兰红华 贺泽蓉 |  |  |  | close | 2023-06-20
|  | 泰衡诺工厂 | 2023-02-21 | IQC | 21205762 |  |  | X670 | 量产 |  |  |  | 直发料 |  |  | 兆奕 |  | 向言成 | 2400 | 125 | 3 | 2.40% | 摄像头孔边缘缺口 | C | 驻厂返工，不良退货处理 |  | 卢琪文 | 摄像孔边缘缺口：物料在CNC加工过程中，工装边缘位置未进行及时打磨，工装凸起，物料在真空吸气过程中造成边缘压伤； | 驻厂返工，不良退货处理 | 摄像孔边缘缺口：物料在CNC加工过程中，工装边缘位置未进行及时打磨，工装凸起，物料在真空吸气过程中造成边缘压伤； | 对CNC工装进行重新打磨，对于打磨时间进行重新评估，每2H对工装进行打磨，同步现场IPQC重点对此项不良进行监控 |  |  |  | 1、品质对CNC机台清洁进行稽核； 2、现场品质重点监控此项 |  |  |  | close | 2023-06-20
|  | 朵唯工厂 | 2023-02-21 | IQC | 38200051 |  |  | LG7N | 量产 |  |  |  | 直发料 |  |  | 裕同 |  | 杨松 | 20000 | 315 | 15 | 4.76% | 压印压伤*15pcs | C | 2.23厂商已全检返工完成 |  | 夏中年 | 1.固定位置压伤:天盖流线时,天盖推出位置导轨铝合金有棱角,横向推动盒子时,部分产品被棱角碰到导致; 2.撞伤:整包物料使用牛皮纸包装,防护性较弱,且存在超板现象;入库周转及出货运输上下货过程中碰撞边缘位置导致撞伤; 流出原因：年底时订单相对不饱和,全检人员变换较快未固定，撞伤在短边顶部位置未有效检出； 2.QC抽检到此不良后,未使用菲林确认是否符合客户标准,主观判定OK导致不良流出至客户端 。 | 2.23厂商已全检返工完成 | 1.固定位置压伤:天盖流线时,天盖推出位置导轨铝合金有棱角,横向推动盒子时,部分产品被棱角碰到导致; 2.撞伤:整包物料使用牛皮纸包装,防护性较弱,且存在超板现象;入库周转及出货运输上下货过程中碰撞边缘位置导致撞伤; 流出原因：年底时订单相对不饱和,全检人员变换较快未固定，撞伤在短边顶部位置未有效检出； 2.QC抽检到此不良后,未使用菲林确认是否符合客户标准,主观判定OK导致不良流出至客户端 。 | 1，对棱角位置使用铁芙蓉与绒布进行包裹,并每日点检确认是否完好 。2，对摆板进行规范,按要求摆放不可超板 。3，全检人员定人定岗,并每天进行检验手法与项目培训,并持续进行陷阱测试提升警惕性 。4，使用菲林比对缺陷大小是否满足客户标准,不可主观臆断 。 |  |  |  | 1.线长及PIE每日开线前对产线治工具/设备/产线防护进行点检确认并记录,主管及QC 每日巡线确认；2.全检人员定人定岗,并每天进行检验手法与项目培训,并持续进行陷阱测试提升警惕性； PQC每班稽核岗位人员情况，如涉及变更生产需提前一周提出确认,合格者上岗。 3.PQC每日早会对各客户重点要求及检验手法进行培训,不良需使用菲林比对是否符合客户要求 ,不可主观臆断。违者按KPI考核要求进行考核。 |  |  |  | close | 2023-06-20
|  | 海弘工厂 | 2023-02-21 | IQC | 21002760 | 面壳组件_A511L_黑色_PC+20%GF |  | A511L | 量产 | 结构件 | 注塑件 | 面壳组件 | 中央仓调料 |  |  | 知音 |  | 袁天放 | 2120 | 200 | 6 | 3.00% | 脏污*2、划伤*4 | C | 已全检完成 |  | 杨圣杰 | 一:划伤 1、新员工对作业手法不熟练，堆积产生三伤不良; 2、组长对新员工按产品SOP作业规范岗前培训不到位; 3、在员工作业手法没有熟练状态下，拉线按标准速度30HZ下拉，从而导致产品堆积产生三伤不良； 二:脏污 手指套配戴时间过久,没有及时更换新的手指套而导致产品表面手印脏污. | 已全检完成 | 一:划伤 1、新员工对作业手法不熟练，堆积产生三伤不良; 2、组长对新员工按产品SOP作业规范岗前培训不到位; 3、在员工作业手法没有熟练状态下，拉线按标准速度30HZ下拉，从而导致产品堆积产生三伤不良； 二:脏污 手指套配戴时间过久,没有及时更换新的手指套而导致产品表面手印脏污. | 一.对新员工进行培训，考核上岗，并定人定岗标准化作业，现场IPQC做好监督动作； 二.由品质主管依据客户产品标准，制定的产品检验标准及方法培训计划表，由班组长定期組织员工进行培训签到； 三.要求线上员工按照SOP每2H更新手指套,IPQC巡线监督检查手指套是否按照要求更换,规避减少脏污. 四.IPQC/OQC来料抽检要从整箱产品,以上中下来进行抽检,不可集中一起抽检,规避产线不同的时间段所产生的不良品,减少漏发现,未发现的状态不良流出. |  |  |  | 1.将不良信息纳入SIP不良履历做重点管控，同步现场全检工位悬挂，警示作业员与全检员重点查看 责任人:邱小华 2023.2.22 2.全检人员按照SOP,作业规范标准培训,提高全检人员的检验能力. |  |  |  | close | 2023-06-20
|  | 泰衡诺工厂 | 2023-02-21 | IQC | 37600049 |  |  | X677 | 量产 |  |  |  | 直发料 |  |  | 精而美 |  | 廖诗龙 | 1800 | 125 | 4 | 3.20% | 缺胶4pcs | B | 已返工完成 |  | 王又良 | 1. 缺口不良：产品在生产周转过程中防护措施不当，使产品卡帽表面出现碰/划伤不良； 2. 点胶段产品在进行点胶作业时，人员操作失误导致卡帽与旋转盘相碰产生不良 | 已返工完成 | 1. 缺口不良：产品在生产周转过程中防护措施不当，使产品卡帽表面出现碰/划伤不良； 2. 点胶段产品在进行点胶作业时，人员操作失误导致卡帽与旋转盘相碰产生不良 | 1、产品点胶工段增加防护（旋转盘内侧增加硅胶防护层，防止产品与点胶机金属接触产生不良） 2、员工作业手法培训，确保员工轻拿轻放，更行SOP； 2、QA抽检AQL0.4加至0.65，更新SIP； |  |  |  | 1.将不良作成品质警报，同步对全检及QA进行品质培训，培训考核合格后进行上岗作业； 2.对生产单位进行全员品质提升，提高品质意识，并将此培训及考核纳入计划，将不定期进行培训及考核。 3.QA抽检AQL由0.4加严至0.65.。并连续追踪三批物料，无异常后方可关闭此问题。 |  |  |  | close | 2023-06-20
|  | 海弘工厂 | 2023-02-21 | IQC | 37300116 |  |  | KI8 | 量产 |  |  |  | 中央仓调料 |  |  | 锦瑞 |  | 袁天放 | 2120 | 200 | 6 | 3.00% | 异色*5、压印*1 | C | 已全检完成 |  | 杨耀鹏 | 1、电池盖脏污异色 物料打印后在过隧道炉时产品表面会产生落尘，后段在安排擦拭过程中无尘布脏污未及时更换，导致 擦拭后无尘布脏污印残留表面未能完全清理干净； 2、压痕 纹理转印后，在进行覆膜时覆膜机压滚轴杆粘有碎屑，覆膜过程中划伤产品； | 已全检完成 | 1、电池盖脏污异色 物料打印后在过隧道炉时产品表面会产生落尘，后段在安排擦拭过程中无尘布脏污未及时更换，导致 擦拭后无尘布脏污印残留表面未能完全清理干净； 2、压痕 纹理转印后，在进行覆膜时覆膜机压滚轴杆粘有碎屑，覆膜过程中划伤产品； | 异色：1、生产中使用到的辅助工具，纳入制程监控； 2、要求生产工序现场使用的辅助设备做好5S监控，过程中使用的擦拭工具每1H一换和清洁，必要时直接更换，制程品质及班组长监督落实并点检记录； 3、固定人员擦拭并全检，该打印工序人员不可随意更换； 压印：1、物料在覆膜前，操作人员对覆膜机周边进行5S整理，每日当班做一次清洁保养，减少异物造成二次划伤、异色等不良现象； 2、覆膜机上增加除尘胶棒，每张产品在覆膜前都进行了除尘清洁，避免划伤等不良产生； |  |  |  | 1、针对客诉问题点，二次全检工位制定专人专岗进行全检，防止此类不良重复发生； 2、制作不良图片粘贴于通知栏，每日当班早晚会进行宣导； 3、现场OQC每周对组装段白/晚班全检人员进行GRR外观检验培训，针对两次考核不 通过人员调离全检工位。 |  |  |  | close | 2023-06-20
|  | 迪明通工厂 | 2023-02-20 | IQC | 25201208 | 耳机_itel_3.5MM_EW_31AI_白磁,A551L 耳机,A551L 耳机 |  | 通用 | 量产 | 电声器件 | 耳机 | 有线耳机 | 中央仓调料 |  |  | 瓴海 |  | 甄晓宁 | 6000 | 200 | 6 | 3.00% | 线材破损，耳机壳破裂，咪壳烫伤外观 | C | 2.23换货完成抽检OK |  | 钟意中 | 1：线材破：线材为刀片划破，拉线上开箱刀片未放置在固定的工盒内，员工未按要求操作。 2：耳壳烫伤：烙铁粘壳料，经查实，生产线焊接喇叭时，尾部线带耳壳摆放不整齐，烫到耳壳。 3：耳壳破：耳壳面盖破，组装时因喇叭装歪，面盖压不到位，用力压造成破。 | 2.23换货完成抽检OK | 1：线材破：线材为刀片划破，拉线上开箱刀片未放置在固定的工盒内，员工未按要求操作。 2：耳壳烫伤：烙铁粘壳料，经查实，生产线焊接喇叭时，尾部线带耳壳摆放不整齐，烫到耳壳。 3：耳壳破：耳壳面盖破，组装时因喇叭装歪，面盖压不到位，用力压造成破。 | 1. 拉上刀片改成塑胶片，不允许用刀片在生产车间。 2.耳壳烫伤，已要焊接人员需按作业要求操作，需摆放整齐，不能乱放，一有发现就进行处罚。 3.耳壳面盖破：组装人员问题，需对组装人员操作要求规范。 4.新员工检验连续开展培训三天培训，对判定形成记忆固化。 | [7 empty] | close | 2023-06-20
|  | 泰衡诺工厂 | 2023-02-20 | IQC | 38100189 |  |  | X665E | 量产 |  |  |  | 直发料 |  |  | 惠科 |  | 汪自庆 | 3400 | 200 | 4 | 2.00% | 缺口、颗粒 | C | 2.21此批次已全检完成 |  | 卢琪文 | 1.批锋：模具行位碰后模插骨位，行位插穿位置磨损，闭模后位碰死有间隙，注塑后产品长批锋多料2.漏撕离型膜/听筒网破损：2.1.新员工作业，拉速快跟不上节奏，堆积产品导致漏撕离型膜流入下工序。2.2作业员贴合时夹取方式不当，用镊子夹取到听筒装饰件表面造成压伤。3. 缺口：3.1产品在装配制程中，工序异常。下拉产品堆积，导致产品之间对接、重叠、碰撞划伤、碰伤、磕伤3.2.产品在检验工序有多个产品重叠检验现象，导致产品背面五金件接触到下面一个产品外观面划伤、碰伤产品。 | 2.21此批次已全检完成 | 1.批锋：模具行位碰后模插骨位，行位插穿位置磨损，闭模后位碰死有间隙，注塑后产品长批锋多料2.漏撕离型膜/听筒网破损：2.1.新员工作业，拉速快跟不上节奏，堆积产品导致漏撕离型膜流入下工序。2.2作业员贴合时夹取方式不当，用镊子夹取到听筒装饰件表面造成压伤。3. 缺口：3.1产品在装配制程中，工序异常。下拉产品堆积，导致产品之间对接、重叠、碰撞划伤、碰伤、磕伤3.2.产品在检验工序有多个产品重叠检验现象，导致产品背面五金件接触到下面一个产品外观面划伤、碰伤产品。 | 1.批锋： 模具行位与后模插穿磨损位置烧焊，重新飞模，修复模具碰穿位置间隙。 2. 漏撕离型膜/听筒网破损： 2.1放慢拉速，新员工在工作超负荷时，组长及时安排调整疏通，并培训自检OK后在放入下工序，下工序进行互检，避免不良流出。 2.2.培训作业操作手法，由之前夹取外观面，调整用镊子夹取非外外观面的位置。 3.缺口： 3.1对装配所有拉线、技术员、领班进行要求，组装过程中工序出现异常，需要调试改善时。下拉产品使用泡棉盒子单个摆放，防堆积、划伤。异常改善好后，从新全检外观再流入下工序 3.2.对所有检验工序QOC、IPQC、QA培训检验，面壳类检验一次只能拿一个产品进行检验。标准延伸到客户SI及工厂端IQC。面壳素材带五金工艺容易划伤。 |  |  |  | 1.IPQC巡检频率由2H/5PCS调整2H/20PCS,发现异常及时通知产线隔离并改善。 2. 对新进检验员进行培训并考核合格后上岗，检验时外观不良超出限度由组长进行复检进行确认。 3.制作客诉不良履历图片发放到组装品质现场培训警示，在后续生产过程及检验管控中，重点检验客诉不良问题。 |  |  |  | close | 2023-06-20
|  | 朵唯工厂 | 2023-02-20 | IQC | 38100777 |  |  | KI5K | 量产 |  |  |  | 中央仓调料 |  |  | 恩浩 |  | 杨松 | 6000 | 200 | 7 | 3.50% | 色差*7 | C | 2.21厂商已全检返工完成 |  | 闵亚军 | 1,制程生产为了优化夹线问题调高了料温温度，熔胶气体无法释放出，导致产品雾化。 追查不良批次生产参数：料温四段为248、240,230、200°； 2.制程重工未挑选干净，漏检造成异常品流出。 | 2.21厂商已全检返工完成 | 1,制程生产为了优化夹线问题调高了料温温度，熔胶气体无法释放出，导致产品雾化。 追查不良批次生产参数：料温四段为248、240,230、200°； 2.制程重工未挑选干净，漏检造成异常品流出。 | 1.调整注塑制程条件参数，降低料温确保熔胶气体完全释放出（料温由248、240、230、200调整为235、230、225、185）避免困气导致产品表面雾化。 2.制程异常物料固定专业人员作业，规避重工漏检问题发生。 |  |  |  | 1.规范此产品制程标准参数；重点说明制程模温、料温控制标准，规避异常二次发生。 2.IPQC制程巡检，同步对此生产参数依据标准参数规范进行监控 3.对制程重工物料IPQC检验时由AQL 0.65加严至AQL 0.4，同步必须每包检验，确保重工后物料质量。 4.制订异常事件看板对现场包装检验人员进行培训，并黏贴于检验工序，提醒作业人员警惕此不良问题。 |  |  |  | close | 2023-06-20
|  | 印尼易方/ARM | 2023-02-20 | 海外KD | 12203578 |  |  | X6815 | 量产 |  |  |  | KD |  |  | 广正 |  | 张洋 | 1000 | 1000 | 4 | 0.40% | 面壳五金局部顶高变形 | B |  |  | 甘海波 | 1.生产自动压辅料机治具定位导向柱导向角度太小，部分产品未放到位，导致产品定位孔拉破 2.流水线导向定位挡块贴多层泡棉，导致产品定位不准.使产品未能精准放入治具，保压时使产品有干涩定位孔风险。 3.生产未有定时清理治具异物，导致产品未能精准放入治具，保压时使产品定位孔变形风险。 |  | 1.生产自动压辅料机治具定位导向柱导向角度太小，部分产品未放到位，导致产品定位孔拉破 2.流水线导向定位挡块贴多层泡棉，导致产品定位不准.使产品未能精准放入治具，保压时使产品有干涩定位孔风险。 3.生产未有定时清理治具异物，导致产品未能精准放入治具，保压时使产品定位孔变形风险。 | 1.对治具定位导向柱导向R角加大角度。 2.对技术员进行培训，建立标准化调试定位挡块，（绝不能使用泡棉对产品定位） 3.开线前对治具清理。 |  |  |  | 1. 制定生产治具清理时间，并表格点检记录 2. 客诉不良打印图片悬挂，培训总检技能，以免下次再发生同样问题. |  |  |  | close | 2023-06-20
|  | 孟加拉BD | 2023-02-20 | 海外KD | 38200179 |  |  | X665E | 量产 |  |  |  | KD |  |  | 立德宝 |  | 张洋 | 1000 | 1000 | 250 | 25.00% | 折线痕浅 | C | 返工完成 |  | 丁海明 | 1.机台每日保养会加润滑油，润滑油滴落在钢板上没有清理干净，这一模压线条背胶刚好贴在有油污的位置，压线条在啤切中出现移位 2.除废后产品没有按模摆放，导致该模不良品跟其他良品混在一起，给全检造成不必要的难度 | 返工完成 | 1.机台每日保养会加润滑油，润滑油滴落在钢板上没有清理干净，这一模压线条背胶刚好贴在有油污的位置，压线条在啤切中出现移位 2.除废后产品没有按模摆放，导致该模不良品跟其他良品混在一起，给全检造成不必要的难度 | 1.发现不良及时通知品质现场确认，品质挂不良品标签对不良品进行隔离，工作群通报不良问题点给各后工序； 2.全检在发现压线不到位时，要重点关注该不良并在工作群通报，确保不良品挑选干净，OQC针对批量不良现象，加严抽检该批次成品。 3.所有产品除废时必须分模摆放，对有标识不良的产品必须单独卡板摆放并通知全检； 4.后续出货连续3批粘贴“改善后”标签做区分； |  |  |  | 1、各机台每天保养后必须检查各部件、区域清洁状况，确保无油污等问题并记录在《设备保养记录点检表》中； 2、所有隔离标识，用大头笔在“特别说明”栏，备注清楚是哪个模号有问题； 3、所有产品除废时必须分模摆放，对有标识不良的产品必须单独卡板摆放并通知全检； |  |  |  | close | 2023-06-20
|  | 中央仓 | 2023-02-20 | IQC | 38100485 | 面壳组件_KI5k_黑色_V0_HK |  | KI5K | 量产 | 结构件 | 注塑件 | 面壳组件 | 直发料 |  |  | 惠科 |  | 李高胜 | 10000 | 200 | 7 | 3.50% | 卡托口压伤*6 听筒钢网爬墙*1 | C | 2/21 供应商驻厂已完成挑选，共挑选10000pcs，挑出60pcs不良，不良集中M3-2，不良率0.6% |  | 闵亚军 | D-4.1:根本原因/失效分析 卡托孔压伤：模具前模不顺，铲铝粉积压在行位上未及时发现，导致五金件放入模内闭合时卡托位置压合使产品压伤； 听筒网爬墙：作业员贴辅料时手法操作不当导致，员工贴辅料时镊子带到背胶，致使背胶悬空； D-4.2: 流出原因 1. QC抽检未发现异常，导致不良流出； 2.员工在作业时未自检到位造成不良品流出； | 2/21 供应商驻厂已完成挑选，共挑选10000pcs，挑出60pcs不良，不良集中M3-2，不良率0.6% | D-4.1:根本原因/失效分析 卡托孔压伤：模具前模不顺，铲铝粉积压在行位上未及时发现，导致五金件放入模内闭合时卡托位置压合使产品压伤； 听筒网爬墙：作业员贴辅料时手法操作不当导致，员工贴辅料时镊子带到背胶，致使背胶悬空； D-4.2: 流出原因 1. QC抽检未发现异常，导致不良流出； 2.员工在作业时未自检到位造成不良品流出； | D-5:纠正措施 1.压伤--模仁重新配合，模具行位隧道镶件背面加大避空进行松配，避免卡托位置积铝粉干涉铲到五金，使模具在生产过程中弹回顺畅； 2.爬墙--组装拉线组长对每个工位员工进行培训，纠正作业手法，要求镊子贴合后使用手柄进行预压防止悬空现象； |  |  |  | D-7.1预防再次发生的行动 1 .制作不良履历，悬挂现场，预警现场人员及品质人员，避免问题点重复发生。 2.对未按照要求作业人员及现场组长监督不到位进行处罚 |  |  |  | close | 2023-06-20
|  | 海弘工厂 | 2023-02-20 | IQC | 38100470 |  |  | BF7 | 量产 |  |  |  | 中央仓调料 |  |  | 广正 |  | 袁天放 | 4320 | 200 | 8 | 4.00% | 脏污*3、白点*1、划伤*4 | C | 已全检完成 |  | 甘海波 | 1. 脏污：产品在组装过程中，石墨片蓝膜撕膜机两侧保护海绵超更换时间溢胶擦到产品表面形成脏污； 1. 白点：五金件未清理干净，注塑过程中产生金属粉形成白点； 磨花：人员作业过程中叠抓，工位堆积未摆放好，易产生磨花。 | 已全检完成 | 1. 脏污：产品在组装过程中，石墨片蓝膜撕膜机两侧保护海绵超更换时间溢胶擦到产品表面形成脏污； 1. 白点：五金件未清理干净，注塑过程中产生金属粉形成白点； 磨花：人员作业过程中叠抓，工位堆积未摆放好，易产生磨花。 | 1.脏污：每4小时更换一次撕膜机保护海绵，防止溢胶粘连在产品表面； 2.白点：要求五金供应商使用超声波清洗，广正注塑前五金用气枪清洁，模仁风枪保养，确保五金表面无料屑杂质； 3.磨花： 要求现场产线人员不允许叠抓产品，单个产品进行检验。堆积产品全部用吸塑盒装盘摆放； |  |  |  | 1. QC，生产组巡线频率由之前1H/1次调整为30min/次，同步针对组装全检工位做CRR测试； 2. 不良看板悬挂现场提醒后续控制重点、 |  |  |  | close | 2023-06-20
|  | 重庆工厂 | 2023-02-18 | IQC | 25001877 |  |  | X6827 | 量产 |  |  |  | 直发料 |  |  | 风华 |  | 吴夏芳 | 9960 | 200 | 5 | 2.50% | 连接器胶壳变形*5 | B | 待返工 |  | 张攀峰 | 1、产生原因为电池功能测试时，由于半自动线体，人工扣合操作不当导致端子金属框变形，胶台压伤 2、流出原因为 ①. CCD显示器屏幕较小，背景板较暗；且放置电池治具无端子定位，目检员工作业时有一定几率漏检；②. 针对胶台轻微压伤，风华外观标准定义为限度OK | 待返工 | 1、产生原因为电池功能测试时，由于半自动线体，人工扣合操作不当导致端子金属框变形，胶台压伤 2、流出原因为 ①. CCD显示器屏幕较小，背景板较暗；且放置电池治具无端子定位，目检员工作业时有一定几率漏检；②. 针对胶台轻微压伤，风华外观标准定义为限度OK | 1、推动风华电池pack测试导入微针测试，避免人员作业不稳定性导致扣合压伤，从源头改善扣合不良 --- 2023/4/30 ongoing 2、风华肇庆及深圳工厂立即更换大屏幕高清显示器，CCD放大倍率调整由30倍调高到45倍，CCD下方增加圆形定位及更换背景板为白色 ---2023/2/21 已完成 、 |  |  |  | 3、针对端子不良协助标准部输出详细外观标准并固化到传音电池外观标准文件中释放给所有电池供应商及传音IQE执行 ---2023/4/15 ongoing |  |  |  | close | 2023-06-20
|  | 泰衡诺工厂 | 2023-02-18 | IQC | 37300121 |  |  | X669 | 试产PIR |  |  |  | 直发料 |  |  | 聚龙 |  | 向言成 | 10036 | 315 | 8 | 2.54% | 外观碰伤、刮花 | C | 驻厂返工，不良退货处理 |  | 李华新 | 1、 物料打包装箱后周转摩擦，导致无保护膜区域形成划伤不良； 2、A面保护膜开发设计要求，摄像孔位置及LOGO区域进需要装配装饰件及镭雕其他版型，增加保护膜避空位置； 3、摄像孔间距较小，刀模无法中间裁切保护膜，面积太大，运输及包装摩擦，对其位置造成划伤； | 驻厂返工，不良退货处理 | 1、 物料打包装箱后周转摩擦，导致无保护膜区域形成划伤不良； 2、A面保护膜开发设计要求，摄像孔位置及LOGO区域进需要装配装饰件及镭雕其他版型，增加保护膜避空位置； 3、摄像孔间距较小，刀模无法中间裁切保护膜，面积太大，运输及包装摩擦，对其位置造成划伤； | 1、目前组装物料所有厂内成品在制工段流转均采用吸塑盒进行摆放流转，避免物料堆放碰划伤； 2、周转吸塑盒内增加垫保护软膜方式； |  |  |  | A面保护膜高光区域增加A面可排废保护膜进行保护，成品效果样已出，跟SQM沟通可出小批验证物料1000pcs确认是否能接收。——-时间节点：目前厂内无库存物料，待新订单首批进行验证 |  |  |  | close | 2023-06-20
|  | 中央仓 | 2023-02-18 | IQC | 38100542 |  |  | KI5N | 量产 |  |  |  | 直发料 |  |  | 欣冠 |  | 李高胜 | 2000 | 125 | 3 | 2.40% | 溢胶*2 天线卷边*1 | C | 2/18 供应商驻厂已完成挑选，共挑选2000pcs，挑出44pcs不良，不良率2.2% |  | 牟治树 | 1、出音孔溢胶：生产作业员贴SPK防尘网时未贴到位，导致防尘网偏位溢胶不良。 2、天线卷边：生产作业时员工操作不当，作业员贴合时使用镊子贴合天线未贴合到位，压合治具压合时作业员未检查天线状态直接压合导致天线卷边不良。 责任人：陈祖虎 时间：2月20日 1.出音孔溢胶，天线卷边，现场全检人员、品质IPQC、OQC检验时未检出，导致不良流出。 责任人：袁露、陈组虎 时间： 2月20日 | 2/18 供应商驻厂已完成挑选，共挑选2000pcs，挑出44pcs不良，不良率2.2% | 1、出音孔溢胶：生产作业员贴SPK防尘网时未贴到位，导致防尘网偏位溢胶不良。 2、天线卷边：生产作业时员工操作不当，作业员贴合时使用镊子贴合天线未贴合到位，压合治具压合时作业员未检查天线状态直接压合导致天线卷边不良。 责任人：陈祖虎 时间：2月20日 1.出音孔溢胶，天线卷边，现场全检人员、品质IPQC、OQC检验时未检出，导致不良流出。 责任人：袁露、陈组虎 时间： 2月20日 | 1. 出音孔溢胶：开线前阅读SOP 5分钟，同时对现场 操作人员进行一对一指导培训，严格按照SOP操作方法执行，作业完成后自检产品效果，产品效果OK后方可继续作业。 2.天线卷边：开线前阅读SOP 5分钟，同时对现场贴合铜铂，贴天线人员进行一对一指导培训，严格按照SOP操作方法执行，作业完成后自检产品效果，产品效果OK后方可继续作业 。 责任人：陈祖虎.刘银叶 完成时间：2月20日 |  |  |  | 1、更新客诉不良履历，并下发组装QC段做重点管控； 责任人：张文芳/袁露 时间：2023/02/20 |  |  |  | close | 2023-06-20
|  | 中央仓 | 2023-02-17 | IQC | 25201290 | 耳机_3.5MM_EW_31D_白色_MSK |  | 通用 | 量产 | 电声器件 | 耳机 | 有线耳机 | 直发料 |  |  | 瓴海 |  | 周丽娅 | 30000 | 500 | 2 | 0.40% | 单边音*1 不挂机*1 | B | 已完成换货 |  | 钟意中 | 1.单边：耳机拆开分析，判定喇叭本体无欧数（即喇叭无音）。 对喇叭进一步分析发现喇叭音圈线在缺口处断裂，因喇叭的音圈线外漏，保护胶未完全包裹到 位，未起到保护音圈线的作用，导致耳机组装后，经过运输长时间的摩擦，导致圈音线断裂造成不良。 2.不挂机：锡与插针表面上锡面不够，造成注内膜假焊，（三分4车间1拉员肖凤云）新员工未让品质确认OK就已开始焊接产品 | 已完成换货 | 1.单边：耳机拆开分析，判定喇叭本体无欧数（即喇叭无音）。 对喇叭进一步分析发现喇叭音圈线在缺口处断裂，因喇叭的音圈线外漏，保护胶未完全包裹到 位，未起到保护音圈线的作用，导致耳机组装后，经过运输长时间的摩擦，导致圈音线断裂造成不良。 2.不挂机：锡与插针表面上锡面不够，造成注内膜假焊，（三分4车间1拉员肖凤云）新员工未让品质确认OK就已开始焊接产品 | 单边音：1. 改用自动点胶机，有胶量控制，计划在4月1号前完成，正在购买调试确认中。（改善后再提供佐证） 2.目前未改善生产的产品，增加一个专人检查保护胶（临时对策） 3.来料检验加严抽检标准外观1.0改成0.65(三批次），将喇叭引线及保护胶外观做为重点检验项目。 不挂机：1.新员工培训上岗后，拉长与早会宣导，提醒新员工，焊接注意事项，刚上岗不熟练。 2.IPQC确认跟进新员工数据（持续一周） |  |  |  | 1. 改用自动点胶机，有胶量控制，计划在4月1号前完成，正在购买调试确认中；2.来料检验加严抽检标准外观1.0改成0.65(三批次），将喇叭引线及保护胶外观做为重点检验项目， |  |  |  | close | 2023-06-20
|  | 中央仓 | 2023-02-17 | IQC | 38600351 |  |  | LG6N | 量产 |  |  |  | 直发料 |  |  | 丽德宝 |  | 周丽娅 | 11550 | 315 | 32 | 10.16% | 印刷错位*1 印刷偏位*31 | B | 已完成返工 |  | 丁海明 | 1. 机器的光电扫描定位头有灰尘导致定位产生一定偏差，导致印刷偏位； 2. 作业前，机长未按要求对机器进行清检； 3.此款为收单第一次做货，新产品投入，对产品相关信息及标准宣导不到位； | 已完成返工 | 1. 机器的光电扫描定位头有灰尘导致定位产生一定偏差，导致印刷偏位； 2. 作业前，机长未按要求对机器进行清检； 3.此款为收单第一次做货，新产品投入，对产品相关信息及标准宣导不到位； | 1.机长定时抽检产品，定时执行自检工作，对机器及时清检； 2. 开会检讨分析，同时内部稽核，检查机器检点表，加强监督； 3. 培训外观检验标准，并将客诉不良图片张贴于检验现场以提示、警醒检验人员（并要求机长，检验人员签字确认）； |  |  |  | 1、生产作业时机长定时自检，定时检查机器运行状况； 2、针对新产品首次生产品质负责人现场确认具体标准，做到有问题及时发现，定期对全检做陷阱测试，内部进行有效预防； 3、宣导责任制度，违者必究，责任到人，落实制度，监督机制下生产作业，规范生产作业流程，形成品质意识常态化环境； |  |  |  | close | 2023-06-20
|  | 迪明通工厂 | 2023-02-17 | 产线 | 23002116 | FPC_侧键_2层_S665L |  | S665L | 试产PIR | 印刷电路板 | FPC | FPC |  |  |  | 蓝特 |  | 甄晓宁 | 974 | 974 | 2 | 0.21% | 上键按压无功能1PCS 下键按压无功能*1PCS | B | 试产产线打出零星不良，正常退厂商分析 |  | 罗捷 | 按键开关存在密封性问题，按键点胶后胶水通过定位孔进去到底座中，导致按键接触不良 | 试产产线打出零星不良，正常退厂商分析 | 按键开关存在密封性问题，按键点胶后胶水通过定位孔进去到底座中，导致按键接触不良 | 功能失效针对此项目样品阶段未开功能测试治具，要求用万用表点测，试产业务与客户确认好结构，就需开齐功能测试治具，防止有功能不良流出 | [7 empty] | close | 2023-06-20
|  | 印尼易方/ARM | 2023-02-17 | 海外KD | 235053061 |  |  | X665E | 量产 |  |  |  | KD |  |  | 惠科 |  | 张洋 | 3000 | 3000 | 40 | 1.33% | 物料总数量：3000PCS, 少数箱实际应为700PCS（非尾数箱）, 实际点数为：660PCS, 此箱来料少数：40PCS（少2两盘），不良比例：1.3% | A | 已补货 |  | 黄乃崇 | 待回复 | 已补货 | 待回复 | [8 empty] | close | 2023-06-20
|  | 重庆工厂 | 2023-02-16 | 产线 | 17401714 |  |  | X6826 | 量产 |  |  |  | 直发料 |  |  | 京东方 |  | 曾鹏飞 | 2700 | 2700 | 18 | 0.67% | 排扣变形*4、掉漆*8、崩边5、异色点*1。驻厂已确认。 | C | 供应商返工后上线 |  | 汪琼 | 1. 工作台存在磕碰风险点； 2. FI ET岗位压接PIN坏 流出原因： 1.不良发生风险点在检查前，属员工漏检； 2. 外观检查：正面→背面→侧面，外观侧面检查左右晃动检查，边角崩边及背面掉漆较难检出； 3. 漏检不良一次对漏检员工进行盲测可检出 ， 属于员工检查过程漏检； | 供应商返工后上线 | 1. 工作台存在磕碰风险点； 2. FI ET岗位压接PIN坏 流出原因： 1.不良发生风险点在检查前，属员工漏检； 2. 外观检查：正面→背面→侧面，外观侧面检查左右晃动检查，边角崩边及背面掉漆较难检出； 3. 漏检不良一次对漏检员工进行盲测可检出 ， 属于员工检查过程漏检； | 客户端安排驻厂线前挑选 |  |  |  | CG掉漆&崩边改善措施： 1.收集客户端类似不良全员进行实物培训并输出培训记录； 2.收集类似不良现象，增加到MSA测试样本库，提高员工检出能力； 3.优化外观侧面检查方法，侧面检查左右晃动变更为背面正视+侧视直视360°转圈4 边检查； 4、 INSP外观增加三波灯检查，增强照度1200Lux→3000Lux，降低漏检； 卡扣不良改善措施： 从作业方法、基准及判定工具，人员三个维度进行人员进行培训，确保培训有效性； 1.收集客户端类似不良全员进行实物培训并输出培训记录； 2.不良品收集，不良现象宣导，提高终检员工关注度； 3. 制定日常培训方案：班次别漏检TOP人员（3pcs）班后进行培训 半个小时（漏检不良实物+检出手法），考核合格后次日进行上岗； 1.通过SOP固化作业手法，并通过PQA稽查违规作业改善工人压接错位导致PIN损伤； 外观培训重点检出PIN类不良； |  |  |  | close | 2023-06-20
|  | 1264工厂（KD仓） | 2023-02-16 | IQC | 37300154 |  |  | X669 | 量产 |  |  |  | 直发料 |  |  | 大唐 |  | 何建波 | 5500 | 315 | 8 | 2.54% | 后摄镜片6pcs划伤，2pcs晶点 | C | 2月18日返工异常批次 |  | 李华新 | 根本原因 划伤： 1.产品保护膜有气泡，机台切割时易将保护膜卷起，导致切割后的碎屑划伤产品表面 晶点： 1.晶点为板材来料本身有凹凸印IQC检料未发现； 2..凹印为同色点现象，检验时需要对光对黑底反光斜视才能看到，检验员方位没有旋转到位导致异常流出 流出原因 1、出货抽检流出原因：OQC抽检时按AQL 0.65，取样片数少，有漏检风险 | 2月18日返工异常批次 | 根本原因 划伤： 1.产品保护膜有气泡，机台切割时易将保护膜卷起，导致切割后的碎屑划伤产品表面 晶点： 1.晶点为板材来料本身有凹凸印IQC检料未发现； 2..凹印为同色点现象，检验时需要对光对黑底反光斜视才能看到，检验员方位没有旋转到位导致异常流出 流出原因 1、出货抽检流出原因：OQC抽检时按AQL 0.65，取样片数少，有漏检风险 | 1.投料作业前，检验员检查产品保护膜是否平整，有无气泡，作业员如发现刀头有卷膜现象，需立即用水冲刷刀头.避免导致卷膜引起表面划伤 2.IQC进料检验允收水准由以前AQL:MA=0.65:MI=1.5改为AQL:MA=0.4:MI=0.65，并加大开箱率，原来开箱率无要求比较随意，现在更改为开箱率不少于60%以上，减少不良流入的风险。 3.规范QC检验项目及步骤：①崩边→边/面油→掉漆→凹凸点→划伤→脏污（平光检验前两项，对光检验后四项） |  |  |  | 1、FQC全检改善对策：安排二位FQC全检一遍后再安排专人FQC二检，着重检验褶皱等外观异常； 2、出货抽检改善对策：OQC出货抽检时安排专人加严（AQL 0.4）外观检验，同时调整取样方式由原来的随机取样，调整为按抽样数每条均匀平摊取样，增加取样片数，提升覆盖率。发现有外观异常的，退上工序执行200%返检 |  |  |  | close | 2023-06-20
|  | 重庆试产, 重庆工厂 | 2023-02-16 | IQC | 38101169 | 面壳组件_X6516_黑色_V1_XG_方案1 |  | X6516 | 试产MPR | 结构件 | 注塑件 | 面壳组件 | 直发料 |  |  | 欣冠 |  | 付先进 | 5200 | 200 | 6 | 3.00% | 缺口*4pcs、划伤*1pcs、夹锌粉*1pcs | C | 供应商驻厂现场返工 |  | 王又良 | 根本原因/失效分析： 1，铁粉是五金钢片与模具干涉导致刮铁粉成型附在产品表面的。 2，缺口、划伤是新项目治具防护不到位导致产品碰到产生的 流出原因： 1，注塑作业员&组装全检员漏检导致流出。 2，QC未抽检到导致流出 | 供应商驻厂现场返工 | 根本原因/失效分析： 1，铁粉是五金钢片与模具干涉导致刮铁粉成型附在产品表面的。 2，缺口、划伤是新项目治具防护不到位导致产品碰到产生的 流出原因： 1，注塑作业员&组装全检员漏检导致流出。 2，QC未抽检到导致流出 | 1， 治具及时增加防护，并排查处理各段库存，并标识好。 2， 提供不良实物培训现场作业员、QC识别，把不良履历挂在现场宣导，后面生产时管控。 3， 模具和五金刮铁粉处安排修模加大避空优化，同步制作实物限度样宣导。 4， IPQC&OQC重点跟进此异常。 |  |  |  | 1， 新项目治具防护PIR阶段确认到位，并落实责任人跟进点检OK后导入试产和小批量生产。 2， 新项目量产前责任DQE、PE、PIE安排量产前培训并记录，开线前现场跟进考核 ，确保培训有效。 3， 新项目试产问题点生产时，IPQC做陷井测试，确保员工检出率。 4， OQC重点跟进前期问题点对策是否落实到位，纳入点检管控。 |  |  |  | close | 2023-06-20
|  | 朵唯工厂 | 2023-02-16 | 产线 | 174017962 |  |  | BF7 | 量产 |  |  |  | 中央仓调料 |  |  | 帝晶 |  | 杨松 | 21100 | 425 | 13 | 3.06% | TP头部右上角碰伤不良*13PCS | C | 2.20厂商已全检返工完成 |  | 周军庭 | 目视可见CG固定位置油墨擦伤（水滴CG一侧面） 对风险工序进行排查，在CG上料后定位校正，定位块碰撞CG侧面导致CG擦伤。 流失原因： 风险批次锁定不准导致流出 | 2.20厂商已全检返工完成 | 目视可见CG固定位置油墨擦伤（水滴CG一侧面） 对风险工序进行排查，在CG上料后定位校正，定位块碰撞CG侧面导致CG擦伤。 流失原因： 风险批次锁定不准导致流出 | 1、CG上料定位块更换成塑胶材质，并增加定位块的接触面。 2、水平展开，将机器全部定位块软化更换成防撞材质。 |  |  |  | CG上料定位块不允许使用铁氟龙包裹金属材质，禁止使用金属材质。 |  |  |  | close | 2023-06-20
|  | 海弘工厂 | 2023-02-16 | IQC | 38100470 |  |  | BF7 | 量产 |  |  |  | 中央仓调料 |  |  | 广正 |  | 袁天放 | 8400 | 200 | 6 | 3.00% | 划伤*3，磨花*1、定位柱断*2 | C | 已全检完成 |  | 甘海波 | 1.磕伤，磨花：人员作业过程中叠抓，工位堆积未摆放好，产品的结构面扣位处刮蹭到表面，导致出现磕伤，磨花； 2.定位柱断裂： 面壳定位柱断裂排查组装治具暂无干涉，此处断裂为产品堆积后挤压导致。 | 已全检完成 | 1.磕伤，磨花：人员作业过程中叠抓，工位堆积未摆放好，产品的结构面扣位处刮蹭到表面，导致出现磕伤，磨花； 2.定位柱断裂： 面壳定位柱断裂排查组装治具暂无干涉，此处断裂为产品堆积后挤压导致。 | 1.磕伤，磨花： 要求现场产线人员不允许叠抓产品，单个产品进行检验。堆积产品全部用吸塑盒装盘摆放； 2.定位柱断裂： 针对产线流拉堆积管控不可堆叠，全部用吸塑盒摆放，QC、组长每30min巡线1次，同步培训组装全检针对此处重点管控。 |  |  |  | 1. QC，生产组巡线频率由之前1H/1次调整为30min/次，同步针对组装全检工位做CRR测试； 2. 不良看板悬挂现场提醒后续控制重点、 |  |  |  | close | 2023-06-20
|  | 1264工厂（KD仓） | 2023-02-15 | IQC | 38100947 |  |  | BF7n | 量产 |  |  |  | 直发料 |  |  | 广正 |  | 何建波 | 5760 | 315 | 10 | 3.17% | 背胶不离型 | C | 供应商返工，100%按压 |  | 甘海波 | 根本原因 1.对不良分析确认：背胶贴合部位喷涂飞油，用达英笔测试飞油位置NG，贴合背胶后粘性反弹导致不离型； 2.导致飞油不良原因：摄像头遮喷夹具披锋，与电池盖装夹间隙，导致飞油 流出原因 1.全检员重点确认产品外观，只小比例预撕产品背胶离型力，不良未发现流出 | 供应商返工，100%按压 | 根本原因 1.对不良分析确认：背胶贴合部位喷涂飞油，用达英笔测试飞油位置NG，贴合背胶后粘性反弹导致不离型； 2.导致飞油不良原因：摄像头遮喷夹具披锋，与电池盖装夹间隙，导致飞油 流出原因 1.全检员重点确认产品外观，只小比例预撕产品背胶离型力，不良未发现流出 | 1. 治具披锋：已通知安排PIX1890模具检修，顶针磨损圆口进行烧焊放电，顶针加硬做表面处理； 2. 喷涂飞油产品全部检出后，镭雕飞油经达因笔测试OK再组装背胶； 3. 组装增加1人100%按压背胶并全部预撕检查背胶离型效果； 4. 制作不良看板，培训现场技术员/作业员对不良位置进行管控自检 |  |  |  | 1.制作不良看板，提醒后续检查管控重点 2.针对模具易损件进行加硬作备用件 3.定期对模具进行保养，每3万下模分解保养并跟踪 |  |  |  | close | 2023-06-20
|  | 1264工厂（KD仓） | 2023-02-15 | IQC | 37500064 | ANT_KI8_6.7*3.9*2.4_V1 |  | KI8 | 量产 | 结构件 | 金属件 | 冲压小件 | 直发料 |  |  | 电连 |  | 何建波 | 25200 | 500 | 500 | 100.00% | 内箱标签非传音标签 | C | 供应商已补标签 |  | 赵小军 | 1、发生原因： 仓库备货打印客户标签粘贴，打印标签只对外箱加贴了客户标签，未打印加贴内箱标签 导致不良发生。 2、漏出原因： 出货时QC只核对了外箱标签内容，未仔细核对内箱标签，导致不良流出 | 供应商已补标签 | 1、发生原因： 仓库备货打印客户标签粘贴，打印标签只对外箱加贴了客户标签，未打印加贴内箱标签 导致不良发生。 2、漏出原因： 出货时QC只核对了外箱标签内容，未仔细核对内箱标签，导致不良流出 | 1.取消仓库出货时打印粘贴标签； 2.由生产部门根据客户订单排程计划生产贴附客户标签标签入库，避免出货时仓库打印漏贴 3.出货时，增加QC开箱对内外箱标签进行核对 |  |  |  | 1.由生产部门根据客户订单排程计划生产贴附客户标签标签入库，避免出货时仓库打印漏贴。 2.原OQC抽箱核对标签，改为OQC开箱100%对内外箱标签进行核对。3.出货检验SIP包装标签检验频率改为全检 |  |  |  | close | 2023-06-20
|  | 泰衡诺工厂 | 2023-02-15 | IQC | 37500046 |  |  | AD10 | 试产MPR |  |  |  | 直发料 |  |  | 富驰 |  | 廖诗龙 | 200 | 50 | 2 | 4.00% | 门板异色1pcs,漏贴辅料1pcs | B | 返工已完成 |  | 李和忠 | 外观检查工站，作业人员在检查外观时发现背胶有褶皱，故将背胶撕掉后暂放入返修周转盘进行前道返修，误放入良品周转盘 由于返修周转盘跟良品周转盘未进行区分，切物料摆放都已反面朝上，识别不了背胶是否漏贴，导致不良品流出 | 返工已完成 | 外观检查工站，作业人员在检查外观时发现背胶有褶皱，故将背胶撕掉后暂放入返修周转盘进行前道返修，误放入良品周转盘 由于返修周转盘跟良品周转盘未进行区分，切物料摆放都已反面朝上，识别不了背胶是否漏贴，导致不良品流出 | 1.将返修物料，与良品物料周转盘进行明确区分 2.将外观检查OK的物料，从之前反面摆放，更新为正面摆放，可明确识别背胶是否漏贴 |  |  |  | 1、更新SOP,在出货包装扫描二维码工站，增加外观检验背胶是否漏贴 |  |  |  | close | 2023-06-20
|  | 中央仓 | 2023-02-15 | IQC | 23002086 |  |  | KI5P | 量产 |  |  |  | 直发料 |  |  | 众跃 |  | 李高胜 | 20000 | 315 | 4 | 1.27% | 丝印不良*4 | C | 2/16经确认此批字符不影响性能，此批物料经拉通工厂克服使用，下批改善 |  | 占忠卫 | 喷码机印刷问题点： 喷头堵塞才会造成批量性字符不良 机台网板印刷问题点： 半自动机网板印刷有油墨粘网板造成单件模糊问题（主因） 排查丝印工序SOP作业指导书与机台上有自检频次要求，产线作业员未按要求进行自检与网板清洁； | 2/16经确认此批字符不影响性能，此批物料经拉通工厂克服使用，下批改善 | 喷码机印刷问题点： 喷头堵塞才会造成批量性字符不良 机台网板印刷问题点： 半自动机网板印刷有油墨粘网板造成单件模糊问题（主因） 排查丝印工序SOP作业指导书与机台上有自检频次要求，产线作业员未按要求进行自检与网板清洁； | 已通知工艺KI5P侧键流程卡字符要求喷码生产，杜绝字符模糊的问题产生； 对品检FQC人员及FQA人员进行一个课字符模糊培训讲解，加强检验人员的技能； |  |  |  | 已通知工艺KI5P侧键流程卡字符要求喷码生产，杜绝字符模糊的问题产生； 对品检FQC人员及FQA人员进行一个课字符模糊培训讲解，加强检验人员的技能； |  |  |  | close | 2023-06-20
|  | 泰衡诺工厂 | 2023-02-15 | IQC | 23202510 |  |  | KH6 | 量产 |  |  |  | 直发料 |  |  | 锐欧光学 |  | 向言成 | 3000 | 125 | 3 | 2.40% | 视窗区溢墨、白印 | C | 驻厂返工，不良退货处理 |  | 卢琪文 | 1、待丝印玻璃表面洁净度不足（有异物或落尘点），丝印时粘到网版会有网孔堵塞，下油量不足，导致拉毛； 2、半透油墨特性流平效果比普通油墨差，玻璃表面脏污导致半透油墨散油，导致丝印不均匀； 3、为出货检验时员工漏检导致流出到客户端 | 驻厂返工，不良退货处理 | 1、待丝印玻璃表面洁净度不足（有异物或落尘点），丝印时粘到网版会有网孔堵塞，下油量不足，导致拉毛； 2、半透油墨特性流平效果比普通油墨差，玻璃表面脏污导致半透油墨散油，导致丝印不均匀； 3、为出货检验时员工漏检导致流出到客户端 | 1、对调机及印刷人员进行开会宣导，要求所有机台使用闹钟规定每30刮必须清理一次网版，并且做好对应的清洗记录； 2、要求玻璃丝印前不可提前撕开保护膜减少中空气裸露接触，在丝印时才可撕开保护膜，丝印过程QC巡检稽核管控，同时每天使用尘埃浓度测试仪监测； 3、针对印刷人员每天开会宣导丝印过程中30盘后需自检确认；丝印是否有异常,IPQC巡线稽核 |  |  |  | 将驻厂快递回来的不良样品制作成样品册对检验人员进行考核，将不良有效拦截在锐欧内部并推动前工序改善 |  |  |  | close | 2023-06-20
|  | 中央仓 | 2023-02-15 | IQC | 37300025 |  |  | LG7N | 量产 |  |  |  | 直发料 |  |  | 兆奕 |  | 李高胜 | 1800 | 125 | 4 | 3.20% | 撞边*2 划伤*1 灯罩缺口*1 | C | 2/16 厂商驻厂来中央仓安排返工，共返工1800，挑出20pcs不良，不良率1.11% |  | 卢琪文 | 1.缺口 ：组装贴合，工装压合，调机未看外观；未做首件，导致组装过程压合工装底部螺丝未锁死，压合后螺丝顶伤电池盖产生 1.近期新员工较多，对个别外观不良识别率较低，导不良流出。 2.品质未能抽检出不良。 | 2/16 厂商驻厂来中央仓安排返工，共返工1800，挑出20pcs不良，不良率1.11% | 1.缺口 ：组装贴合，工装压合，调机未看外观；未做首件，导致组装过程压合工装底部螺丝未锁死，压合后螺丝顶伤电池盖产生 1.近期新员工较多，对个别外观不良识别率较低，导不良流出。 2.品质未能抽检出不良。 | 1.1.生产需严格按照流程进行，首件、巡检、需品质、确认后进行。 2.在背胶贴合机设备点检表中增加工装点检，确保工装整洁，无异物，每贴合1pcs产品后，使用气枪清洁工装； |  |  |  | 1、制作不良看板，现场宣导品质意识； 2、检包新员工由老员工一对一培训考核后上岗再进行作业。 |  |  |  | close | 2023-06-20
|  | 朵唯工厂 | 2023-02-15 | IQC | 37600082 |  |  | BF7 | 量产 |  |  |  | 中央仓调料 |  |  | 环力 |  | 杨松 | 15000 | 315 | 8 | 2.54% | 磕碰伤*4、毛丝*2、颗粒*2 | C | 2.16厂商已全检返工完成 |  | 王又良 | 1 镭雕冲切现场无作业指导SOP规范，作业员生产过程中，造成门板碰划伤产生. 2 镭雕冲切地面未做三伤防护措施，导致碰划伤产生. 3 喷涂员工在上挂产品时挂具摆放不规范，产品门板边缘碰划到挂具边缘，互相碰撞导致门板碰划伤产生. <毛丝/颗粒不良分析>： 1 喷涂现场管理不到位，涂现场环境未维持好，导致尘埃掉落至产品表面，造成门板毛丝/颗粒不良产生. | 2.16厂商已全检返工完成 | 1 镭雕冲切现场无作业指导SOP规范，作业员生产过程中，造成门板碰划伤产生. 2 镭雕冲切地面未做三伤防护措施，导致碰划伤产生. 3 喷涂员工在上挂产品时挂具摆放不规范，产品门板边缘碰划到挂具边缘，互相碰撞导致门板碰划伤产生. <毛丝/颗粒不良分析>： 1 喷涂现场管理不到位，涂现场环境未维持好，导致尘埃掉落至产品表面，造成门板毛丝/颗粒不良产生. | <碰划伤改善措施>： 1镭雕冲切作业员按照现场悬挂作业指导书SOP作业，门板三伤不良比率由3%下降到0.05%，门板三伤改善效果明显. 2 镭雕冲切地面已做好三伤防护措施，预防门板碰划伤产生。 3 重新宣导喷涂上挂作业员，挂具做好三伤防护措施，摆放整齐不堆叠，同时门板方向朝上，预防门板碰划伤不良现象再发. <毛丝/颗粒改善措施>： 1 喷涂现场已整顿5S，工作环境清洁、清扫、整理，喷柜、除尘柜作业前喷水降尘，保持车间地面湿度，同时每1小时对所在工位进行洒水、清洁，控制毛丝/颗粒不良产生. 2 年后固定检验传音正式工，到岗率：100%，同时要求固定检验人员进行检验，同时内部实行：正式工检验员2次检验+2次抽检，方才能出货，预防外观不良流出去. |  |  |  | 打印客诉履历，悬挂现场，每日早晚会，重复跟现场全检员宣导产品检验要求及外观标准，巩固检验技能，预防外观异常再发 |  |  |  | close | 2023-06-20
|  | 中央仓 | 2023-02-14 | IQC | 38100012 |  |  | LG8N | 量产 |  |  |  | 直发料 |  |  | 知音 |  | 李高胜 | 3528 | 200 | 5 | 2.50% | 压伤*2 磕伤*1 天线起翘*1 出音孔溢胶*1 | C | 2/15 供应商驻厂挑选3528cs，共挑出27pcs不良，不良率0.77% |  | 杨圣杰 | 经分析： 一.压伤: 1.经过工序较多注塑，喷涂，组装各制程生产作业时拿取产品重叠，磕碰导致外观三伤； 二.天线起翘: 1.天线尾部张贴人工用塑胶镊子操作,且张贴有一定的作业难度,员工操作不当导致天线返修起翘. 三.出音孔溢胶 1.员工操作张贴防尘网时,未对相应的槽位张贴,贴偏导致产品溢胶. 1.不良比例较少，IPQC,OQC按照AQL抽检标准未抽检到不良； | 2/15 供应商驻厂挑选3528cs，共挑出27pcs不良，不良率0.77% | 经分析： 一.压伤: 1.经过工序较多注塑，喷涂，组装各制程生产作业时拿取产品重叠，磕碰导致外观三伤； 二.天线起翘: 1.天线尾部张贴人工用塑胶镊子操作,且张贴有一定的作业难度,员工操作不当导致天线返修起翘. 三.出音孔溢胶 1.员工操作张贴防尘网时,未对相应的槽位张贴,贴偏导致产品溢胶. 1.不良比例较少，IPQC,OQC按照AQL抽检标准未抽检到不良； | 一.每个产品需放置通用泡棉垫上流拉,每个冷压治具边角需包缓冲泡棉,减少三伤不良. 二.将天线列为重点岗位,调整熟练人员,人员定位定岗,贴完用手压紧并自检,合格后流入下一道工序,不良品放入不良区并标识好. 三.培训员工要求防尘网按照SOP张贴在槽位内,不可有爬墙,贴歪贴偏,贴完后自检合格后流入下道工序. 四.产品有菱角菱边,全检工位外观需从不同角度来进行检验,将不良拦截. 责任人:周炬/韦桂玲.2023.2.15 |  |  |  | 1.将不良信息纳入SIP不良履历做重点管控，同步现场全检工位悬挂，警示作业员与全检员重点查看 责任人:邱小华 2023.2.15 2.全检人员按照SOP,作业规范标准培训,提高全检人员的检验能力. 责任人:周炬2023.2.15 |  |  |  | close | 2023-06-20
|  | 海弘工厂 | 2023-02-14 | IQC | 38100514 | 中框组件_KI8_元宇宙黑_V0_XG |  | KI8 | 量产 | 结构件 | 注塑件 | 中框组件 | 中央仓调料 |  |  | 欣冠 |  | 袁天放 | 7799 | 200 | 8 | 4.00% | fpc起翘*6，破损*1、摄像孔毛丝*1 | C | 供应商返工已完成 |  | 王又良 | 一.FPC起翘： 1、FPC贴合后，FPC冷压工段漏压，导致FPC背胶未激活， FPC放置后应力起翘。 2、FPC冷压治具压合不到位，导致FPC背胶未激活，FPC放置后应力起翘。 二.FPC破损： 1、 天线治具贴合后，人工进行理顺尾部转角时，手法不标准强行进行理顺，导致天线尾部转角处出现破损。 | 供应商返工已完成 | 一.FPC起翘： 1、FPC贴合后，FPC冷压工段漏压，导致FPC背胶未激活， FPC放置后应力起翘。 2、FPC冷压治具压合不到位，导致FPC背胶未激活，FPC放置后应力起翘。 二.FPC破损： 1、 天线治具贴合后，人工进行理顺尾部转角时，手法不标准强行进行理顺，导致天线尾部转角处出现破损。 | 起翘：1、FPC冷压工段增加挡板，避免产品未经过冷压流入下工序，导致不良。 2、开线前对FPC冷压治具用压敏纸进行确认并签字 。破损：1、SOP增加天线位置自检重点管控项，开线前阅读SOP 5分钟，同时对现场贴合天线人员进行一对一指导培训，严格按照SOP操作方法执行。 |  |  |  | 1、针对客诉不良制作不良看板履历，下发现场进行重点管控。 2、对现场品质及检验人员进行检验标准培训。 |  |  |  | close | 2023-06-20
|  | 海弘工厂 | 2023-02-14 | IQC | 37100108 |  |  | KI8 | 量产 |  |  |  | 中央仓调料 |  |  | 锦瑞 |  | 袁天放 | 10977 | 315 | 11 | 3.49% | 划痕*9、灯罩孔裂纹*1、颗粒*1 | C | 供应商返工已完成 |  | 王又良 | 1、划伤：物料AF镀膜后，在覆膜时覆膜机滚轴压杆粘有碎屑、异物，覆膜过程中划伤产品表面； 2、裂纹：闪光灯处后盖受到挤压，造成裂纹不良； 3、颗粒：镀AF前物料表面有落尘、杂质点未清洁干净； | 供应商返工已完成 | 1、划伤：物料AF镀膜后，在覆膜时覆膜机滚轴压杆粘有碎屑、异物，覆膜过程中划伤产品表面； 2、裂纹：闪光灯处后盖受到挤压，造成裂纹不良； 3、颗粒：镀AF前物料表面有落尘、杂质点未清洁干净； | 划伤：1、物料在覆膜前，操作人员对覆膜机周边进行5S整理，过程检验发现划伤等不良，及时调整覆膜机并清洁； 2、覆膜机上增加除尘胶棒，每张产品在覆膜前都进行了除尘清洁，避免划伤等不良产生； 裂纹：1、产品之间增垫珍珠棉保护，产品摆放整齐在珍珠棉上，防止产品碰撞、挤压导致薄弱位置出现裂纹； 2、固定成品段二次外观检验用三波灯转动不同角度检验； 颗粒：物料在镀AF前，安排人员清理板材四周碎屑后在撕膜上线，减少车间碎屑、杂质点的产生，同时用静电风枪/无尘布将产品表面吹干净； |  |  |  | 1.现场稽查员工作业手法是否按文件要求作业，设备点检、设备表面清理等； 2.对外观检验人员进行客户书面标准及实物样品培训； 3.固定成品段二次外观检验用三波灯转动不同角度检验 |  |  |  | close | 2023-06-20
|  | 深圳试产 | 2023-02-14 | IQC | 17401800 | Incell_6.78_FHD+_BOE_H_LTPS_黑色 |  | LH7N | 试产PR2 | 屏幕 | 全贴合组件 | Incell | 直发料 |  |  | 同兴达 |  | 张朝东 | 1192 | 507 | 19 | 3.75% | 1.溢胶4PCS 2.磕伤1PCS 3.漏光3PCS 4.显示彩点7PCS 5.麦拉爬墙2PCS 6.显示灯眼1PCS 7.显示横线条1PCS | A | 退供应商分析 |  | 朱慕铮 | 原因： 1.1. 测量软贴精度，偏上限，确认在标准值内 1.2. OCA软贴后溢胶，不良现象不明显 1.3.溢胶有做拦截人员进行返修时导致不良明显； 2.1CG反面确认无崩边现象，确认崩边不良为CG边缘弧边崩边 2.2二次元检测CG崩边缺口，缺口位置光滑平整无延伸性裂纹，初步分析为CG来料不良； 3.1拆解背光点亮确认不良现象随玻璃走，更换背光验证不良现象依旧，与背光无相关性 3.2不良拆解CG盖板点亮确认，不良现象消失为良品，初步分析客退透不良为OCA受挤压产生黑屏透光不良 3.3燕尾夹头平整部位夹气泡会导致OCA挤压变形产生透光不良，属人员技能不熟导致（有盲孔消泡规范文件） 4.1彩点不良厂内治具点亮确认现象为白点不良 4.2分别拆解背光，CG后确认不良粘着玻璃 4.3将上片拔掉后确认为玻璃胶污不良导致白点 4.4确认为玻璃胶污； 5.1不良可见遮光胶存在上墙现象，判定NG 5.2FV外检岗位，不易检出 5.3设备贴附位置NG导致； 6.1产品为人工焊接导致虚焊不良导致灯眼； 7.1.造成COG mura 原因是为了解决COG金球不良，增大了COG压力，加压力后FOG状态下COG mura不明显，没有及时发现处理，调整期间造成了不良的发生； | 退供应商分析 | 原因： 1.1. 测量软贴精度，偏上限，确认在标准值内 1.2. OCA软贴后溢胶，不良现象不明显 1.3.溢胶有做拦截人员进行返修时导致不良明显； 2.1CG反面确认无崩边现象，确认崩边不良为CG边缘弧边崩边 2.2二次元检测CG崩边缺口，缺口位置光滑平整无延伸性裂纹，初步分析为CG来料不良； 3.1拆解背光点亮确认不良现象随玻璃走，更换背光验证不良现象依旧，与背光无相关性 3.2不良拆解CG盖板点亮确认，不良现象消失为良品，初步分析客退透不良为OCA受挤压产生黑屏透光不良 3.3燕尾夹头平整部位夹气泡会导致OCA挤压变形产生透光不良，属人员技能不熟导致（有盲孔消泡规范文件） 4.1彩点不良厂内治具点亮确认现象为白点不良 4.2分别拆解背光，CG后确认不良粘着玻璃 4.3将上片拔掉后确认为玻璃胶污不良导致白点 4.4确认为玻璃胶污； 5.1不良可见遮光胶存在上墙现象，判定NG 5.2FV外检岗位，不易检出 5.3设备贴附位置NG导致； 6.1产品为人工焊接导致虚焊不良导致灯眼； 7.1.造成COG mura 原因是为了解决COG金球不良，增大了COG压力，加压力后FOG状态下COG mura不明显，没有及时发现处理，调整期间造成了不良的发生； | 措施： 1.1CELL段进行100%二次清洗 1.2LCD上料前进行风枪清洁； 2.1各部门巡线时抽检确认是否溢胶情况，及时处理 2.2设备软贴精度进行受严0.05作业； 3.1全自动遮光麦拉贴附设备优化调试，跟进机台贴附效果优化改善 3.2设备调机品集中管控，进行FD电测、外观确认无异常在进行续流后工序； 4.1规范燕尾夹气泡消泡作业方法：夹子弯弯部位对准气泡，大无尘布对折4次，第5次包裹后消泡 4.2燕尾夹夹气泡作业方法培训消泡人员，降低透光不良产生； 5.1来料不良反馈供应商改善 5.2跟进CG来料投产不良比例，不良率＞0.8%通知供应商线前CG返检输出改 善； 6.更换压头宽度设计与IC宽度接近，热传导小； 7.1人工焊接技能技能培训水平提升 7.2焊接后需目视自检方可续流 |  |  |  | 预防措施： 1.1CELL段进行100%二次清洗 1.2LCD上料前进行风枪清洁； 2.1各部门巡线时抽检确认是否溢胶情况，及时处理 2.2设备软贴精度进行受严0.05作业； 3.1全自动遮光麦拉贴附设备优化调试，跟进机台贴附效果优化改善 3.2设备调机品集中管控，进行FD电测、外观确认无异常在进行续流后工序； 4.1规范燕尾夹气泡消泡作业方法：夹子弯弯部位对准气泡，大无尘布对折4次，第5次包裹后消泡 4.2燕尾夹夹气泡作业方法培训消泡人员，降低透光不良产生； 5.1来料不良反馈供应商改善 5.2跟进CG来料投产不良比例，不良率＞0.8%通知供应商线前CG返检输出改 善； 6.更换压头宽度设计与IC宽度接近，热传导小； 7.1人工焊接技能技能培训水平提升 7.2焊接后需目视自检方可续流 |  |  |  | close | 2023-06-20
|  | 中央仓 | 2023-02-14 | 实验室 | 37600070 |  |  | KI5K | 量产 |  |  |  | 直发料 |  |  | 环力 |  | 李高胜 | 14000 | 3 | 1 | 33.33% | 卡托装卸（347次）卡托胶圈断裂，不良率1/3 | A | 经内部拉通将2/12批次物料安排退货处理（18K），厂商内部更换胶圈，其他批次经复测及整机装卸测试结果OK，正常投入使用 |  | 闵亚军 | .全检过检具员工为追求超产奖励，部分员工未按要求作业，未执行100%全检导致不良产品流出到客户端经过对不良实物综合分析：1、锁定不良批次为2/12号物料，数量9000pcs，追溯到物料为首次批量生产物料；由于交付节点限制，冲切治具未完成，临时人工拆边排废，使用镊子拆边时刺破产品边缘，破损位置与实验室测试不良品位置吻合；2、硅胶套扭曲、变形不良对装拆测试有直接影响，从不良品复现测试已得结论；经过分析此类不良为硅胶套生产中炼胶流 | 经内部拉通将2/12批次物料安排退货处理（18K），厂商内部更换胶圈，其他批次经复测及整机装卸测试结果OK，正常投入使用 | .全检过检具员工为追求超产奖励，部分员工未按要求作业，未执行100%全检导致不良产品流出到客户端经过对不良实物综合分析：1、锁定不良批次为2/12号物料，数量9000pcs，追溯到物料为首次批量生产物料；由于交付节点限制，冲切治具未完成，临时人工拆边排废，使用镊子拆边时刺破产品边缘，破损位置与实验室测试不良品位置吻合；2、硅胶套扭曲、变形不良对装拆测试有直接影响，从不良品复现测试已得结论；经过分析此类不良为硅胶套生产中炼胶流 | 1、立即完成冲切模具的制作，2/19已完成，导入冲 切模具的物料测试无异常，与批次抽测结果吻合；2、炼胶方法改善提升炼胶硫化均匀度，将炼胶厚度由之前的一次 炼胶厚度4mm-6mm调致两次炼胶厚度4mm进行优化，使胶能充公炼 均匀，提高产品拉伸性能； |  |  |  | 1、参考同行业及硅胶套物性表制定硅胶套单品测试标准，从单品上去拦截整机装拆测试胶圈破损、断裂风险； 计划从单品撕裂强度去模拟测试，物料撕裂强度为16 N/mm，使用拉力计进行测试； 待收到2/12风险批次不良品后与正常品进行对比测试验证，制定单品测试标准； 责任人：品质/高仁海 、藏珍珍 预计完成时间：2023-03-06 2、后续项目从批量PIR/MPR生产开始必须导入冲切模具生产，杜绝人工拆边，并追踪冲切模具制作周期及完成进度； 更新夹治具清单，增加硅胶套冲切模具作为重点稽核项； 责任人：品质/高仁海 、业务/邵威、项目/肖云彪 |  |  |  | close | 2023-06-20
|  |  | 2023-02-13 | IQC | 38100753 |  |  | S665LN | 试产PR1 | [6 empty] | 广正 |  | 付先进 | 169 | 169 | 7 | 4.14% | 泡棉起翘4pcs，压痕1pcs，天线FPC偏位1pcs，漏贴泡棉1pcs | B | 返工已完成 |  | 李华新 | 1、泡棉外形尺寸设计偏大，导致靠侧壁区域泡棉保压夹具没完全压到底，导致局部位置泡棉出现起翘 2、治具上残留异物，导致边缘出现压痕 3、返修品没经过全工序流拉导致不良流出 | 返工已完成 | 1、泡棉外形尺寸设计偏大，导致靠侧壁区域泡棉保压夹具没完全压到底，导致局部位置泡棉出现起翘 2、治具上残留异物，导致边缘出现压痕 3、返修品没经过全工序流拉导致不良流出 | 1、外长单边缩小0.5mm,外宽单边缩小0.25mm 2、员工自检产品OK再流到下工序 3所有返修品需QC确认并再次流拉各工序重新确认一遍。 |  |  |  | 1、外长单边缩小0.5mm,外宽单边缩小0.25mm 2、每天开工前对夹具进行保养，清洁表面。 3、产线更换检测精度更高的六面CCD |  |  |  | close | 2023-06-20
|  | 重庆工厂 | 2023-02-13 | 产线 | 17201702 | 摄像头_FF_5M_Hi-556_A_B_4P_B_SW_V1.0 |  | X6512 | 量产 | 摄像头 | 摄像头模组 | COB模组 | 直发料 |  |  | 三赢兴 |  | 吴夏芳 | 50000 | 1500 | 13 | 0.87% | 前拍杂光 | B | 已寄供应商分析 |  | 唐高峰 | P3镜片不良，模组厂没检验出 | 已寄供应商分析 | P3镜片不良，模组厂没检验出 | 从镜片提取、角度调整、镜片组装3个角度监控，监控漏装、重装现象. |  |  |  | 1.在外观全检站增加P3定焦检验；2.OQC同步增加对镜片的检验深度检验，并且抽样比例由之前的10%加严到15%； |  |  |  | close | 2023-06-20
|  | 迪明通工厂 | 2023-02-13 | IQC | 38100755 |  |  | S665L | 试产PIR |  |  |  | 直发料 |  |  | 广正 |  | 甄晓宁 | 2000 | 125 | 5 | 4.00% | 抽检数量: 125pcs，物料批次号: 2023.2.10，不良现象: 缺口，划伤，不良数：5pcs，不良率: 4%， | C | 供应商返工已完成 |  | 李华新 | 1.人员作业过程排查： ①. .作业员在拿取产品检验时有两个叠在一起导致产品三伤（主因NG）； 2.机台/治具过程排查： ①.试产时机台上线没有做三伤软防护导致产品三伤（主因NG）； ②.试产时夹治具没有做三伤软防 护导致产品三伤（主因NG）； | 供应商返工已完成 | 1.人员作业过程排查： ①. .作业员在拿取产品检验时有两个叠在一起导致产品三伤（主因NG）； 2.机台/治具过程排查： ①.试产时机台上线没有做三伤软防护导致产品三伤（主因NG）； ②.试产时夹治具没有做三伤软防 护导致产品三伤（主因NG）； | .作业人员在拿取产品检验时，严禁两个或多个叠在一起，QC现场监督，违返规定对当事人进行处罚，拉长连带处罚；QE及品质课长不定期巡查，若发现违规对当事人及QC、拉长连带处罚。 2.定3名专职全检员进行静态全检（何艳艳/孙莉莉/王鑫）； 3.机台/治具贴植绒布进行防护，每保压完产品需清理治具内的异物。 4、禁止新进QC进行单独检验 5、QC对每箱产品进行开箱检验 ，抽样加严一个等级直至连续3批次一次检验允收数达标 6、对包装进行模拟运输测试，检测防护效果 |  |  |  | 1、不良实物做不良看板放关键工位实物对照;- 2、在生产前用不良品对全检人员培训及考核,考核通过才可上岗;- 3、对生产/品质关键岗位进行标准化质量培训 |  |  |  | close | 2023-06-20
|  | 泰衡诺工厂 | 2023-02-13 | IQC | 37600095 |  |  | X669 | 试产PIR |  |  |  | 直发料 |  |  | 精而美 |  | 廖诗龙 | 1000 | 125 | 3 | 2.40% | 压伤3pcs | C | 返工已完成 |  | 李华新 | 抽检不合格，主要体现在卡帽外观面压伤不良； 1、自动套圈机红外线感应器铝块过宽，导致感应器边缘产品因感应器下压时造成压伤；产品点胶后滑动过程中，未滑动到指定位置，部分在暴露在感应器外面，下压造成压伤。 | 返工已完成 | 抽检不合格，主要体现在卡帽外观面压伤不良； 1、自动套圈机红外线感应器铝块过宽，导致感应器边缘产品因感应器下压时造成压伤；产品点胶后滑动过程中，未滑动到指定位置，部分在暴露在感应器外面，下压造成压伤。 | a.减小红外线感应器铝块的宽度加大避空，使其铝块不与导轨上的产品接触，铝块下压时不贵接触到边缘其他产品。b. 产品套圈完，在擦拭粉尘过后再次检验卡帽OK后放入吸塑盘； c、内部产品周转时，周转箱内夹具由8层降7层，保证产品表面与料框底部不接触。 |  |  |  | 1.针对现场检验人员的外观标准；再次进行梳理，同步进行GRR考核，考核OK后上岗； 2.不良履历下发现场提醒检验重点； |  |  |  | close | 2023-06-20
|  | 迪明通工厂 | 2023-02-13 | IQC | 38100796 | 中框组件_S665L_秘境白_V0_GZ_N |  | S665L | 试产PIR | 结构件 | 注塑件 | 中框组件 | 直发料 |  |  | 广正 |  | 甄晓宁 | 650 | 80 | 4 | 5.00% | 抽检数量: 80pcs物料批次号: 2023.2.10，不良现象: 掉漆，漏贴泡棉，泡棉堵孔 | B | 供应商返工已完成 |  | 李华新 | 掉漆：边缘残留颗粒，员工用工具去除颗粒后，导致产品漏底材； 漏贴泡棉：上工段贴完辅料后，未统一摆放方向，导致下工段人员漏贴辅料； 泡棉堵孔：返修品进行更换辅料时未用治具贴附，人工贴附出现偏位，导致泡棉堵孔不良。 | 供应商返工已完成 | 掉漆：边缘残留颗粒，员工用工具去除颗粒后，导致产品漏底材； 漏贴泡棉：上工段贴完辅料后，未统一摆放方向，导致下工段人员漏贴辅料； 泡棉堵孔：返修品进行更换辅料时未用治具贴附，人工贴附出现偏位，导致泡棉堵孔不良。 | 1.将整机拆分进行现场培训讲解，同步下发整机装配件用作实物实配； 2.要求作业员贴完辅料后统一朝一个方向摆放，同步导入高清像素的6面CCD设备进行识别拦截； 3.定3名专职全检员进行静态全检 | [7 empty] | close | 2023-06-20
|  | 泰衡诺工厂 | 2023-02-13 | IQC | 37500066 |  |  | AD10 | 试产MPR |  |  |  | 直发料 |  |  | 伯恩 |  | 廖诗龙 | 300 | 80 | 2 | 2.50% | 抽检80，发现1pcs缺口1pcs划伤 | C | 供应商返工已完成 |  | 李和忠 | 1. 作业员未按要求作业，有单手同时拿两个产品现象导致产品划伤； 2. CNC吹夹具使用的吹枪头未用塑胶包裹，有金属裸露在外，加工前后碰到产品导致产品划伤； 3. 阳极上下挂作业员未按要求佩戴上下挂保护套，上下挂时碰到挂具导致产品划伤； 周转产品的吸塑盒内有金属披风，运输途中产品晃动导致产品划伤。 | 供应商返工已完成 | 1. 作业员未按要求作业，有单手同时拿两个产品现象导致产品划伤； 2. CNC吹夹具使用的吹枪头未用塑胶包裹，有金属裸露在外，加工前后碰到产品导致产品划伤； 3. 阳极上下挂作业员未按要求佩戴上下挂保护套，上下挂时碰到挂具导致产品划伤； 周转产品的吸塑盒内有金属披风，运输途中产品晃动导致产品划伤。 | 1. 培训现场作业员，一只手只能拿一个穿品防止产品划伤； 责任人：各工段 完成时间：2023/1/10 2. CNC4夹-CNC10夹吹夹具使用的吹枪头，全部要求加装塑胶管，防止产品划伤。 责任人：贺小平 完成时间：2023/1/10 3. 要求阳极段上下挂员工作业时必须按要求佩戴上下挂保护套，防止产品划伤。 责任人：陈美剑 完成时间：2023/1/10 4. CNC工段装产品使用的吸塑盒，装产品前必须要求作业员拿风枪把吸塑盒内的金属披锋吹掉。 责任人：贺小平 完成时间：2023/1/10 针对流出原因： 1.对所有全检员共定期考核；不合格需培训一周重新考核上岗，包含培训片的实物培训，标准规格的纸档考核。 2.非末3位漏检检验员通过测试员工重复性、再现性判定识别能力，从而提升员工检验技能及工作积极性。 3.验货漏检率较高检验员需培训一周后，进行一周监控考核上岗，绩效考核合格员工持证上岗同步做月季度考核 |  |  |  | 1.针对不良问题点，对现场作业员及检验人员进行培训。 2.现场全捡检验台及OQC抽检检验台悬挂不良图示。 |  |  |  | close | 2023-06-20
|  | 泰衡诺工厂 | 2023-02-13 | IQC | 37500075 | CNC小件_转轴装饰盖板组件_AD10_浅金色_V0_JC |  | AD10 | 试产PIR | 结构件 | 金属件 | CNC小件 | 直发料 |  |  | 金仓 |  | 廖诗龙 | 2000 | 200 | 3 | 1.50% | 辅料脱落3pcs(磁铁） | B | 返工已完成 |  | 李和忠 | 1.组装人员在组装过程中取胶量少，胶量不足，AB胶涂抹不均匀 ，导致辅料脱落。 2.组装人员对胶量把控不严密，全检人员未发现此不良导致不良流入下工序 3.OQC检验员抽检 按正常标准抽样 未在抽样中发现此异常导致不良流出 | 返工已完成 | 1.组装人员在组装过程中取胶量少，胶量不足，AB胶涂抹不均匀 ，导致辅料脱落。 2.组装人员对胶量把控不严密，全检人员未发现此不良导致不良流入下工序 3.OQC检验员抽检 按正常标准抽样 未在抽样中发现此异常导致不良流出 | 1.在此次试产导入磁铁全检.使用磁铁吸附已组装产品，验证磁铁是否脱落。 2.导入辅料全检，检验组装后产品辅料是否脱落 。 |  |  |  | 1. 对打样工序人员做线条不良实物培训，做好自检预防再次发生 2.每工序完成后首件交品质检验，确认合格在继续生产 3.将不良信息纳入各工序不良履历表及SOP做培训，管控现场。 |  |  |  | close | 2023-06-20
|  | 印度TUM1 | 2023-02-13 | 海外KD | 12203578 |  |  | X6815 | 量产 |  |  |  | KD |  |  | THN |  | 张洋 | 6993 | 6993 | 794 | 11.35% | 背胶翻折 | C |  |  | 黄乃崇 | 易拉胶手撕位朝内放置泡棉袋，受泡沫袋空间限制，放置过程存在袋体与易拉胶干涉反折 |  | 易拉胶手撕位朝内放置泡棉袋，受泡沫袋空间限制，放置过程存在袋体与易拉胶干涉反折 | 装箱规范：易拉胶手撕位由朝下改为朝上装箱，SOP增加工艺要求----> 程敬/蓝万科12/15 来料管控：库存单体安排供应商对易拉胶手撕位全部反折压紧后上线 ----> 廖诗龙 12/8 检验拦截：外检+装袋岗位技能培训并考核，装袋要求触摸易拉胶尾部检查 ---> 魏志华 12/8 横向排查：横向排查各在制机型装箱要求 ----> 朱钢钢 12/8 工艺改善：增加美纹胶固定电池易拉胶尾部避免装袋受挤压易拉胶褶皱 -----> 蓝万科 2/15 |  |  |  | 已反馈结构工艺推动来料设计优化，易拉胶手撕位尾部蓝膜切线处折到位或变更设计方式，后续新导项目阶段优化，已在新项目X669提需求，预计MPR 2/28前输出结果 |  |  |  | close | 2023-06-20
|  | 重庆工厂 | 2023-02-11 | 产线 | 38100460 |  |  | X6515 | 量产 |  |  |  | 中央仓调料 |  |  | 美光达 |  | 谭凝力 | 2000 | 2000 | 59 | 2.95% | 无网纱听筒装饰件上有网纱 | B | 返工已完成 |  | 仉天宇 | X6515项目在补数过程中，操作员错拿料号38100511 项目：KI8\KG5 转贴前物料，导致混料。 | 返工已完成 | X6515项目在补数过程中，操作员错拿料号38100511 项目：KI8\KG5 转贴前物料，导致混料。 | 1 优化内部制程管控：项目为背胶及网纱底膜颜色调整为蓝+红 2 现场管理整改：供应商现场工位、半成品区域、检验区域、重新划分优化并标识。物料状态补充标签标识 3 增设外观全检补数后二次确认全检 4 完善物料追溯机制：建立供方内部生产标签台账与传音出货标签绑定记录 |  |  |  | 1 优化内部制程管控：项目为背胶及网纱底膜颜色调整为蓝+红 2 现场管理整改：供应商现场工位、半成品区域、检验区域、重新划分优化并标识。物料状态补充标签标识 3 增设外观全检补数后二次确认全检 4 完善物料追溯机制：建立供方内部生产标签台账与传音出货标签绑定记录 |  |  |  | close | 2023-06-20
|  | 泰衡诺工厂 | 2023-02-11 | 产线 | 17401789 |  |  | X665 | 量产 |  |  |  | 直发料 |  |  | 天马 |  | 瞿国锋 | 120 | 120 | 1 | 0.83% | OBA发现屏白点 | B | 已寄供应商分析 |  | 吕小虎 | 1.通过风险点排查，最终锁定风险为：覆膜后的胶铁需要使用胶带进行拼接，使用中胶带与刀口磨损，刀口未清洁到位，导致胶带残胶粉尘掉落至胶铁上 | 已寄供应商分析 | 1.通过风险点排查，最终锁定风险为：覆膜后的胶铁需要使用胶带进行拼接，使用中胶带与刀口磨损，刀口未清洁到位，导致胶带残胶粉尘掉落至胶铁上 | 1.无尘布粘酒精擦拭刀口；频率：平台2H/次、刀口换料即时清洁 ,改善后每周进行一次刀口拆卸清洁） |  |  |  | 1.接胶带时实行保护膜交叉接替，避免残胶转移； 2.对换料人员进行清洁要求培训，提升人员品质隐患意识； 3.IPQC针对要求，进行巡检确认，通报未按要求执行责任人，实行奖惩机制； |  |  |  | close | 2023-06-20
|  | 泰衡诺工厂 | 2023-02-11 | 产线 | 38100148 |  |  | LG6 | 量产 |  |  |  | 直发料 |  |  | 科派 |  | 瞿国锋 | 2000 | 2000 | 1 | 0.05% | 缺胶 | C | 返工完成 |  | 甘海波 | 1.产品在注塑上班新开机过程中，机台溶胶温度未达到实际设定温度，熔融不充分导致胶料在射出时阻力较大无法打满模腔，造成产品缺胶 2.缺胶不良位置在产品边角位置，全检员检验时注意力不集中导致不良外流 | 返工完成 | 1.产品在注塑上班新开机过程中，机台溶胶温度未达到实际设定温度，熔融不充分导致胶料在射出时阻力较大无法打满模腔，造成产品缺胶 2.缺胶不良位置在产品边角位置，全检员检验时注意力不集中导致不良外流 | 1. 每次新开机，机台参数调好后进行试运行15分钟，15分钟内生产的产品进行报废处理， 2.产品生产过程中要求机台操作员取一模产品自检一模，IPQC巡检过程中进行监督。 3.OQC全检工位放慢全检速度，由原来的每小时检验300PCS改为每小时检验200 PCS. |  |  |  | 1、早会宣导及培训所有员工，必须按照SIP要求做到自检互检，如发现不良及时性反馈并100%拦截。 2、将客诉不良实物样板，传阅相关工序，并备注在标准卡上面的客诉履历表上，在后续生产中注意此种不良的再次发生，并使员工能准确性识别不良品。 3、IPQC由2H巡线改为1H进行巡线稽核，拿产品标准卡样品核对OK盖章。 |  |  |  | close | 2023-06-20
|  | 中央仓 | 2023-02-11 | IQC | 37300031 | 复合板电池盖组件_X6827_超音速黑_V0_JL_GK |  | X6827 | 量产 | 结构件 | 复合板材 | 复合板电池盖组件 | 直发料 |  |  | 聚龙 |  | 李高胜 | 1200 | 80 | 9 | 11.25% | 异色点*8 划伤*1 | C | 2/13 SQM通知厂商返工，返工结果2/14完成更新，改善报告计划2/17回复 |  | 卢琪文 | 流出原因 1.检包固定人员离职流失，新全检员过程中漏失，造成不良导致流出， 2.检包全检员检验视觉疲劳，板材工艺不良较高，造成检验过程中漏失。 根本原因/失效分析 异色： 1.撕膜过程中员工作业碰到产品表面造成透光盖底后呈现出黑点/黑线。 2.镀膜过程中有落尘等异物吸附在产品表面，电镀后形成透光点 划伤： 1.组装辅料贴合机台治具在作业过程中治具周边接刮碰到产品导致划伤， 2.超声波清洗过程中员工放料不规范，从上料从远到近下料，从近到远导致产品摩擦成表面划伤。 | 2/13 SQM通知厂商返工，返工结果2/14完成更新，改善报告计划2/17回复 | 流出原因 1.检包固定人员离职流失，新全检员过程中漏失，造成不良导致流出， 2.检包全检员检验视觉疲劳，板材工艺不良较高，造成检验过程中漏失。 根本原因/失效分析 异色： 1.撕膜过程中员工作业碰到产品表面造成透光盖底后呈现出黑点/黑线。 2.镀膜过程中有落尘等异物吸附在产品表面，电镀后形成透光点 划伤： 1.组装辅料贴合机台治具在作业过程中治具周边接刮碰到产品导致划伤， 2.超声波清洗过程中员工放料不规范，从上料从远到近下料，从近到远导致产品摩擦成表面划伤。 | 纠正措施 异色： 1.作业员上岗前培训，统一拿取边缘安全区域，避免撕膜过程触碰到产品有效区域造成。 2.镀膜前对来料膜进行擦拭清洁，保证上下料作业空间具有足够洁净度。 划伤： 1.辅料贴合机台治具全部使用铁氟龙包边做三伤防护， 2.培训超声波清洗作业员，要求定人定岗管理监督作业规范， 3.贴合治具及时清理，避免杂质吸进产品内，由4H定为2H，员工自检，发现有杂质马上清理 |  |  |  | 1.每班次利用早会、开线前15分钟由IPQC培训外观限度标准 2.对检验员进行GRR考核，考核样品每3天更新1次， 短期：检验异常率上升时1天1次； 中期：检验员判別正确率≥85%，3天1次； 长期：检验员判別正确率≥90%，一星期1次。 |  |  |  | close | 2023-06-20
|  | 中央仓 | 2023-02-11 | IQC | 37600085 |  |  | X6515 | 量产 |  |  |  | 直发料 |  |  | 环力 |  | 李高胜 | 30000 | 315 | 315 | 100.00% | 色差*315 | C | 2/13 物料已隔离，SQM回复拿不良样品申请给CMF和标准部签样，若签样NG，此批物料安排在央仓旧地报废处理 2/15 卡托颜色限度样品如果没有，就地报废。已签样NG，物料安排转入央仓四楼不良品仓，SQM回复2/17补新品到央仓 |  | 王又良 | 流出原因 4.2.1 出货前QC对颜色判定失误，未能正确判定出“黑色底材上白色底漆，会导致门板颜色透黑底”色差品质异常，造成颜色异常流出. 根本原因/失效分 4.1 经排查内部X6515冰岛白大货，门板颜色不透白、泛灰、与颜色梯度样有差异. 4.2 工程/品工/技术员人员对“门板颜色不透白、泛灰”进行分析：黑色素材上白色底漆，底漆的油漆配比，稀释剂较稀，黑色底材覆盖性差，导致门板颜色透黑底，造成色差产生. | 2/13 物料已隔离，SQM回复拿不良样品申请给CMF和标准部签样，若签样NG，此批物料安排在央仓旧地报废处理 2/15 卡托颜色限度样品如果没有，就地报废。已签样NG，物料安排转入央仓四楼不良品仓，SQM回复2/17补新品到央仓 | 流出原因 4.2.1 出货前QC对颜色判定失误，未能正确判定出“黑色底材上白色底漆，会导致门板颜色透黑底”色差品质异常，造成颜色异常流出. 根本原因/失效分 4.1 经排查内部X6515冰岛白大货，门板颜色不透白、泛灰、与颜色梯度样有差异. 4.2 工程/品工/技术员人员对“门板颜色不透白、泛灰”进行分析：黑色素材上白色底漆，底漆的油漆配比，稀释剂较稀，黑色底材覆盖性差，导致门板颜色透黑底，造成色差产生. | D-5:纠正措施 5.1 重新调试白色底漆油漆配比：由白色底漆/固化剂/稀释剂配比（10：0.5：35），调整为：（10：0.5：20），生产验证OK，大货核对颜色限度样OK，预防色差再发.请见<图1> 责任人： 技术员/赵占磊 工程/顿辉 品质/高仁海 完成日期：23/02/18日 5.2 培训出货QC以及喷涂QC人员，核对门板颜色过程中，对颜色把握度不够的情况下，或者不能直接给出判定结果时，请QO主管/品工以及工程人员，协助给出正确判定结果，方可出货，预防判定失误，导致色差异常流出.请见<图2> |  |  |  | 喷涂生产时喷涂首件，经品质/技术员确认OK，增强巡检频率，由之前：2H/次，调整为：0.5H/次，预防颜色异常发生 |  |  |  | close | 2023-06-20
|  | 泰衡诺工厂 | 2023-02-11 | IQC | 37300067 |  |  | X676B | 量产 |  |  |  | 直发料 |  |  | 锦瑞 |  | 向言成 | 2400 | 125 | 3 | 2.40% | 外观裂纹、异色 | C | 驻厂返工换货处理 |  | 卢琪文 | 1、镀层表面有杂质点，经盖底后形成异色不良； 2、物料在排废时，作业员操作不当导致产品受力不均造成产品开裂； 3、检验人员对外观缺陷书面标准及外观限度样识别能力不足，导致不良流出 | 驻厂返工换货处理 | 1、镀层表面有杂质点，经盖底后形成异色不良； 2、物料在排废时，作业员操作不当导致产品受力不均造成产品开裂； 3、检验人员对外观缺陷书面标准及外观限度样识别能力不足，导致不良流出 | 1、板材在镀膜前，安排人员清理板材四周碎屑后在撕膜上线，减少车间碎屑、杂质点的产生；镀膜后物料经静电风机除尘后再进行覆膜； 2、纠正排废手法：要求作业员在进行物料排废时，边料必须是完全吸附在治具上再进行排废； 3、产品撕起时边料与产品距离保持在45°角间距，避免产品因弯折角度过大造成裂纹不良 |  |  |  | 1、对外观检验人员进行客户书面标准及实物样品培训； 2、制作不良看板，下发给相关车间主管在每日开会时进行宣导并流传观看； 3、成品检物料增加二次外观检验 |  |  |  | close | 2023-06-20
|  | 深圳试产 | 2023-02-10 | IQC | 17401803 | Oncell_6.67_FHD+_TM_H_AMOLED_95度黑 |  | CK7N | 试产PR2 | 屏幕 | 全贴合组件 | Oncell | 直发料 |  |  | 天马 |  | 张朝东 | 1200 | 1200 | 1 | 0.08% | 显示亮点 | B | 退供应商 |  | 汪勇 | 原因：AOI分析M1_STR_BrightAOI有检出Particle，初步判定为M1 Particle，导致M2管受影响，影响source充电形成的亮点， 为常规亮点，漏检导致流入客端 | 退供应商 | 原因：AOI分析M1_STR_BrightAOI有检出Particle，初步判定为M1 Particle，导致M2管受影响，影响source充电形成的亮点， 为常规亮点，漏检导致流入客端 | 依据厂内点线专项分析此类particle多为CVD成膜产生，CVD改善措施如下： 1.WET CLN周期缩短优化验证---2/10 2. S/V Oring更换验证---2/25 3. TC与PC压力差验证—2023/3 |  |  |  | 1.CVD成膜Particle改善； 2.1.不良前置拦截，QE推动源头改善 2.客诉不良对产线检验人员培训，输出培训签到表；针对检验人员限度，样、检验标准、客诉履历、不良实物培训1次/班；针对漏检人员进行炸弹测试，未考核通过人员培训 ；By周漏检TOP人员排名,漏检前TOP5人员进行MSA回训，连续3周漏 检TOP不达标人员面谈调离该线体，无漏检表现优秀人员激励表扬； |  |  |  | close | 2023-06-20
|  | 1264工厂（KD仓） | 2023-02-10 | IQC | 38100515 | 面壳组件_KI8_黑色_V0_XG |  | KI8 | 量产 | 结构件 | 注塑件 | 面壳组件 | 直发料 |  |  | 欣冠 |  | 何建波 | 20160 | 500 | 500 | 100.00% | 面壳出货报告的测量尺寸（只测了4个尺寸）少于传音SIP要求测量的项目（12个尺寸），AQL抽样水准不符合SIP要求（供应商MA0.65/MI1.0，SIP要求MA0.25/MI0.65） | B | 退供应商 |  | 杨耀鹏 | 项目SQM欣冠出货SIP和标准部发到工厂端的SIP没同频拉通，导致欣冠出货SIP与工厂SIP测量尺寸数量不符 | 退供应商 | 项目SQM欣冠出货SIP和标准部发到工厂端的SIP没同频拉通，导致欣冠出货SIP与工厂SIP测量尺寸数量不符 | 项目SQM与标准部同频核对管控尺寸（欣冠出货报告同工厂收货端尺寸一致），SIP已经更新下发 |  |  |  | 项目SQM与标准部同频核对管控尺寸（欣冠出货报告同工厂收货端尺寸一致），SIP已经更新下发 |  |  |  | close | 2023-06-20
|  | 重庆工厂 | 2023-02-10 | IQC | 37300019 |  |  | X6826 | 量产 |  |  |  | 直发料 |  |  | 锦瑞 |  | 付先进 | 2000 | 125 | 5 | 4.00% | 变形度超标*5pcs，（标准1.2mm，实测1.45mm） | B | 临时安排驻厂使用塞尺全检 |  | 卢琪文 | 根本原因/失效分析 1. 保护膜粘力大；在设备进行覆膜过程中保护膜与产品粘贴较紧，产品张力不能进行释放；随着时间增长产品释放张力但保护膜因粘力大，保护膜不会随张力变化，从而导致产品变形超标。 2. 不良复现：保护膜验证50pcs、放置低温16℃位置静置12H后，保护膜会收缩，产品变形超1.2MM； 流出原因 1. 覆膜时未发行变形，静置过程产生变化从而超变形度标准， 2. 出货前产品未进行静置；导致不良流出。 | 临时安排驻厂使用塞尺全检 | 根本原因/失效分析 1. 保护膜粘力大；在设备进行覆膜过程中保护膜与产品粘贴较紧，产品张力不能进行释放；随着时间增长产品释放张力但保护膜因粘力大，保护膜不会随张力变化，从而导致产品变形超标。 2. 不良复现：保护膜验证50pcs、放置低温16℃位置静置12H后，保护膜会收缩，产品变形超1.2MM； 流出原因 1. 覆膜时未发行变形，静置过程产生变化从而超变形度标准， 2. 出货前产品未进行静置；导致不良流出。 | 纠正措施 1. 护膜粘力改善品验证。 （改善保护膜粘力2-6g；改善前为8-12g）。 2. 平面度过程收严管控，由1.2mm调整到1.0mm，进行出货管控； 3. 物料包装时不进行梱帮； |  |  |  | 1.出货前静置48H后再进行全检变形度，按照1.0mm进行管控； 2.每批保护膜来料试贴样品，静置24H低温16℃，进行进料管控； |  |  |  | close | 2023-06-20
|  | 重庆工厂 | 2023-02-10 | 产线 | 12108575 |  |  | X668C | 量产 |  |  |  | 直发料 |  |  | 朵唯 |  | 吴夏芳 | 6000 | 500 | 14 | 2.80% | 耦合5G wifi测试不过 | B | 线前主板筛选后投入，保障生产 已清尾，待定责 ？【工时无法转嫁】 |  |  | 1.静电击伤（SMT/工厂组装） 2.主板电路设计缺陷，无保护电阻 3.芯片本身抗静电能力不够。 | 线前主板筛选后投入，保障生产 已清尾，待定责 ？【工时无法转嫁】 | 1.静电击伤（SMT/工厂组装） 2.主板电路设计缺陷，无保护电阻 3.芯片本身抗静电能力不够。 | 无 |  |  |  | 无 |  |  |  | close | 2023-08-31
|  | 重庆工厂, 重庆试产 | 2023-02-10 | 产线 | 12110060 |  |  | A632L | 试产PR2 |  |  |  | 直发料 |  |  | 创启 |  | 吴夏芳 | 144 | 144 | 144 | 100.00% | 副板弹片反向100% | B | 工厂维修后上线 |  | 李建超 | 技术层面： 程序制作时贴装坐标设置不对，弹片方向的多样性程序制作时无法有效识别，需胶纸板时确认极性（对标业界先进均存在） 管理层面： 首件确认流程完善无缺失，工程，生产，品质首件均有确认，责任心不足，存在侥幸心理，疏忽大意导致异常发生. | 工厂维修后上线 | 技术层面： 程序制作时贴装坐标设置不对，弹片方向的多样性程序制作时无法有效识别，需胶纸板时确认极性（对标业界先进均存在） 管理层面： 首件确认流程完善无缺失，工程，生产，品质首件均有确认，责任心不足，存在侥幸心理，疏忽大意导致异常发生. | 1.培训IPQC利用LCR非极性元件清单，确认是否贴料的同时确认元件极性和丝印，以免漏确认极性元件和丝印--桂建斌 2/12 2.制定监督奖惩机制，后工序发现前工序问题，前工序处罚奖励后工序，增强各部门责任心--孙文涛 2/12 3.各部开会宣导贯彻执行---all 2/12 | [7 empty] | close | 2023-06-20
|  | 中央仓 | 2023-02-10 | IQC | 25201289 | 耳机_3.5MM_EW_31D_白色_WWD |  | 通用 | 量产 | 电声器件 | 耳机 | 有线耳机 | 直发料 |  |  | 伟旺达 |  | 周丽娅 | 30800 | 315 | 8 | 2.54% | 内包标签错误8个，实物正确（错误为25201267内包标签） | B | 已完成返工 |  | 钟意中 | 产品包装组根据制令单申请打中袋标签共430张。元月28日清尾时有8张中袋标签因破损，需重新申请打印中袋标签。产线助拉就拿25201267（项目号：31DX）返工拆出的空中袋给到打标员审领。标签管理调出25201267 31DX标共计打印12张。 | 已完成返工 | 产品包装组根据制令单申请打中袋标签共430张。元月28日清尾时有8张中袋标签因破损，需重新申请打印中袋标签。产线助拉就拿25201267（项目号：31DX）返工拆出的空中袋给到打标员审领。标签管理调出25201267 31DX标共计打印12张。 | 1、改包装组标签打印增加依制令单进行核对，打印标签必须由组长根据制令单内容进行打印标签/补打标签，经品质人员确认；2、产品返工贴标为包装前最后工序，QA对装箱后中袋进行翻箱抽检，调整工序流程QA增加工序全检，外箱盖章封箱； |  |  |  | 1、标签打印责任明确：包装组标签打印增加依制令单进行核对，打印标签必须由组长根据制令单内容进行打印标签/补打标签，经品质人员确；2、完善标签管控流程：产品返工贴标为包装前最后工序，QA对装箱后中袋进行翻箱抽检，调整工序流程QA增加工序全检，外箱盖章封箱； |  |  |  | close | 2023-06-20
|  | 中央仓 | 2023-02-10 | IQC | 37300116 |  |  | KI8 | 量产 |  |  |  | 直发料 |  |  | 锦瑞新材 |  | 李高胜 | 3000 | 125 | 6 | 4.80% | 卷边*4 裂纹*1 麻点*1 | C | 2/10 供应商共挑选3000pcs，46pcs不良，不良率1.53% |  | 杨耀鹏 | 1、摄像孔裂纹：CNC增加底膜加工，物料在排废时产品弯折角度过大导致摄像孔薄弱位置出现裂纹； 2、卷边：成品堆积摆放在胶框内，产品二次拿起外观检验及打包时，灯罩底部剐蹭到摄像孔边缘造成边缘卷边及碰缺不良；；3、麻点：转印机滴胶管堵塞，在滴胶时气压不稳，导致在滴胶过程中胶水喷洒，造成麻点不良； 流出原因1、近期包检新进人员较多，对产品外观判定及样品参照识别能力不足，导致全检漏失； 2、成品段固定人员检验裂纹，在检验过程中检验漏失未发现裂纹不良； 3、OQC在出货检验时也未发现以上不良，最终导致不良流出客户端； | 2/10 供应商共挑选3000pcs，46pcs不良，不良率1.53% | 1、摄像孔裂纹：CNC增加底膜加工，物料在排废时产品弯折角度过大导致摄像孔薄弱位置出现裂纹； 2、卷边：成品堆积摆放在胶框内，产品二次拿起外观检验及打包时，灯罩底部剐蹭到摄像孔边缘造成边缘卷边及碰缺不良；；3、麻点：转印机滴胶管堵塞，在滴胶时气压不稳，导致在滴胶过程中胶水喷洒，造成麻点不良； 流出原因1、近期包检新进人员较多，对产品外观判定及样品参照识别能力不足，导致全检漏失； 2、成品段固定人员检验裂纹，在检验过程中检验漏失未发现裂纹不良； 3、OQC在出货检验时也未发现以上不良，最终导致不良流出客户端； | 1、纠正产品吸附面：更改为治具吸附产品，底膜拉起时产品吸附不动，可规避裂纹不良； 2、固定成品段二次外观检验用三波灯转动不同角度检验； 1、周转物料之间增垫珍珠棉保护，防止产品碰撞挤压导致摄像孔薄弱位置出现裂纹； 2、1、产品之间增垫珍珠棉保护，产品摆放整齐在珍珠棉上，防止产品碰撞、挤压导致薄弱位置出现裂纹； 2、固定成品段二次外观检验用三波灯转动不同角度检验； 1、转印机在调试胶量时同步确认胶管是否有堵孔或出胶不均现象； 2、机台周边做好5S整理、清洁并每2H点检记录； 流出原因-改善对策 1、班组长对新进人员统一安排培训，经考核合格后方可安排检验岗位； 2、物料在检验前，检验人员需对不良实物及不良履历进行确认，同时确认客户外观样品签样， 预防不良流出； 3、OQC来料检验，由原AQL0.65收严更改为AQL0.20加大过程抽检比率，避免检验漏失流出不良; |  |  |  | 1.针对客诉问题点，二次全检工位制定专人专岗进行全检，防止此类不良重复发生； 2.制作不良图片粘贴于通知栏，每日当班早晚会进行宣导； 3.现场OQC每周对组装段白晚班全检人员进行GRR外观检验培训，针对两次考核不通过人 员调离全检工位 |  |  |  | close | 2023-06-20
|  | 中央仓 | 2023-02-10 | IQC | 38100515 | 面壳组件_KI8_黑色_V0_XG |  | KI8 | 量产 | 结构件 | 注塑件 | 面壳组件 | 直发料 |  |  | 欣冠 |  | 李高胜 | 1000 | 80 | 5 | 6.25% | 缺胶*1 听筒泡棉爬墙*1 音腔泡棉贴偏*3 | C | 2/10 因物料紧急需调拨，由SQM拉通项目组，物料调拨到工厂端线前完成挑选 |  | 杨耀鹏 | 一、缺胶： 1、技术员调机时，调机产品未处理妥当，导致不良产品混入良品。 2、作业人员疏忽，未对产品进行自检，导致不良品流入良品。 责任人：陈沛杰 2月13日 二、听筒泡棉爬墙、 1、 作业人员贴合时贴合手法不标准，未按SOP执行导致辅料贴偏 责任人：陈祖虎 2月13日 三、音腔泡棉贴偏： 1、 作业人员将泡棉放入贴合治具时,没有对准定位孔，导致贴合泡棉时出现偏位 责任人：陈祖虎 2月13日 1：作业人员品质意识差致不良品产出责任人：陈沛杰、陈祖虎 2月13日 2：检验人员抽检漏失致不良品流出。 责任人：陈英海、袁露 2月13日 | 2/10 因物料紧急需调拨，由SQM拉通项目组，物料调拨到工厂端线前完成挑选 | 一、缺胶： 1、技术员调机时，调机产品未处理妥当，导致不良产品混入良品。 2、作业人员疏忽，未对产品进行自检，导致不良品流入良品。 责任人：陈沛杰 2月13日 二、听筒泡棉爬墙、 1、 作业人员贴合时贴合手法不标准，未按SOP执行导致辅料贴偏 责任人：陈祖虎 2月13日 三、音腔泡棉贴偏： 1、 作业人员将泡棉放入贴合治具时,没有对准定位孔，导致贴合泡棉时出现偏位 责任人：陈祖虎 2月13日 1：作业人员品质意识差致不良品产出责任人：陈沛杰、陈祖虎 2月13日 2：检验人员抽检漏失致不良品流出。 责任人：陈英海、袁露 2月13日 | 1、技术人员调机OK后，调机产品及时进行清理带走，不允许出现在作业现场， 2、生产时作业人员阅读SOP 5分钟，同时对作业人员进行一对一指导培训，严格按照SOP进行执行。 1、导入自动贴合机进行作业，保持贴合一致性，避免人工操作疏忽出现不良。 |  |  |  | 1、针对客诉不良制作不良看板履历，下发现场进行重点管控。 2、对现场品质及检验人员进行检验标准培训。 责任人：李德政 2023-01-11 |  |  |  | close | 2023-06-20
|  | 重庆工厂 | 2023-02-10 | IQC | 38100804 |  |  | X6515 | 量产 |  |  |  | 直发料 |  |  | 知音 |  | 谭凝力 | 1000 | 80 | 7 | 8.75% | SIM卡槽缺口 | B | 已返工完成 |  | 杨圣杰 | 1.注塑生产五金未放到位,模具行位铲到合金卡托孔横梁导致缺口. 2.五金有料渣长期生产堆积行位压变形,导致合金无法放到位,铲到五命卡托孔位导致缺口. 3.注塑生产过程中IPQC巡机有发现卡托缺口,误判装里面认为是没问题.导致不良流出. | 已返工完成 | 1.注塑生产五金未放到位,模具行位铲到合金卡托孔横梁导致缺口. 2.五金有料渣长期生产堆积行位压变形,导致合金无法放到位,铲到五命卡托孔位导致缺口. 3.注塑生产过程中IPQC巡机有发现卡托缺口,误判装里面认为是没问题.导致不良流出. | 1. 定期检查模具吸附功能有无异常(每4小时检查一次) 2. 模具每2小时针对卡托镶件进行清洁合金遗留的残留物或料渣. 2.1 IQC合金来料要保待产品的清洁度,不可有披锋缺口堵孔等不良现象,此卡托孔作为重点来管控.0收1退,规避减少因五金来料所造成的因素. 3.培训现场IPQC以结构样板SIP检验作业指导书标准进行检验,卡托孔内不可有披锋缺口毛边堵孔等不良现象. 3.1再次生产此卡托孔作为重点控管,要求生产全检并在产品上打点,IPQC抽检如发现产品未作打点标识,0收1退.并反馈上一级处理. |  |  |  | 1.更新优化SIP检验项目外观内容第3项. 2.将不良图片加入客诉异常履历发放到注塑/整形/组装重点工位. |  |  |  | close | 2023-06-20
|  | 泰衡诺工厂 | 2023-02-10 | IQC | 17401791 | Oncell_7.85_2K+_CSOT_H_AMOLED_黑色 |  | AD10 | 试产MPR | 屏幕 | 全贴合组件 | Oncell | 直发料 |  |  | 华星光电 |  | 瞿国锋 | 1848 | 1848 | 13 | 0.70% | 划伤3，暗点1，SUS压痕1，卡口不良1，panel异物4，panel划伤1，贴合异物2 | B | 供应商全检完成 |  | 罗永辉 | 1.1#共1ea面内黑点，为OCA贴合异物，漏检 2.2#共2ea面内黑点，皆为OCA异常导致，贴合异物漏检 3.3#共1ea面内黑点，为贴合异物，漏检 人员集中在张刚，漏检4pcs；时间段白班集中在11:30-15：30，晚班集中在23:30-次日03:30 | 供应商全检完成 | 1.1#共1ea面内黑点，为OCA贴合异物，漏检 2.2#共2ea面内黑点，皆为OCA异常导致，贴合异物漏检 3.3#共1ea面内黑点，为贴合异物，漏检 人员集中在张刚，漏检4pcs；时间段白班集中在11:30-15：30，晚班集中在23:30-次日03:30 | ①针对漏检现象，全员宣导； ②针对漏检人员进行面谈，当月绩效清零，如再有检验手法不落实劝退处理； 明显不良的且被稽核到检验手法不落实的产线领班实行惩处和3个月内晋升限制； |  |  |  | ①白夜班给予检验员在14:00-16:10/02:00-06:10时段休息10分钟； ②已经购买60瓶风油精发放现场供精神不佳的检验员使用 2/16日已购买风油精提神 |  |  |  | close | 2023-06-20
|  | 朵唯工厂 | 2023-02-10 | IQC | 23202187 |  |  | L6502 | 量产 |  |  |  | 中央仓调料 |  |  | 吉鑫和盛 |  | 杨松 | 4372 | 200 | 8 | 4.00% | 水印*8 | C | 2.11厂商已全检返工完成 |  | 王又良 | 1、擦片清洁视窗过程中，因擦片机偶有停顿现象，造成个别产品视窗清洁不到位，形成视窗不干净现象；2、全检员工在检验视窗时，发现脏污现象，进行擦拭清洁后，因凉放时间不够，清洁剂未完全挥发就进行覆膜，使清洁剂与保护膜发生反应，导致视窗起雾即水印现象。3、FQC抽检时，未发现该产品有水印现象，就予以放行致客户端。 | 2.11厂商已全检返工完成 | 1、擦片清洁视窗过程中，因擦片机偶有停顿现象，造成个别产品视窗清洁不到位，形成视窗不干净现象；2、全检员工在检验视窗时，发现脏污现象，进行擦拭清洁后，因凉放时间不够，清洁剂未完全挥发就进行覆膜，使清洁剂与保护膜发生反应，导致视窗起雾即水印现象。3、FQC抽检时，未发现该产品有水印现象，就予以放行致客户端。 | 1、产品在擦片清洁过程中，保证擦片机顺畅无停顿现象，如有停顿时，须将该张产品加临近5张产品单独裁断后，重新清洁视窗。2、全检员工在检验过程中，对视窗脏污现象进行清洁后，须进行凉放且时间不低于30秒，保证清洁剂完全挥发后方可进行覆膜。 3、QC须对该型号产品视窗进行全检，OK后方可出货致客户端。 |  |  |  | 1.对擦片清洁员工、全检员工及QC技工进行教育培训《摄像头镜片作业指导书》、《擦片工站作业指导书》及《复合材料类产品检验规范标准》并相关要求进行实施。 |  |  |  | close | 2023-06-20
|  | 重庆工厂 | 2023-02-09 | 产线 | 12109225 |  |  | X6827 | 量产 |  |  |  | 中央仓调料 |  |  | 海弘 |  | 吴夏芳 | 2000 | 130 | 130 | 100.00% | 海弘X6827二供转厂验证主板喇叭位置加强筋切错 | B | 已投机头及未投主板暂时冻结 |  | 朱艳艳 | 工厂收到的生产资料（分板文件）有误，未及时向传音反馈处理，工厂未识别到不同项目对应的同机型主板 分板有差异，内部根据机型名一致，私自决定延用了CH7N-H812机型的分板程序，分掉板内连接筋； | 已投机头及未投主板暂时冻结 | 工厂收到的生产资料（分板文件）有误，未及时向传音反馈处理，工厂未识别到不同项目对应的同机型主板 分板有差异，内部根据机型名一致，私自决定延用了CH7N-H812机型的分板程序，分掉板内连接筋； | 1. 修改内部程序文件机型命名规则，增加整机项目名，立即制作X6827-H812项目SOP，并修改X6827-H812项目分板程序及程序命名（体现整机项目名称），便于区分管控； 2. 横向排查核实内部所有项目文件，未体现整机名的文件统一更新受控发行，旧版回收销毁； 3. 将此次质量事故作为反面教材对内部全员进行案例培 训。 |  |  |  | 1. 拉通传音中试SMT工艺后续在分板SOP中增加分板后效果及分板路径，以传音提供的SOP作为参考依据； 2. IPQC/OQC 首件确认表中明确分板路径效果确认参考依据为样板； 3. 规范工厂指导文件程序命名规范，便于区分管控； |  |  |  | close | 2023-06-20
|  | 深圳试产 | 2023-02-09 | IQC | 19401296 |  |  | CK9N | 试产PR1 |  |  |  | 直发料 |  |  | 东声 |  | 张朝东 | 720 | 125 | 3 | 2.40% | 泡棉爬墙1PCS；漏贴导电海绵1PCS；变形1PCS | B | 退供应商 |  | 刘忠 | 1、对贴导电海绵漏贴进行排查，发现产线作业时已贴导电海棉和未贴导电海棉未区分放置，有造成混料漏贴的风险 2、对泡棉爬墙确认，因是小批量生产，泡棉为人工贴合，存在贴偏，爬墙的风险 3、对壳料变形确认，注塑时塑件结构复杂胶位厚薄不均，钢片面积大与塑件成型后形成新的连接体，该连接体在收缩过程中产生的内应力大于钢片强度，导致塑件翘起变形。 | 退供应商 | 1、对贴导电海绵漏贴进行排查，发现产线作业时已贴导电海棉和未贴导电海棉未区分放置，有造成混料漏贴的风险 2、对泡棉爬墙确认，因是小批量生产，泡棉为人工贴合，存在贴偏，爬墙的风险 3、对壳料变形确认，注塑时塑件结构复杂胶位厚薄不均，钢片面积大与塑件成型后形成新的连接体，该连接体在收缩过程中产生的内应力大于钢片强度，导致塑件翘起变形。 | 1.已贴导电海棉和未贴导电海棉区分放置，漏贴导电海绵的放入红色不良品盘，检验OK品放入透明 包装盘； 2.泡棉使用工装贴合，贴合工装预计2月13日加工完成； 3.塑件成型后反向整形压合时间增加到20S； 4.整形后增加通止规检验(通止规预计2月14日导入）； |  |  |  | 1.已贴导电海棉和未贴导电海棉区分放置，漏贴导电海绵的放入红色不良品盘，检验OK品放入透明 包装盘； 2.泡棉使用工装贴合，贴合工装预计2月13日加工完成； 3.塑件成型后反向整形压合时间增加到20S； 4.整形后增加通止规检验(通止规预计2月14日导入）； |  |  |  | close | 2023-06-20
|  | 中央仓 | 2023-02-09 | IQC | 38100470 |  |  | BF7 | 量产 |  |  |  | 直发料 |  |  | 广正 |  | 李高胜 | 38880 | 500 | 9 | 1.80% | 缺胶*1 定位柱断裂*1 听筒装饰件起翘*7 | C | 2/10 厂商安排，返工中 2/15 厂商已完成返工，共返工3880pcs，挑出296pcs不良，不良率0.76% |  | 甘海波 | 根本原因/失效 1.缺胶：水口粘模，粘水口，导致塑胶充不满胶，导致缺胶 2.定位柱断裂： 面壳定位柱断裂排查组装治具暂无干涉，此处断裂为产品堆积后挤压导致； 3.听筒装饰件起翘： 听筒装饰件排查人员装听筒装饰件未装到位，并未做按压动作导致。 | 2/10 厂商安排，返工中 2/15 厂商已完成返工，共返工3880pcs，挑出296pcs不良，不良率0.76% | 根本原因/失效 1.缺胶：水口粘模，粘水口，导致塑胶充不满胶，导致缺胶 2.定位柱断裂： 面壳定位柱断裂排查组装治具暂无干涉，此处断裂为产品堆积后挤压导致； 3.听筒装饰件起翘： 听筒装饰件排查人员装听筒装饰件未装到位，并未做按压动作导致。 | 1..缺胶： 发现水口粘模模具，第一时间修模处理，不允许带病生产 2.定位柱断裂： 针对产线流拉堆积管控不可堆叠，全部用吸塑盒摆放，QC、组长每30min巡线1次，同步培训组装全检针对此处重点管控； 3.听筒装饰件起翘： 针对装听筒装饰件工序人力培训，合格后上岗； |  |  |  | 1. QC，生产组巡线频率由之前1H/1次调整为30min/次，同步针对组装全检工位做CRR测试； 不良看板悬挂现场提醒后续控制重点 |  |  |  | close | 2023-06-20
|  | 中央仓 | 2023-02-09 | IQC | 38100514 | 中框组件_KI8_元宇宙黑_V0_XG |  | KI8 | 量产 | 结构件 | 注塑件 | 中框组件 | 直发料 |  |  | 欣冠 |  | 李高胜 | 1200 | 80 | 3 | 3.75% | 天线卷边*1 变形*1 出音孔溢胶*1 | C | 2/9厂商驻厂已完成返工，共完成1200pcs挑选，410pcs不良，不良率34.17% |  | 杨耀鹏 | 一.天线卷边： 1、 天线治具贴合后，人工进行理顺尾部转角时，未贴附到产品上尾部翘起，放置冷压治具干涉，压合后天线后卷边。 责任人：陈祖虎 2月16日 二.变形： 1、 对组装治具进行排查后发现天线冷压工段治具偏紧，作业员操作时未平衡取出产品，导致产品取出时出现受力变形现象。 责任人：陈祖虎 2月16日 三.出音孔漏胶： 1、尾部天线贴合时，作业人员操作手法失误，出现天线贴偏位，导致产品出音孔出现漏天线。 责任人：陈祖虎 2月16日 流出原因：1：作业人员对天线贴附件标准不清晰，将不良品产出； 责任人：陈祖虎 2月16日 2：检验人员抽检漏失致不良品流出。 责任人：袁露 2月16日 | 2/9厂商驻厂已完成返工，共完成1200pcs挑选，410pcs不良，不良率34.17% | 一.天线卷边： 1、 天线治具贴合后，人工进行理顺尾部转角时，未贴附到产品上尾部翘起，放置冷压治具干涉，压合后天线后卷边。 责任人：陈祖虎 2月16日 二.变形： 1、 对组装治具进行排查后发现天线冷压工段治具偏紧，作业员操作时未平衡取出产品，导致产品取出时出现受力变形现象。 责任人：陈祖虎 2月16日 三.出音孔漏胶： 1、尾部天线贴合时，作业人员操作手法失误，出现天线贴偏位，导致产品出音孔出现漏天线。 责任人：陈祖虎 2月16日 流出原因：1：作业人员对天线贴附件标准不清晰，将不良品产出； 责任人：陈祖虎 2月16日 2：检验人员抽检漏失致不良品流出。 责任人：袁露 2月16日 | 1、SOP增加天线位置自检重点管控项， 2、贴合天线工位列入重点岗位，作业前对其岗前培训天线贴附标准。 1、优化组装段天线冷压治具，对侧边治具偏紧出进行加大0.2mm避空。 2、增加SOP重点注意管控事项，开线前阅读SOP 5分钟，同时对现场压合天线人员进行一对一指导培训，严格按照SOP操作方法执行 1、开线前阅读SOP 5分钟，同时对现场贴合天线人员进行一对一指导培训，严格按照SOP操作方法执行。 |  |  |  | 1、针对客诉不良制作不良看板履历，下发现场进行重点管控。 2、对现场品质及检验人员进行检验标准培训。 责任人：李德政 2023-02-16 |  |  |  | close | 2023-06-20
|  | 中央仓 | 2023-02-09 | IQC | 25201230 | 耳机_3.5MM_EW_31D_白色_JW |  | 通用 | 量产 | 电声器件 | 耳机 | 有线耳机 | 直发料 |  |  | 炬威 |  | 周丽娅 | 30600 | 315 | 1 | 0.32% | 不挂机*1 | B | 已完成返工 |  | 钟意中 | 不挂机由于焊点断裂，开关脚和线材焊线点上锡饱满，开路分析判定为外拉扯/摇摆。 | 已完成返工 | 不挂机由于焊点断裂，开关脚和线材焊线点上锡饱满，开路分析判定为外拉扯/摇摆。 | 1、重新对功能/外观检验作业员进行培训，产品检验/测试对中控线材不允许违规摇摆/推拔； 2、每周进行两次盲点测试，由品质组长跟进两个月现场/周转/物流过程违规作业； |  |  |  | 1、功能/外观检验SIP定义：产品检验/测试对中控线材不允许违规摇摆/推拔； 2、每周进行两次盲点测试，由品质组长跟进两个月现场/周转/物流过程违规作业； |  |  |  | close | 2023-06-20
|  | 泰衡诺工厂 | 2023-02-09 | 产线 | 17401797 | Incell_6.56_HD+_CTC_D_a-Si_黑色 |  | X669 | 试产PIR | 屏幕 | 全贴合组件 | Incell | 直发料 |  |  | 创维 |  | 瞿国锋 | 2000 | 2000 | 12 | 0.60% | 漏光1，背光褶皱2，黄点2，线条1 | B | 已寄供应商分析 |  | 彭峰 | 漏光：不良随着背光走，背光不良；不良寄背光厂分析，2月20寄出 黄团：黄团确认为黄色光晕点，拆解成FOG以及更换上下POL后测试现象可见，ET单体测试依旧可见，确认为玻璃原材CF 异物 背光褶皱：Cell异物带晕，CF异物 横线：分解LCD端子破损导致无法下一步分析 | 已寄供应商分析 | 漏光：不良随着背光走，背光不良；不良寄背光厂分析，2月20寄出 黄团：黄团确认为黄色光晕点，拆解成FOG以及更换上下POL后测试现象可见，ET单体测试依旧可见，确认为玻璃原材CF 异物 背光褶皱：Cell异物带晕，CF异物 横线：分解LCD端子破损导致无法下一步分析 | CLN机台更换Fliter，1次/周 |  |  |  | CLN清洗大洗管（循环管路清洗+10%KOH洗），预计3/31作业 |  |  |  | close | 2023-06-20
|  | 泰衡诺工厂 | 2023-02-09 | IQC | 37300122 |  |  | X669 | 试产PIR |  |  |  | 直发料 |  |  | 吉鑫和盛 |  | 向言成 | 1000 | 125 | 14 | 11.20% | 外观裂纹、异物、异色线、印痕 | C | 驻厂返工换货 |  | 李华新 | 1、因该产品为拼接纹理，全检人员在检验外观时，因产品每个面倾斜的角度不一样，个别产品部位不良需在特定的角度才能发现，导致不良品流入后工序； 2、 出货检验时，OQC对此未能检验出上述不良现象，导致不良品流出 | 驻厂返工换货 | 1、因该产品为拼接纹理，全检人员在检验外观时，因产品每个面倾斜的角度不一样，个别产品部位不良需在特定的角度才能发现，导致不良品流入后工序； 2、 出货检验时，OQC对此未能检验出上述不良现象，导致不良品流出 | 1、品质部组织全检人员、QC、OQC等相关人员进行培训《X669盖板产品检验规范》、《X669盖板外观限度样》、《复合材料类产品检验规范标准》内容。 全检、QC、OQC对盖板产品在检验时，增加左右上下旋转角度90度，保证每一产品在180度范围进行检验 2、OQC进行全数检验，合格后方可交付客户端 |  |  |  | 1、全检人员、QC、OQC严格按各工站作业指导书进行作业； 2、增加作业规范执行巡检，发现员工未按要求执行作业者，须针对其对该工站作业要求进行现场培训 |  |  |  | close | 2023-06-20
|  | 迪明通工厂 | 2023-02-09 | IQC | 23800050 | IMEI码标贴_40*34mm_RoHS_可移除 |  | 通用 | 量产 | 包材 | 标贴 | 广告标签 | 中央仓调料 |  |  | 富群 |  | 甄晓宁 | 22500 | 315 | 18 | 5.71% | 切割不良、空缺（来料9卷集中1卷发现） | C | 换货已完成，换货抽检OK |  | 夏中年 | 因生产过程中锁刀螺丝有松动，导致模具压力变动使产品未切断且废料将产品带起产生缺数。作业员发现问题后未对模切好的产品进行标示隔离 | 换货已完成，换货抽检OK | 因生产过程中锁刀螺丝有松动，导致模具压力变动使产品未切断且废料将产品带起产生缺数。作业员发现问题后未对模切好的产品进行标示隔离 | .1.对机长进行宣导培训，生产时每卷材料完成时对锁刀螺丝进行点检并产品进行自检确认，每次自检数量20PCS.(IPQC跟进确认） 2.作业员在生产过程中发现异常及时上报当班主管并用红色或黑色大头笔做好标示，然后在物料标签上标示清楚，此卷物料有异常，全检车间做重点检验。 |  |  |  | / |  |  |  | close | 2023-06-20
|  | 迪明通工厂 | 2023-02-08 | IQC | 21002665 |  |  | A509WM | 量产 |  |  |  | 中央仓调料 |  |  | 广正 |  | 甄晓宁 | 5717 | 200 | 5 | 2.50% | 磕伤*2、脏污*1、麦克孔变形*1、泡棉破损*1 | C | 返工已完成 |  | 甘海波 | 1.自动化设备在运行中出现故障，自动设备在抓产品时碰到工作台上导致产品导致磕伤，麦克孔变形，泡棉破损 2.用旧包装PE膜包装，粉尘，碎屑粘在产品表面脏污产生 | 返工已完成 | 1.自动化设备在运行中出现故障，自动设备在抓产品时碰到工作台上导致产品导致磕伤，麦克孔变形，泡棉破损 2.用旧包装PE膜包装，粉尘，碎屑粘在产品表面脏污产生 | 1. 当机台出现报警时卡机的物料隔离放置，全检外观； 2. 技术员每30Min/次巡线点检自动化设备防止故障发生 从注塑开始到组装出货全部将旧的PE膜回收处理更换为全新PE膜防止脏污 |  |  |  | 1.针对现场检验人员的外观标准；再次进行梳理，同步进行GRR考核，考核OK后上岗； 2.不良履历下发现场提醒检验重点； 3.QC抽检水准改为加严水准。 |  |  |  | close | 2023-06-20
|  | 深圳试产 | 2023-02-08 | IQC | 37200080 | 玻璃电池盖组件_X6833B_星际蓝_0.68_V0_BE_GK_N |  | X6833B | 试产PR2 | 结构件 | 玻璃件 | 玻璃电池盖组件 | 直发料 |  |  | 伯恩 |  | 张朝东 | 350 | 5 | 3 | 60.00% | 电池盖领航蓝到料：350PCS，达因值34NG 204PCS不良58.2% | A | 供应商返工CMF确认分批投入 |  | 牟治树 | 原因：1.电镀AS时，使用保护膜粘附油墨面进行电镀，因保护膜重复使用存在脏污污染油墨，导致油墨上存在脏污达因值NG。 2.1.电镀AS后抽检的比例偏低（3PCS/Lot）出货前油墨表面未考虑到干净，未能及时发现和拦截。 2.2组装QC后抽检的比例偏低（3PCS/Lot）出货前油墨表面未考虑到干净，未能及时发现和拦截。 | 供应商返工CMF确认分批投入 | 原因：1.电镀AS时，使用保护膜粘附油墨面进行电镀，因保护膜重复使用存在脏污污染油墨，导致油墨上存在脏污达因值NG。 2.1.电镀AS后抽检的比例偏低（3PCS/Lot）出货前油墨表面未考虑到干净，未能及时发现和拦截。 2.2组装QC后抽检的比例偏低（3PCS/Lot）出货前油墨表面未考虑到干净，未能及时发现和拦截。 | 改用新保护膜电镀，保护膜不可重复使用。（量产后制作专用治具进行遮蔽，避免脏污） |  |  |  | 1.电镀AF使用新保护膜粘附电镀且保护膜不可重复使用，确认后OK后才可摆玻璃电镀； 2.每锅上中下测3PCS达因值测试，进行加严管控 3. 现场对插锅操作员进行培训。 4.FQC2成品收到来料后，每批来料抽检6PCS达因值 |  |  |  | close | 2023-06-20
|  | 1264工厂（KD仓） | 2023-02-07 | IQC | 37300073 |  |  | X677 | 量产 |  |  |  | 直发料 |  |  | 聚龙 |  | 何建波 | 10000 | 10 | 4 | 40.00% | 电池盖四角反翘，大面向电池仓弯曲,平面度尺寸超SIP要求（0.5mm) | B | 37300073返工10000，检出不良800；37300001返工7000，检出不良205 |  | 卢琪文 | 根本原因/失效分析 1.过程管控是按照标准范围监控，裸件测试平面度OK，此项目为2.5D板材，比较薄，贴好辅料后辅料拉伸会导致产品起拱，小盒包装同一方向叠放，因为有辅料的原因，导致产品向同一个方向变形内凹 流出原因 1.板材在加工至成品后，针对板材变形的特性，会使用保护膜对产品进行拉伸整形，成品物料在存放过程中，保护膜张力逐渐释放减小，导致板材平面度回弹. 检验过程中，发现变形度超标准0.5物料，内部物料安排整形至变形度OK后进行出货，物料放置后变形依旧反弹，造成物料变形现象 | 37300073返工10000，检出不良800；37300001返工7000，检出不良205 | 根本原因/失效分析 1.过程管控是按照标准范围监控，裸件测试平面度OK，此项目为2.5D板材，比较薄，贴好辅料后辅料拉伸会导致产品起拱，小盒包装同一方向叠放，因为有辅料的原因，导致产品向同一个方向变形内凹 流出原因 1.板材在加工至成品后，针对板材变形的特性，会使用保护膜对产品进行拉伸整形，成品物料在存放过程中，保护膜张力逐渐释放减小，导致板材平面度回弹. 检验过程中，发现变形度超标准0.5物料，内部物料安排整形至变形度OK后进行出货，物料放置后变形依旧反弹，造成物料变形现象 | 1. CNC保护膜反向拉伸，不允许内拱。 2. 内部SIP出货及检验变形度收严至0.3进行管控，预留0.5的变形度标准。 3. 整形物料统一区分统计，整形后放置七天后产品无变形才可出货。 4. 针对于变形度提高现场管理人员管理能力，针对于现场检验人员对变形度进行培训考核，明确变形度标准。 5. 验证拿取包装好的产品单片放在桌面24小时，产品回弹平整度OK。 其它复合板材质平面度标准在1.5-2.0MM之间，PM项目重新找传音结构拉通平面度标准，项目正常拉通中，预计2、20号出结果 |  |  |  | 1. 客诉变形度实物已安排进行培训，变形度NG物料纳入GRR考核内。 2.记录客诉不良履历（生产前做好）提前预防， 3.OQC抽检针对客诉问题点重点关注检验。 4.后续新项目开发针对平面度重点评审，避免出现类似异常事件 |  |  |  | close | 2023-06-20
|  | 朵唯工厂 | 2023-02-07 | IQC | 38100323 |  |  | LG7n | 量产 |  |  |  | 中央仓调料 |  |  | 欣冠 |  | 杨松 | 4333 | 200 | 7 | 3.50% | 侧键边缘拉模*5PCS（固定模号：M1），麻点*2PCS | C | 2.7厂商已全检返工完成 |  | 王又良 | 1， 麻点是喷油车间环境差喷油吸附在表面导致的不良。 2， 侧键孔拉模是模具行位压肿导致出模不顺拉模导致的。 | 2.7厂商已全检返工完成 | 1， 麻点是喷油车间环境差喷油吸附在表面导致的不良。 2， 侧键孔拉模是模具行位压肿导致出模不顺拉模导致的。 | 1， 及时安排修模同步清洁保养喷油车间和线体6S。2， 库存品安排排查并处理标识好。3， 提供不良品培训考核喷油全检员，提升新上岗全检员检出率，防止二次流出。4， IPQC&OQC重点跟进此异常问题点。 |  |  |  | 1，更新不良履历挂现场班早会宣导，作业员按SOP作业自检OK下拉2， 模具行位易损件，重点跟进并落实责任人保养点检跟进。3，喷油车间环境落实每周保养一次，并指定责任人稽核落实4，IPQC&OQC检验纳入此异常点检，跟进改善对策落地。 |  |  |  | close | 2023-06-20
|  | 巴基斯坦Inovi | 2023-02-07 | 海外KD | 12203458 |  |  | X6816 | 量产 |  |  |  | KD |  |  | 萨瑞 |  | 张洋 | 3600 | 3600 | 34 | 0.94% | 卡扣变形 | B | 15K返工中 |  | 尤起辉 | 萨瑞产线作业问题 | 15K返工中 | 萨瑞产线作业问题 | 1.收集售后反馈的同类不良品，一经发现每片定位到具体原因并记录方便反查； 2.针对KD前壳装（包括但不限于X6816系列），包装后增加抽检比例跟踪； 3.关键岗位员工（如：外观&贴美纹纸&称重工位），关联记录当班员工工号方便排查人员共性问题 |  |  |  | 1.收集售后反馈的同类不良品，一经发现每片定位到具体原因并记录方便反查； 2.针对KD前壳装（包括但不限于X6816系列），包装后增加抽检比例跟踪； 3.关键岗位员工（如：外观&贴美纹纸&称重工位），关联记录当班员工工号方便排查人员共性问题 |  |  |  | close | 2023-06-20
|  | 中央仓 | 2023-02-07 | IQC | 38100464 |  |  | BF7 | 量产 |  |  |  | 直发料 |  |  | 知音 |  | 李高胜 | 20000 | 315 | 7 | 2.22% | 背胶不离型分层*7 | C | 2/8厂商已完成返工，共挑选20000pcs，不良60pcs，不良率0.3%，待SQM回复改善报告 |  | 杨圣杰 | 发生原因：（辅成）背胶粘性高蓝膜克重太重导致产品不离型，背胶粘性弱产品易掉落风险； 流出原因：IPQC & OQC在检验过程中，因不良比率较低，未能发现，导致不良流出； | 2/8厂商已完成返工，共挑选20000pcs，不良60pcs，不良率0.3%，待SQM回复改善报告 | 发生原因：（辅成）背胶粘性高蓝膜克重太重导致产品不离型，背胶粘性弱产品易掉落风险； 流出原因：IPQC & OQC在检验过程中，因不良比率较低，未能发现，导致不良流出； | 1、此异常在前期模厂知音试产组装时有暴露，研发给出的手法是支架从尾部向前推一下再取下，但异常在组装厂前期试制未集中暴露故在工厂SOP中也未对作业手法进行明确要求。 2、调整辅料物料新增产品放入治具中人工压合更改为用气动压合使辅料贴合在产品上激活； 2.2月1日产线更换明亚顺辅料（离型膜有刀口印）生产； |  |  |  | 1.新项目小批量与量产后20K订单项目工程师跟进管控； 2.将不良信息纳入不良履历做重点管控，同步现场全检工位悬挂，警示作业员与全检员重点查看； 3.培训员作业规范品质自检能力； 4.优化SOP作业过程管控要求； |  |  |  | close | 2023-06-20
|  | 印尼易方/ARM | 2023-02-07 | IQC | 38100173 |  |  | X6827 | 量产 |  |  |  | KD |  |  | 鼎盛 |  | 袁天放 |  |  | 10 |  | 面壳电池仓毛刺 | C | 由鼎盛安排员工对所有在制品、库存品、已交付物料进行全检 |  | 汤立明 | 前壳合金产品冲切模冲切时孔径位置残留异物，冲切瞬间顶起孔径边缘位置导致定位孔拉高，披锋 | 由鼎盛安排员工对所有在制品、库存品、已交付物料进行全检 | 前壳合金产品冲切模冲切时孔径位置残留异物，冲切瞬间顶起孔径边缘位置导致定位孔拉高，披锋 | 1、合金冲切模除尘处理，使用铜刷清理异物； 铜刷除尘频率：由原来2H，更改为1H除尘一次。同步变更SOP、 2、制作不良履历对全检员进行培训，此位置纳入目视全检； 、 3、优化CCD检验设备，将孔径位置圆弧纳入检验控制；、 |  |  |  | 1、合金冲切模除尘处理，使用铜刷清理异物； 铜刷除尘频率：由原来2H，更改为1H除尘一次； 2、优化CCD检验设备，将孔径位置圆弧纳入检验控制； 3、制作不良履历对各制程全检员及QC检验人员进行培训 |  |  |  | close | 2023-06-20
|  | 泰衡诺工厂 | 2023-02-07 | IQC | 37300136 |  |  | X669 | 试产PIR |  |  |  | 直发料 |  |  | 聚龙 |  | 向言成 | 16000 | 315 | 8 | 2.54% | 划伤、异色/异点 | C | 驻厂返工挑选换货 |  | 李华新 | 1、A面保护膜LOGO位置裸漏区域较大，组装时返工边缘碎屑时采用100一叠堆叠，物料A面朝下叠放导致碰划伤； 2、来料素材边部有碎屑脏污，上片前未清洁到位，导致镀后形成异色 | 驻厂返工挑选换货 | 1、A面保护膜LOGO位置裸漏区域较大，组装时返工边缘碎屑时采用100一叠堆叠，物料A面朝下叠放导致碰划伤； 2、来料素材边部有碎屑脏污，上片前未清洁到位，导致镀后形成异色 | 1、组装物料所有工段流转都采用吸塑盒进行摆放流转，避免物料堆放碰划伤；吸塑盒内增加垫保护软膜方式； 2、增加上片前素材边部有碎屑脏污清洁，避免因碎屑残留造成镀后异色 |  |  |  | 1、对检验员培训标准进行GRR考核，考核OK上岗，未达标的持续培训或淘汰； 2、加严抽检500-800pcs为一批QC抽检，改为500-300pcs为一批抽检，并增加QC抽检数量80pcs改150pcs |  |  |  | close | 2023-06-20
|  | 重庆工厂 | 2023-02-06 | IQC | 25201291 | 耳机_3.5MM_EW_31C_白色_WWD |  | X6826 | 量产 | 电声器件 | 耳机 | 有线耳机 | 直发料 |  |  | 伟旺达 |  | 曾鹏飞 | 12000 | 315 | 2 | 0.63% | 大小音1pcs、插头INT1pcs | B | 供应商已返3000，无不良。 |  | 钟意中 | 1.大小音：不良样品测试喇叭阻值异常2.6Ω，正常为大小32+-15%，红色芯线内模处露锡点与黄色芯线轻微接触阻值变为2.6Ω造成大小音，红色芯线浸锡尺寸管控标准：1.0±0.2mm，而实际镀锡长度位置为2.5mm。 2.单音：产品生产过程插针主线4PCS人工装模套管内，整理芯线卡入线槽。员工作业红色芯线没卡入线槽，上模盖组合后压到红色芯线受伤开路不良。 3. 耳机功能测试方法第二项要求，拿住尾线 45度角上下左右四个方向摇摆一次，测试时作业员产品处于微接触，测试设备显示数值未稳定时判定流入下工序。 | 供应商已返3000，无不良。 | 1.大小音：不良样品测试喇叭阻值异常2.6Ω，正常为大小32+-15%，红色芯线内模处露锡点与黄色芯线轻微接触阻值变为2.6Ω造成大小音，红色芯线浸锡尺寸管控标准：1.0±0.2mm，而实际镀锡长度位置为2.5mm。 2.单音：产品生产过程插针主线4PCS人工装模套管内，整理芯线卡入线槽。员工作业红色芯线没卡入线槽，上模盖组合后压到红色芯线受伤开路不良。 3. 耳机功能测试方法第二项要求，拿住尾线 45度角上下左右四个方向摇摆一次，测试时作业员产品处于微接触，测试设备显示数值未稳定时判定流入下工序。 | 1.已焊接插针的主线4PCS装入下模套管，不良分析图片在生产单位再次进行现场培训，头部摇摆幅度调整为60度，分离不良品在注塑内膜挤压下员工误测（持续跟进待SOP更新）： 2.浸锡尺寸1.0±0.2mm由目视调整为治具比对，更新SOP作业方法； |  |  |  | b、过程工艺：浸锡尺寸1.0±0.2mm由目视调整为治具比对作业，优化工艺流程； c、出货管控：已焊接插针的主线装入下模套管，不良图片通过案例在生产单位再次进行现场培训和头部摇摆幅度调整为60度作业方式 |  |  |  | close | 2023-06-20
|  | 1264工厂（KD仓） | 2023-02-06 | IQC | 38100539 |  |  | BF7 | 量产 |  |  |  | 直发料 |  |  | 知音 |  | 何建波 | 3200 | 200 | 10 | 5.00% | 电池盖背胶不离型10pcs | C | 2/8返工19200，无不良，剩余10000，继续返工 |  | 杨圣杰 | 发生原因 1.机器故障：冷压机限位固定后，频繁操作后固定螺丝滑牙松动，导致未冷压到位 流出原因 1.IPQC & OQC在检验过程中，因不良比率较低，未能发现，导致不良流出 | 2/8返工19200，无不良，剩余10000，继续返工 | 发生原因 1.机器故障：冷压机限位固定后，频繁操作后固定螺丝滑牙松动，导致未冷压到位 流出原因 1.IPQC & OQC在检验过程中，因不良比率较低，未能发现，导致不良流出 | 1.全检员在检验时增加对背胶悬空位置进行100%按压，并抽测离型度； |  |  |  | 1.技术员对机器进行定时确认与保养，对磨损的配件及时更换，确保生产不出现异常 |  |  |  | close | 2023-06-20
|  | 1264工厂（KD仓） | 2023-02-06 | IQC | 38100471 | 面壳组件_BF7_黑色_V0_ZY |  | BF7 | 量产 | 结构件 | 注塑件 | 面壳组件 | 直发料 |  |  | 知音 |  | 何建波 | 4800 | 315 | 6 | 1.90% | 无灯罩：1pc（有残胶，未找到灯罩）,喇叭泡棉夹异物:1pc,卡托泡棉破损：1pc,碰划伤：3pcs | C | 供应商返工4800pcs，检出不良52pcs |  | 杨圣杰 | 发生原因 1.无灯罩的原因：制程过程中正面个别辅料贴合不良挑出，摆放盒中待统一返修后未全检，过程中物料周转维修品散装补数导致； 2.泡棉夹异物/破损的原因：在贴泡棉前没有清洁产品上面异物导致，员工在撕蓝膜用镊子划到导致破损； 3.划伤的原因：经跟线排查组装流水线新员工导入工作岗位，作业熟练度不够，在堆积过程中，产品有重叠拿取，导致壳体碰伤 流出原因 1.不良比例较低IPQC,OQC按照AQL抽检标准作业未发现不良，导致不良流出 | 供应商返工4800pcs，检出不良52pcs | 发生原因 1.无灯罩的原因：制程过程中正面个别辅料贴合不良挑出，摆放盒中待统一返修后未全检，过程中物料周转维修品散装补数导致； 2.泡棉夹异物/破损的原因：在贴泡棉前没有清洁产品上面异物导致，员工在撕蓝膜用镊子划到导致破损； 3.划伤的原因：经跟线排查组装流水线新员工导入工作岗位，作业熟练度不够，在堆积过程中，产品有重叠拿取，导致壳体碰伤 流出原因 1.不良比例较低IPQC,OQC按照AQL抽检标准作业未发现不良，导致不良流出 | 1.生产过中挑出不良返修品，返修好后知会生产管理统一由生产管理，将产品正常统一投拉过CCD，全检员正常流程检验； 2.更新WI-PG-405 A3 返工作业指引，修正维修品流拉全检流程规避不良补数及维修品漏料全检；3.所有治具外围使用绒布进行包裹，减少作业时产生三伤问题；4.拉线两头用湿毛巾，每2个小时更换一次，在贴石墨片前增加一个风枪，清除壳料上面杂物，贴后要撕蓝膜后自检 |  |  |  | 1.培训员工品质意识，产品不允许重叠，必须摆放吸塑盒与UV盒内，作业员作业与堆积都必须是单个拿取，预防产品相互碰撞；作业违规产生不良自觉放置红色不良品盒；2.更新WI-PG-405 A3 返工作业指引，修正维修品流拉全检流程规避不良补数及维修品漏料全检 |  |  |  | close | 2023-06-20
|  | 泰衡诺工厂 | 2023-02-06 | IQC | 38100592 |  |  | X669 | 试产PIR |  |  |  | 直发料 |  |  | 广正 |  | 廖诗龙 | 1000 | 125 | 3 | 2.40% | 1PCS缺口 1PCS划伤 1PCS异色 | C | 供应商已返工完成，挑选不良品12pcs |  | 李华新 | 划伤：产线作业过程物料堆积 跌抓导致划伤不良 擦伤：制程中使用自动机贴合辅料，机器不稳定导致产品重叠碰撞造成严重三伤不良。 | 供应商已返工完成，挑选不良品12pcs | 划伤：产线作业过程物料堆积 跌抓导致划伤不良 擦伤：制程中使用自动机贴合辅料，机器不稳定导致产品重叠碰撞造成严重三伤不良。 | 1. 当机台出现报警时卡机的物料隔离放置，全检外观； 2. 技术员每30Min/次巡线点检自动化设备防止故障发生 规范装配过程中作业员手法，产品单个拿放不可重叠 |  |  |  | 1.针对现场检验人员的外观标准；再次进行梳理，同步进行GRR考核，考核OK后上岗； 2.不良履历下发现场提醒检验重点； 3.QC抽检水准改为加严水准。 |  |  |  | close | 2023-06-20
|  | 泰衡诺工厂 | 2023-02-06 | IQC | 23505033 |  |  | CI6 | 量产 |  |  |  | 直发料 |  |  | 欣冠 |  | 汪自庆 | 14080 | 315 | 30 | 9.52% | 支架变形30PCS | C | 库存已全检完 |  | 王又良 | 1， 模具骨位脱模不顺导致有粘模拉变形产品 | 库存已全检完 | 1， 模具骨位脱模不顺导致有粘模拉变形产品 | 1， 及时排查各库存品，并处理标识好。 2， 提供不良品培训考核作业员&全检员识别，挂不良履历在现场宣导，生产时拦截。 3， 模具安排省光&保养模具，生产时优化顶出产品参数，预防二次发生拉模变形不良。 4， IPQC&OQC重点跟进此异常问题点。 |  |  |  | 1，更新不良履历挂现场班早会宣导，作业员自检 2， 该模具落实责任人点检跟进有无出模不顺并记录。 3，IPQC&OQC检验将此异常纳入重点检验，稽核生产部门检讨改善对策落地。 |  |  |  | close | 2023-06-20
|  | 中央仓 | 2023-02-06 | IQC | 25201290 | 耳机_3.5MM_EW_31D_白色_MSK |  | 通用 | 量产 | 电声器件 | 耳机 | 有线耳机 | 直发料 |  |  | 瓴海 |  | 周丽娅 | 10000 | 315 | 1 | 0.32% | 不挂机*1 | B | 2/7已换货 |  | 钟意中 | 1、不挂机由于焊点断裂，确认焊线/插针处上锡效果良好，耳机线与插针开裂为受外力导致。2、产品生产工序管控，线焊焊接+外观检验+导通测试+内膜注塑，内膜注塑胶体挤压外力造成焊点开路，受胶体保护测试治具处于导通状态流出。 | 2/7已换货 | 1、不挂机由于焊点断裂，确认焊线/插针处上锡效果良好，耳机线与插针开裂为受外力导致。2、产品生产工序管控，线焊焊接+外观检验+导通测试+内膜注塑，内膜注塑胶体挤压外力造成焊点开路，受胶体保护测试治具处于导通状态流出。 | 1、主线剥皮的长度尺寸由原来的10±1mm 改成12±1mm，增加焊线长度降低内膜注塑对焊线外力： 2、头部摇摆幅度调整为60度，摇摆外力分开注塑内膜开路不良造成员工误测，持续跟进待SOP更新； |  |  |  | 1、主线剥皮的长度尺寸由原来的10±1mm 改成12±1mm，增加焊线长度降低内膜注塑对焊线外力： 2、头部摇摆幅度调整为60度，摇摆外力分开注塑内膜开路不良造成员工误测，更新于SOP中； |  |  |  | close | 2023-06-20
|  | 中央仓 | 2023-02-06 | IQC | 38100552 |  |  | X6515 | 量产 |  |  |  | 直发料 |  |  | 知音 |  | 李高胜 | 5850 | 200 | 5 | 2.50% | 装饰件裂纹*1 压伤*2 闪光灯罩溢胶*2 | C | 2/6 供应商驻厂已完成挑选，共挑选5850pcs，挑出12pcs不良率，当批最终不良率0.21%，待SQM回复改善报告，2/10 |  | 杨圣杰 | 流出原因 1.因不良异常问题点比例较低,OQC在抽检中未发现不良,导致不良流出 责任人:黄喜凤/李燕禄 2023.2.6 根本原因/失效分析 经分析： 1.压伤:经产线现扬全检电池盖装饰件未组装500pcs,未发现有裂纹压伤不良(排除装饰件来料不良) 2.压伤:产品在冷保压摄像头装饰过程中,产品残留异物掉落在冷压治具上,造成电池盖装饰件压伤不良. 3.闪光灯易胶:主要原因为,闪光灯背胶张贴在装饰件上,人工张贴后易偏位,闪光灯将背胶带出表面,造成易胶不良. | 2/6 供应商驻厂已完成挑选，共挑选5850pcs，挑出12pcs不良率，当批最终不良率0.21%，待SQM回复改善报告，2/10 | 流出原因 1.因不良异常问题点比例较低,OQC在抽检中未发现不良,导致不良流出 责任人:黄喜凤/李燕禄 2023.2.6 根本原因/失效分析 经分析： 1.压伤:经产线现扬全检电池盖装饰件未组装500pcs,未发现有裂纹压伤不良(排除装饰件来料不良) 2.压伤:产品在冷保压摄像头装饰过程中,产品残留异物掉落在冷压治具上,造成电池盖装饰件压伤不良. 3.闪光灯易胶:主要原因为,闪光灯背胶张贴在装饰件上,人工张贴后易偏位,闪光灯将背胶带出表面,造成易胶不良. | 纠正措施 1. 产线操作前确认上下底模治具无脏污无异物,并每半小时对上下底模治具进行清洁清理,规避减少冷压治具所造成压伤不良. 2. 将单个辅料人工张贴更改为连板辅料用治具张贴.将背胶张贴在闪光灯上来规避人员手法的偏位问题.来避免易胶现象. |  |  |  | 1、将不良信息纳入不良履历做重点管控，同步现场全检工位悬挂，警示作业员与全检员重点检验. 2、横向排查传音BF7/KI5K电池盖,无异常正常入库 |  |  |  | close | 2023-06-20
|  | 朵唯工厂 | 2023-02-06 | IQC | 25601644 |  |  | LG7n | 量产 |  |  |  | 中央仓调料 |  |  | 恩浩 |  | 杨松 | 8000 | 200 | 7 | 3.50% | 水印*3PCS、脏污*2PCS、划痕*2PCS | C | 2.6/7厂商已全检返工完成 |  | 甘海波 | 1.脏污问题为；制程中部分产品未冷却，包装员将未完全冷却的产品装袋，导致包装袋与产品粘附。时间过久后产生印痕所致。 2.水印问题为;生产过程中产品尾部易缩水，制程调整机台参数，射胶速度过快导致回流时产生气纹（水印）。 3.内部对制程过程验证分析；划痕为冲切传送带上有颗粒物，生产部门未及时清洁。且机械手放置产品时偶有产品翻转反置现象，反置的产品流拉时与颗粒物摩擦产生划痕。 | 2.6/7厂商已全检返工完成 | 1.脏污问题为；制程中部分产品未冷却，包装员将未完全冷却的产品装袋，导致包装袋与产品粘附。时间过久后产生印痕所致。 2.水印问题为;生产过程中产品尾部易缩水，制程调整机台参数，射胶速度过快导致回流时产生气纹（水印）。 3.内部对制程过程验证分析；划痕为冲切传送带上有颗粒物，生产部门未及时清洁。且机械手放置产品时偶有产品翻转反置现象，反置的产品流拉时与颗粒物摩擦产生划痕。 | 1.优化制程设备，传送带增加制冷风机，确保产品冲孔前完全冷却，规避包装时出现未冷却的产品包装。 2.调整机械手放置产品治具；由原有方形底座治具吸盘吸取放入传送带，升级为直接放置传送带自动旋转方向台上规避吸取时产品翻转现象发生。 3.制程降低熔胶第三段速度减小熔胶回流产生的气痕。 |  |  |  | 1.注塑现场固定专人每日对制程在使用的传送带进行点检清洁，在传送带尾部放置滚动湿布，清楚传送带上颗粒沉淀物。并记录《辅机设备点检保养记录》。 2.加工包装之间增加间距，确保产品包装时已完全冷却。 3.对制程检验包装人员进行每周两次陷阱测试考核，并由包装组长每周对作业人员进行一次检验标准，重点易发生不良现象识别培训。2023.2.9日开始执行 3.制定不良事故看板对相关人员培训签字确认，并下发检验包装工序留档。 |  |  |  | close | 2023-06-20
|  | 泰衡诺工厂 | 2023-02-05 | 产线 | 38100005 |  |  | X677 | 量产 |  |  |  | 直发料 |  |  | 广正 |  | 廖诗龙 | 3600 | 320 | 20 | 6.25% | 后摄装饰件镭雕偏位 | C | 清尾机型，库存剩余42pcs已安排供应商返工挑选； |  | 甘海波 | 1.X677摄像头装饰件经喷涂后，有少部分产品有大面积飞油，镭雕大面积飞油时，镭雕图档未避让孔位，导致镭雕到产品孔位外观面，造成不良。 2. 镭全检过程未发现不良导致流出。 | 清尾机型，库存剩余42pcs已安排供应商返工挑选； | 1.X677摄像头装饰件经喷涂后，有少部分产品有大面积飞油，镭雕大面积飞油时，镭雕图档未避让孔位，导致镭雕到产品孔位外观面，造成不良。 2. 镭全检过程未发现不良导致流出。 | 1.夹具定位柱单边加胶0.05MM，防止飞油——李健锋； 2.立即修正镭雕图档，对产品各孔位进行避让镭雕---彭福胜 2023.2.6 |  |  |  | 看板放在检验现场并做相关培训---唐耿彪 2023.2.5 |  |  |  | close | 2023-06-20
|  | 泰衡诺工厂 | 2023-02-03 | IQC | 17401801 | Oncell_6.9_FHD+_CSOT_H_AMOLED_95度黑 |  | AD11 | 试产PR0 | 屏幕 | 全贴合组件 | Oncell | 直发料 |  |  | 华星光电 |  | 瞿国锋 | 35 | 35 | 7 | 20.00% | 划伤3,白点3,方形白块1(DOE验证物料) | C | 邮件特采使用 |  | 李文辉 | 验证用瑕疵品 | 邮件特采使用 | 验证用瑕疵品 | [8 empty] | close | 2023-06-20
|  | 深圳试产 | 2023-02-03 | 产线 | 17201766 | 摄像头_FF_32M_S5KGD2SP03_B_A_5P_B_TS_V1.0 |  | CK9N | 试产PR1, 试产PR2 | 摄像头 | 摄像头模组 | COB模组 | 直发料 |  |  | 天实精工 |  | 张朝东 | 630 | 630 | 1 | 0.16% | 大功率测试后无法进入前摄1PCS | A | 不良退货分析 |  | 姚文龙 | 单体良品，软件导致 | 不良退货分析 | 单体良品，软件导致 | [8 empty] | close | 2023-06-20
|  | 深圳试产 | 2023-02-03 | 产线 | 17401803 | Oncell_6.67_FHD+_TM_H_AMOLED_95度黑 |  | CK9N | 试产PR1 | 屏幕 | 全贴合组件 | Oncell | 直发料 |  |  | 天马 |  | 张朝东 | 630 | 630 | 1 | 0.16% | 闪屏1PCS | A | 不良退货分析 |  | 汪勇 | 单体良品，测试治具软件版本更新 | 不良退货分析 | 单体良品，测试治具软件版本更新 | [8 empty] | close | 2023-06-20
|  | 中央仓 | 2023-02-03 | IQC | 23308081 |  |  | X6515 | 量产 |  |  |  | 直发料 |  |  | 辅成 |  | 周丽娅 | 13000 | 315 | 315 | 100.00% | 内箱标签物料编码错误（正确应为23308081，错误为23307920） | B | 不良已退货 |  | 汤立明 | 标签数据库片料和卷料未区分，此款物料为转帖物料，标签分别是仓库人员和跟单打印，仓库人员打印的卷料标签，跟单使用的是片料标签，导致物料标签错误。 | 不良已退货 | 标签数据库片料和卷料未区分，此款物料为转帖物料，标签分别是仓库人员和跟单打印，仓库人员打印的卷料标签，跟单使用的是片料标签，导致物料标签错误。 | 1-1、标签数据系统更新，将片料和卷料分开，避免标签选错；标签备注栏增加片料/卷料字样； 1-2、标签备注栏增加片料/卷料字样，便于目视识别； 1-3、仓库周转统一使用内部标签，减少内标二次打印； 2-1、检验岗位调整、仓库标签由OQC全检：每一款货都要按照出货SOP核对物料的尺寸，结构，外观以及料号数量是否和图纸一致才能盖章在标签上面。 2-2、扫码枪工序调整，OQC标签核对，增加扫码枪比对； |  |  |  | 1、制作不良履历悬挂（包括图片等）在仓库出货区域，起到警示作用； 2、定期培训仓管贴标作业管理规范，比如对料号,数量是否与BOM或工单一致，并且进行考核。 3、定期培训OQC出货检作业管理规范，要求他们熟悉每一个需要检验的项目，比如结构，尺寸，料号是否与图纸一致，并且进行考核。 |  |  |  | close | 2023-06-20
|  | 中央仓 | 2023-02-03 | IQC | 23308082 |  |  | X6515 | 量产 |  |  |  | 直发料 |  |  | 辅成 |  | 周丽娅 | 24000 | 315 | 315 | 100.00% | 内箱标签物料编码错误（正确应为23308082，错误为23307919） | B | 不良已退货 |  | 汤立明 | 标签数据库片料和卷料未区分，此款物料为转帖物料，标签分别是仓库人员和跟单打印，仓库人员打印的卷料标签，跟单使用的是片料标签，导致物料标签错误。 | 不良已退货 | 标签数据库片料和卷料未区分，此款物料为转帖物料，标签分别是仓库人员和跟单打印，仓库人员打印的卷料标签，跟单使用的是片料标签，导致物料标签错误。 | 1-1、标签数据系统更新，将片料和卷料分开，避免标签选错；标签备注栏增加片料/卷料字样； 1-2、标签备注栏增加片料/卷料字样，便于目视识别； 1-3、仓库周转统一使用内部标签，减少内标二次打印； 2-1、检验岗位调整、仓库标签由OQC全检：每一款货都要按照出货SOP核对物料的尺寸，结构，外观以及料号数量是否和图纸一致才能盖章在标签上面。 2-2、扫码枪工序调整，OQC标签核对，增加扫码枪比对； |  |  |  | 1、制作不良履历悬挂（包括图片等）在仓库出货区域，起到警示作用； 2、定期培训仓管贴标作业管理规范，比如对料号,数量是否与BOM或工单一致，并且进行考核。 3、定期培训OQC出货检作业管理规范，要求他们熟悉每一个需要检验的项目，比如结构，尺寸，料号是否与图纸一致，并且进行考核。 |  |  |  | close | 2023-06-20
|  | 中央仓 | 2023-02-03 | IQC | 38100076 |  |  | X6826 | 量产 |  |  |  | 直发料 |  |  | 欣冠 |  | 李高胜 | 1200 | 80 | 4 | 5.00% | 卡托孔变形*1 磕伤*1 天线爬墙*1 出音孔溢胶*1 | C | 2/4 欣冠驻厂已完成央仓库存挑选，共完成1200pcs挑选，发现12pcs不良，不良率1.75%，改善报告计划2/10之前完成 |  | 王又良 | D-4.1:根本原因/失效分析： 1，卡托孔变形，磕伤是员工从热熔治具上取产品时不小挤碰到卡托孔导致变形 2，天线起翘，出音孔溢胶是作业员贴偏导致保压后刮到导致天线起翘和出音孔溢胶 责任人：袁露 贺泽蓉 D-4.2: 流出原因： 1，年底人员流动刚培训合格上岗全检员未检出流出 2，IPQC&OQC未抽检到异常流出 责任人： 袁露 贺泽蓉 | 2/4 欣冠驻厂已完成央仓库存挑选，共完成1200pcs挑选，发现12pcs不良，不良率1.75%，改善报告计划2/10之前完成 | D-4.1:根本原因/失效分析： 1，卡托孔变形，磕伤是员工从热熔治具上取产品时不小挤碰到卡托孔导致变形 2，天线起翘，出音孔溢胶是作业员贴偏导致保压后刮到导致天线起翘和出音孔溢胶 责任人：袁露 贺泽蓉 D-4.2: 流出原因： 1，年底人员流动刚培训合格上岗全检员未检出流出 2，IPQC&OQC未抽检到异常流出 责任人： 袁露 贺泽蓉 | D-5:纠正措施： 1，及时对各库存品进行排查并处理标识共享出来。 2，提供不良品培训考核现场作业员操作手法，同步培训提升全检员检出率，防止不良二次流出。 3，IPQC&OQC重点跟进此异常问题点。 责任人：袁露 贺泽蓉 |  |  |  | D-7.1预防再次发生的行动： 1，更新客诉不良履历挂现场，班早会上对作业员&全检员进行宣导。 2，拉线有上新上岗作业员，重点跟进并落实拉长责任人跟进考核和记录。 3，拉线全检工位设立重点岗位（每天开线重点检验各客诉问题点），拉长稽核并记录客诉问题点改善效果，每周总结检讨。 4，IPQC&OQC检验纳入此异常点检，管控此异常改善对策落地有效。 责任人：袁露 贺泽蓉 |  |  |  | close | 2023-06-20
|  | 中央仓 | 2023-02-03 | IQC | 21002730 |  |  | X6817 | 量产 |  |  |  | 直发料 |  |  | 知音 |  | 李高胜 | 8400 | 200 | 5 | 2.50% | 多胶*1 磕伤*2 卡托口压伤*2 | C | 2/4 知音驻厂已完成央仓库存挑选，共完成8400pcs挑选，发现27pcs不良，不良率0.32%，改善报告计划2/10之前完成 |  | 杨圣杰 | 流出原因 1. 技术员员调机时未将调机物料放置红色不良品盒内，导致包胶物料混入良品中； 2. 卡托孔压模后员工没有进行自检，导致卡托压模不良混入良品中，后注塑IQPC抽检时发现此问题进行物料返工，未清理干净导致不良品流出； 3.IPQC/OQC每5箱抽查一次（按AQL抽样水准）未及时发现拦截； 根本原因/失效分析 1.多胶不良为开机时调机参数不稳定导致跑胶； 2.卡托压伤为员工作业未将合金放置到位，合模时压模滑块变形导致卡托干涩压伤； 3.返工面壳卡托孔压伤不良时，返工人员作业产品与产品碰撞，造成磕伤不良； 责任人：李小贝/汪树林 2.4 | 2/4 知音驻厂已完成央仓库存挑选，共完成8400pcs挑选，发现27pcs不良，不良率0.32%，改善报告计划2/10之前完成 | 流出原因 1. 技术员员调机时未将调机物料放置红色不良品盒内，导致包胶物料混入良品中； 2. 卡托孔压模后员工没有进行自检，导致卡托压模不良混入良品中，后注塑IQPC抽检时发现此问题进行物料返工，未清理干净导致不良品流出； 3.IPQC/OQC每5箱抽查一次（按AQL抽样水准）未及时发现拦截； 根本原因/失效分析 1.多胶不良为开机时调机参数不稳定导致跑胶； 2.卡托压伤为员工作业未将合金放置到位，合模时压模滑块变形导致卡托干涩压伤； 3.返工面壳卡托孔压伤不良时，返工人员作业产品与产品碰撞，造成磕伤不良； 责任人：李小贝/汪树林 2.4 | 发生原因改善措施： 1.每日生产时对员工进行作业培训，明确禁止作业时违规操作，技术员调机时需自检确保整体结构无溢胶，缺胶等重大不良现象；生产组长，IPQC全程监督违规操作现象； 2.针对注塑生产面壳员工，做一对一培训合金放置正确手法，并要求严格按照注塑开机SOP作业，后续发现机台报警，立即停机上报技术员调机，并将调机前后物料作重点区分以免不良品混入； 3.后续返工作业时，所负责IPQC重点跟进返工状况及进度，监督返工作业时员工违规操作现象。 流出原因改善措施: 1.持续对员工进行作业标准培训，后续生产持续跟进10K 现场IPQC进行检验产品三伤改善效果，持续跟进中； |  |  |  | 1.不良异常问题点现场培训宣导； 2.不良图片纳入SIP不良履历，悬挂至生产机台及QC检验台处； 责任人：陈旺/李小贝/2023.2.4 |  |  |  | close | 2023-06-20
|  | 泰衡诺工厂 | 2023-02-03 | IQC | 19401149 | 喇叭_1115_SPR_H3.0_铝膜_RoHS_DS |  | 通用 | 量产 | 电声器件 | 喇叭 | 圆形喇叭 | 直发料 |  |  | 东声 |  | 廖诗龙 | 14400 | 315 | 3 | 0.95% | 变形膜片压伤2PCS 漏点胶脱落1PCS 扫频测试杂音1PCS | A | 异常批次已安排退货处理； |  | 刘忠 | 1.夹在纸板内的产品未放平整，再通过上层的产品的重量叠压，以及长途运输的振动受力，导致产品将纸板顶受损，造成压伤现象。 2.对安装磁路组件打胶进行排查，发现机台打胶过程中出现机台丢步错位导致胶水打偏，磁路上无胶现象，导致产品出现未到胶产品； | 异常批次已安排退货处理； | 1.夹在纸板内的产品未放平整，再通过上层的产品的重量叠压，以及长途运输的振动受力，导致产品将纸板顶受损，造成压伤现象。 2.对安装磁路组件打胶进行排查，发现机台打胶过程中出现机台丢步错位导致胶水打偏，磁路上无胶现象，导致产品出现未到胶产品； | 1、产品未装平，对员工进行培训，包装时产品需要装平不能有翘起现象； 2、增加打包员工复查包装平整性动作，以识别是否存在产品放偏现象 3.安排对该设备进行优化，增加机台自动复位原点程序（规定每120次复位一次）； |  |  |  | 1.、重新对人员进行培训，CCD打出产品必须重新进行CCD确认，不可直接流入下道工序； 2、此次漏打胶产品流出，为人员违反作业规范，对相关制造/品质进行过失提报。 |  |  |  | close | 2023-06-20
|  | 泰衡诺工厂 | 2023-02-03 | IQC | 21205847 |  |  | X6821 | 量产 |  |  |  | 直发料 |  |  | 兆奕 |  | 汪自庆 | 1800 | 125 | 3 | 2.40% | 2PCS颗粒 1PCS异色 | C | 返工已完成，返工1800，不良113PCS，不良率6.3% |  | 卢琪文 | 颗粒：外纹胶水点胶量过大，溢胶到膜片边缘经汞灯照射后脆化二次使用时经滚筒压落到板材有效区造成颗粒点。 异色：1：未镀膜物料表面有尘点 2：镀膜后覆膜这段时间内有杂质附入镀膜面内 | 返工已完成，返工1800，不良113PCS，不良率6.3% | 颗粒：外纹胶水点胶量过大，溢胶到膜片边缘经汞灯照射后脆化二次使用时经滚筒压落到板材有效区造成颗粒点。 异色：1：未镀膜物料表面有尘点 2：镀膜后覆膜这段时间内有杂质附入镀膜面内 | 颗粒：调整减少点胶量，复制的外纹膜片二次使用时安排检验员全检，边缘炸胶膜片报废，滚筒每半小时进行擦拭-韩排长 异色：1：未镀膜物料镀膜前进行除尘处理-程方永2：膜车间每2H一次进行洒水除尘减少空气杂质附入到镀膜面。-程方永全检纠正措施：1：将客诉实样捡包人员全员培训，制作不良看板。对作业员以及OQC进行炸弹测试，形成考核。-向敏/敖显会2：DQE现场培训检验员以及QC对客签样的识别，针对于模棱二可的产品，隔离待DQE确定。 |  |  |  | 识别及时性：拉通检包针对TOP不良，需在发现后立即反馈出，并@责任部门主管立刻确认排查并改善，从源头改善不良，减少漏检流出风险 |  |  |  | close | 2023-06-20
|  | 泰衡诺工厂 | 2023-02-03 | IQC | 38100102 |  |  | X6815C | 量产 |  |  |  | 直发料 |  |  | 广正 |  | 廖诗龙 | 4500 | 200 | 6 | 3.00% | 1PCS颗粒 1PCS缺口 4PCS划伤 | C | 供方挑选，目前已返工完成； |  | 甘海波 | 人员作业过程中叠抓，工位堆积未摆放好，产品的结构面扣位处刮蹭到表面，导致出现划伤，缺口不良； | 供方挑选，目前已返工完成； | 人员作业过程中叠抓，工位堆积未摆放好，产品的结构面扣位处刮蹭到表面，导致出现划伤，缺口不良； | 1. 要求现场产线人员不允许叠抓产品，单个产品进行检验； 堆积产品全部用吸塑盒装盘摆放。待回复 |  |  |  | 1. 将不良实物给到组装现场，制作不良看板便于现场人员比对； |  |  |  | close | 2023-06-20
|  | 泰衡诺工厂 | 2023-02-03 | IQC | 37500095 | 下侧主FPC锁紧钢片_AD11_35.1*6.5*1.4_V0_TC |  | AD11 | 试产PR0 | 结构件 | 金属件 | 冲压小件 | 直发料 |  |  | 腾创 |  | 廖诗龙 | 660 | 125 | 16 | 12.80% | 短装16PCS | A | 供方补货； |  | 张焱 | 供应商称重校正有误 | 供方补货； | 供应商称重校正有误 | 称重取10PCS取平均值为单重，去皮后计算总重。PR1再实际点数确认差异，确保称重与实际数量一致。 |  |  |  | 固化包装称重规范执行； |  |  |  | close | 2023-06-20
|  | 重庆工厂 | 2023-02-03 | IQC | 12109727 |  |  | X6826 | 量产 |  |  |  | 直发料 |  |  | 朵唯 |  | 吴夏芳 | 1 | 1 | 1 | 100.00% | （售后板）断裂*1 | B | 不良品退货 |  | 胡勇 | 跟线维修ATA功能夹具时将异物滞留在夹具上，造成主板未放平整，未仔细观察夹具行程压，造成定位孔连续压出裂纹 | 不良品退货 | 跟线维修ATA功能夹具时将异物滞留在夹具上，造成主板未放平整，未仔细观察夹具行程压，造成定位孔连续压出裂纹 | 1.工程维修夹具后在首次测板前先检查是否有遗留物，针对维修后测试的第一块PCBA外观全检OK后方可开始作业。 2.ATA功能夹具，按照要求每两小时检查清洁确认BTB连接器，品质确认，并做时段报表，方可正常生产； |  |  |  | 1.后续这类似问题已要求邮件输出给传音这边。 2.重点管控工厂严格按确认流程执行 |  |  |  | close | 2023-06-20
|  | 朵唯工厂 | 2023-02-03 | IQC | 38100636 |  |  | BF7N | 量产 |  |  |  | 中央仓调料 |  |  | 广正 |  | 杨松 | 11400 | 315 | 7 | 2.22% | (M3-1模印*2PCS、胶印*2PCS、毛丝*2PCS、颗粒*1PCS) | C | 2.3/4厂商已全检返工完成 |  | 甘海波 | 1. 模印/胶印：喷涂底漆过程中，自动线转轴不顺，导致转轴上产品底漆喷涂油漆厚薄不均/积油形成模印/胶印； 2. 颗粒/毛丝：喷涂车间洁净度不够和油漆过滤不彻底形成颗粒，毛丝。 | 2.3/4厂商已全检返工完成 | 1. 模印/胶印：喷涂底漆过程中，自动线转轴不顺，导致转轴上产品底漆喷涂油漆厚薄不均/积油形成模印/胶印； 2. 颗粒/毛丝：喷涂车间洁净度不够和油漆过滤不彻底形成颗粒，毛丝。 | 1. 模印/胶印：对自动线进行保养点检，转轴不顺进行修复更换； 2. 颗粒/毛丝：对喷涂车间进行清洁（夹具，货架，地面）全部擦拭并每天固定人员进行5S清洁。油漆过滤网400目过一遍改为450目过2遍过滤粉尘； 3.对全检员进行不良实物培训。 |  |  |  | 1.不良实物悬挂现场提醒后续检验重点；2.喷涂车间每天生产前进行5M1E点检。 |  |  |  | close | 2023-06-20
|  | 重庆试产, 重庆工厂 | 2023-02-02 | IQC | 38100958 |  |  | KI5P | 试产PIR |  |  |  | 直发料 |  |  | 宇海 |  | 付先进 | 100 | 100 | 100 | 100.00% | 来料实物与样品不一致，实物为后副摄装饰件 | A | 已安排更换标签 |  | 牟治树 | 产生原因：1：产品BOM及2D图档（2022年12月9日）更新了名称后，由于内部项目未及时更新最新料号发放组装生产，出货时组装打包员按照内部旧料号对照表（ABC）名称进行包装装箱导致产品整箱混料。 ---责任人：李攀 流出原因：1：此首次交付，组装负责人未及时按照内部流程要求对产品实物（内票）、现品票（外票）内容进行确认导致。 ---责任人：李华波 2：项目和品质未及时按照内部流程，要求对首次交付产品实物（内票）、现品票（外票）内容进行确认导致。 ---责任人：杨奎/汪顺军 3：相似物料未及时制作区分图片给到现场参照导致。 | 已安排更换标签 | 产生原因：1：产品BOM及2D图档（2022年12月9日）更新了名称后，由于内部项目未及时更新最新料号发放组装生产，出货时组装打包员按照内部旧料号对照表（ABC）名称进行包装装箱导致产品整箱混料。 ---责任人：李攀 流出原因：1：此首次交付，组装负责人未及时按照内部流程要求对产品实物（内票）、现品票（外票）内容进行确认导致。 ---责任人：李华波 2：项目和品质未及时按照内部流程，要求对首次交付产品实物（内票）、现品票（外票）内容进行确认导致。 ---责任人：杨奎/汪顺军 3：相似物料未及时制作区分图片给到现场参照导致。 | 1：及时制作相似物料看板（包含结构字符，物料编码）发放现场（注塑-组装）。 2：横向排查内部生产机型是否有相似物料，并及时制作SIP、SOP、看板发放现场进行监控。 3：内部组织相关单位进行检讨，并制定有效的改善方案。 |  |  |  | 1：针对新项目，出货前必须按照内部流程要求到现场（生产-项目-品质）3方对产品实物（内票）、现品票内容（外票）进行确认无误后方可盖章出货。 ---责任人：项目/品质/生产 2：后续针对产品实物（内票）、现品票内容（外票）专人负责处理。 ---责任人：各生产单位 3：产品打包后对实物（内票）、现品票内容（外票）进行3次确认处理（1：打包员 2：当班组长 3：OQC），方可封箱盖章出货。 ---责任人：各生产单位 |  |  |  | close | 2023-06-20
|  | 重庆试产, 重庆工厂 | 2023-02-02 | IQC | 38100957 |  |  | KI5P | 试产PIR |  |  |  | 直发料 |  |  | 宇海 |  | 付先进 | 100 | 100 | 100 | 100.00% | 来料实物与样品不一致，实物为后闪光灯装饰件 | A | 已安排更换标签 |  | 牟治树 | 产生原因：1：产品BOM及2D图档（2022年12月9日）更新了名称后，由于内部项目未及时更新最新料号发放组装生产，出货时组装打包员按照内部旧料号对照表（ABC）名称进行包装装箱导致产品整箱混料。 ---责任人：李攀 流出原因：1：此首次交付，组装负责人未及时按照内部流程要求对产品实物（内票）、现品票（外票）内容进行确认导致。 ---责任人：李华波 2：项目和品质未及时按照内部流程，要求对首次交付产品实物（内票）、现品票（外票）内容进行确认导致。 ---责任人：杨奎/汪顺军 3：相似物料未及时制作区分图片给到现场参照导致。 | 已安排更换标签 | 产生原因：1：产品BOM及2D图档（2022年12月9日）更新了名称后，由于内部项目未及时更新最新料号发放组装生产，出货时组装打包员按照内部旧料号对照表（ABC）名称进行包装装箱导致产品整箱混料。 ---责任人：李攀 流出原因：1：此首次交付，组装负责人未及时按照内部流程要求对产品实物（内票）、现品票（外票）内容进行确认导致。 ---责任人：李华波 2：项目和品质未及时按照内部流程，要求对首次交付产品实物（内票）、现品票（外票）内容进行确认导致。 ---责任人：杨奎/汪顺军 3：相似物料未及时制作区分图片给到现场参照导致。 | 1：及时制作相似物料看板（包含结构字符，物料编码）发放现场（注塑-组装）。 2：横向排查内部生产机型是否有相似物料，并及时制作SIP、SOP、看板发放现场进行监控。 3：内部组织相关单位进行检讨，并制定有效的改善方案。 |  |  |  | 1：针对新项目，出货前必须按照内部流程要求到现场（生产-项目-品质）3方对产品实物（内票）、现品票内容（外票）进行确认无误后方可盖章出货。 ---责任人：项目/品质/生产 2：后续针对产品实物（内票）、现品票内容（外票）专人负责处理。 ---责任人：各生产单位 3：产品打包后对实物（内票）、现品票内容（外票）进行3次确认处理（1：打包员 2：当班组长 3：OQC），方可封箱盖章出货。 ---责任人：各生产单位 |  |  |  | close | 2023-06-20
|  | 深圳试产 | 2023-02-02 | IQC | 17401800 | Incell_6.78_FHD+_BOE_H_LTPS_黑色 |  | X6833B | 试产PR1 | 屏幕 | 全贴合组件 | Incell | 直发料 |  |  | 同兴达 |  | 张朝东 | 1500 | 1500 | 1 | 0.07% | 显示点线条不良 | A | 不良退货分析 |  | 朱慕铮 | 根本原因：客户端上线点状线条不良分析为PVX膜层缺失，导致PITO 和CITO发生Short，导致出现点线不良； 流出原因排查 ：1.客退不良厂内MES信息回溯；过站信息为直行品复测AOI漏检； 2.客退不良流片FD二次电测人员可识别拦截，人员检验漏检，导致不良流出； | 不良退货分析 | 根本原因：客户端上线点状线条不良分析为PVX膜层缺失，导致PITO 和CITO发生Short，导致出现点线不良； 流出原因排查 ：1.客退不良厂内MES信息回溯；过站信息为直行品复测AOI漏检； 2.客退不良流片FD二次电测人员可识别拦截，人员检验漏检，导致不良流出； | 改善措施：1.AOI漏检优化参数调试改善。 2.建立人员转良异常履历，实行奖罚机制，按月排名对漏检人员进行星级取消并评估调岗。 3.开班以及投产前进行宣导培训。 |  |  |  | PVX PT改善措施： 1.LL与TC间胶带密封，DV House clean 2.pvx dep前清洗clean设备密封，干传运动区间深度清洁， 3.index大气机械手内部皮带跟换，年PM定期检查 4.降低chamber pt,减少PT导致的膜层Loss |  |  |  | close | 2023-06-20
|  | 印尼易方/ARM | 2023-02-02 | 海外KD | 37600056 |  |  | X6815 | 量产 |  |  |  | KD |  |  | 环力 |  | 张洋 | 4900 | 4900 | 5 | 0.10% | X6815D 4K黑色卡托来料混X6827黑色卡托4PCS，X6815D 900PCS银色卡托来料混X6827银色卡托1PCS | A | 返工完成 |  | 王又良 | 1、X6815卡托和X6827卡托在传音同一条线体检验打包包装，当X6827卡托快检验完，换料另一款X6815卡托检验时，线体台面未清理干净，导致X6815卡托混料X6827异常发生. 2、生产未按照《清线SOP作业指导书》执行，未清理干净检过的产品，就进行下一款产品检验状态当中，导致此次混料发生. | 返工完成 | 1、X6815卡托和X6827卡托在传音同一条线体检验打包包装，当X6827卡托快检验完，换料另一款X6815卡托检验时，线体台面未清理干净，导致X6815卡托混料X6827异常发生. 2、生产未按照《清线SOP作业指导书》执行，未清理干净检过的产品，就进行下一款产品检验状态当中，导致此次混料发生. | 1、重新对现场人员宣导培训，生产换料时，上一款产品检验完成且台面清理干净后，方可允许换下一款产品检验打包，换料时由生产组长/QC确认监督，按换料要求执行，预防混料再发. 2、全检线全检完产品进行换线时，严格按照《全检线清线SOP作业指导书》作业，做清场清线记录，并由生产组长、QC签字确认OK方可换线，预防类似混料异常发生. |  |  |  | 1、将客诉混料图片打印并对一线全体员工及品管进行培训，后续重点检查此不良，同时公司对全检员以及品质加大责任力度处罚，并加入到绩效考核当中，预防再发. 2、相似度高的物料导入CCD全检；---2月6号已导入； 3、QE每周持续稽查现场错混料问题点并及时改善处理，统计出稽查不合格项和给出完成时间，进行跟踪处理，预防错混料再发. |  |  |  | close | 2023-06-20
|  | 重庆工厂 | 2023-02-02 | 产线 | 23002057 |  |  | X6515 | 量产 |  |  |  | 中央仓调料 |  |  | 蓝特 |  | 曾鹏飞 | 3000 | 200 | 20 | 10.00% | 整机状态下侧键按键手感差，经过复判，不可接受。拆不良侧键，发现侧键锅仔片有贴偏位现象，导致电池盖侧键基点与锅仔片中心点不在同一点上。 | B | 1.重庆工厂生产更换二供奕东生产，暂无不良，采购质量持续加大二供交付重庆工厂（X6515项目只交付二供奕东）--占忠卫-已完成 2.一供蓝特侧键经过实际装机BF7项目2K（无不良）和结构设计评估（分离式设计侧键特性，能吸收部分偏位），1264工厂和重庆工厂库存，朵唯库存正常使用到BF7项目--姜新意-已完成 3.工厂涉及的损失费用挂靠责任部门 |  | 占忠卫,韦向阳 | 1、经上述分析排查，造成定位孔中心到外形边尺寸超上限的风险为人员在贴DOME时，以外形边为基准进行对位贴合，贴合公差0.2mm，拉低整体FPC侧键定位孔的公差精度，手贴对位公差无法满足±0.1mm公差要求。 2、1.55±0.1mm为正常管控尺寸，出货时并不会100%全测，因此导致尺寸超上限流出。 | 1.重庆工厂生产更换二供奕东生产，暂无不良，采购质量持续加大二供交付重庆工厂（X6515项目只交付二供奕东）--占忠卫-已完成 2.一供蓝特侧键经过实际装机BF7项目2K（无不良）和结构设计评估（分离式设计侧键特性，能吸收部分偏位），1264工厂和重庆工厂库存，朵唯库存正常使用到BF7项目--姜新意-已完成 3.工厂涉及的损失费用挂靠责任部门 | 1、经上述分析排查，造成定位孔中心到外形边尺寸超上限的风险为人员在贴DOME时，以外形边为基准进行对位贴合，贴合公差0.2mm，拉低整体FPC侧键定位孔的公差精度，手贴对位公差无法满足±0.1mm公差要求。 2、1.55±0.1mm为正常管控尺寸，出货时并不会100%全测，因此导致尺寸超上限流出。 | 1、根据加严挑选装机上线1K无异常为检验基准，制作DOME定位孔检验对比图，对FQC/OQC/IPQC进行培训。 2、贴完DOME片后IPQC增加抽检工位，按照40%抽检，实行0收1退。 |  |  |  | 1.供应商端导入专用治具套PIN针贴合，满足定位孔到外形边锅仔中心±0.1mm的公差要求--占忠卫/已完成 2.以定位孔做基准，制作DOME定位孔检验对比图，对FQC/OQC/IPQC进行培训，同时纳入质量检验SIP内--占忠卫/已完成 3.贴完DOME片后IPQC增加抽检工位，按照40%抽检，实行0收1退--占忠卫/已完成 6.蓝特侧键使用塑胶膜片工艺和采用晴意锅仔（厚度0.065）生产交付 传音端： 4.从板边到锅仔中心点为重点管控尺寸变更为定位孔到锅仔中心尺寸为重点管控尺寸，，图纸增加标注7.0±0.15，拉通蓝特和奕东按照新图纸做货，涉及同样物料同步横向展开--韦向阳-已完成 5.后续新项目定位孔到锅仔中心位置关键尺寸管控纳入设计规范--韦向阳-已完成 6.针对导电基设计标准，专项验证，更新结构设计check list-刘雷刚/周博文/2023-9-1 |  |  |  | close | 2023-06-20
|  | 中央仓 | 2023-02-02 | IQC | 38100323 |  |  | LG7N | 量产 |  |  |  | 直发料 |  |  | 欣冠 |  | 李高胜 | 4000 | 200 | 5 | 2.50% | 侧键脱落*1 磕伤*1 颗粒*3 | C | 2/2 供应商驻厂已安排在央仓现场返工区完成返工挑选，共返工4000pcs，挑出31pcs，发现1pcs侧键脱落，经初步分析是侧键软胶烫伤，待SQM回复正式分析报告 |  | 王又良 | D-4.1:根本原因/失效分析： 1，颗粒是喷油车间环境差喷油吸附在表面导致的不良。 2，磕划伤是员工作业不熟练取放产品时不小碰到保压治具导致的 3，侧键松脱是热熔治具防护破损产品未放到位，热熔偏烫坏侧键软胶导致后面松脱不良(不良实物分析如下) 责任人：袁露 贺泽蓉 D-4.2: 流出原因： 1，年底人员流动刚培训合格上岗喷油员工标准不熟悉未检出流出 2，热熔烫坏组装工位员工漏失流出。 3，IPQC&OQC未抽检到异常流出 责任人： 袁露 贺泽蓉 | 2/2 供应商驻厂已安排在央仓现场返工区完成返工挑选，共返工4000pcs，挑出31pcs，发现1pcs侧键脱落，经初步分析是侧键软胶烫伤，待SQM回复正式分析报告 | D-4.1:根本原因/失效分析： 1，颗粒是喷油车间环境差喷油吸附在表面导致的不良。 2，磕划伤是员工作业不熟练取放产品时不小碰到保压治具导致的 3，侧键松脱是热熔治具防护破损产品未放到位，热熔偏烫坏侧键软胶导致后面松脱不良(不良实物分析如下) 责任人：袁露 贺泽蓉 D-4.2: 流出原因： 1，年底人员流动刚培训合格上岗喷油员工标准不熟悉未检出流出 2，热熔烫坏组装工位员工漏失流出。 3，IPQC&OQC未抽检到异常流出 责任人： 袁露 贺泽蓉 | D-5:纠正措施： 1，及时清洁保养喷油车间和上下件线体6S。 2，库存品安排排查并处理标识好。 3，及时修正破损热熔治具防护，并落实到责任人跟进。 4，提供不良品培训考核喷油全检员，提升新上岗全检员检出率，防止二次流出。 5，IPQC&OQC重点跟进此异常问题点。 责任人：袁露 贺泽蓉 |  |  |  | D-7.1预防再次发生的行动： 1，更新不良履历挂现场班早会宣导，下拉作业员按SOP作业自检OK下拉 2，拉线有上新上岗作业员，重点跟进并落实拉长责任人跟进。 3，侧键热熔工位设立重点岗位（点检防护有无破损、规范热熔要点和热熔后自检），拉长&QC重点巡检稽核。 4，IPQC&OQC检验纳入点检，管控此异常改善对策落地。 5，针对侧键异常成立专案改善小组持续跟进。 责任人：袁露 贺泽蓉 陈祖虎 |  |  |  | close | 2023-06-20
|  | 深圳试产 | 2023-02-02 | IQC | 17401803 | Oncell_6.67_FHD+_TM_H_AMOLED_95度黑 |  | X6710 | 试产PR2 | 屏幕 | 全贴合组件 | Oncell | 直发料 |  |  | 天马 |  | 张朝东 | 1610 | 1610 | 2 | 0.12% | 检验数量：1610PCS SCF孔与panel同心距尺寸NG2PCS | A | 退供应商分析 |  | 汪勇 | 原因：铜箔贴附偏位后AOI 判定NG抛料，生产人员手动过账后正常续流，未通知设备工艺人员复判、未 在OIC标注复判结果，导致不良品流出； | 退供应商分析 | 原因：铜箔贴附偏位后AOI 判定NG抛料，生产人员手动过账后正常续流，未通知设备工艺人员复判、未 在OIC标注复判结果，导致不良品流出； | 改善措施：：针对AOI NG抛料产品，生产人员需及时通知设备工艺人员复判，复判OK品在OIC上备注相关信 息后方可续流；严禁生产人员私自过站点续流； |  |  |  | 预防测试：1.增加AOI 抛料产品100%测量SCF孔孔心到panel切割孔心圆心距，对应要求添加到《TA067FVWK19-00 组装 工艺卡》 2.FT/OQC 外观检岗位100%检验孔偏位，添加孔偏位图示，检出不良，进行显微镜复判， 测量SCF孔孔心到panel切割孔 心圆心距，规格≤0.26mm，超规判NG，对应要求添加到《TA067FVWK19-00 组装工艺卡》 |  |  |  | close | 2023-06-20
|  | 朵唯工厂 | 2023-02-01 | IQC | 38100485 | 面壳组件_KI5k_黑色_V0_HK |  | KI5K | 量产 | 结构件 | 注塑件 | 面壳组件 | 直发料 |  |  | 惠科 |  | 李高胜 | 2200 | 125 | 8 | 6.40% | 泡棉贴偏*7 螺孔不良*1 | C | 2/2 共完成3600pcs，挑出23pcs不良，具体异常分析待SQM回复改善报告，2/8之前提交 |  | 闵亚军 | D-4.1:根本原因/失效分析： 1.泡棉偏位、起翘-作业员贴合泡棉时未按照贴合位置贴正，因春节前人力不足一个作业员贴合多个辅料，导致泡棉贴偏及起翘； 2.螺孔与样品不符- 压铸铝钛支架生产过程中断针，因模具镶针结构强度较弱经压铸高温脱模时拉断，导致产品孔位多铁。 D-4.2: 流出原因： 1.春节前的人员波动流失，全检外观辅料时，同一一个进行外观和辅料全检，由于视觉疲劳检验内容多，导致漏检。 2.泡棉未完全激活起翘过程中偏位，IPQC抽检未及时发现。 | 2/2 共完成3600pcs，挑出23pcs不良，具体异常分析待SQM回复改善报告，2/8之前提交 | D-4.1:根本原因/失效分析： 1.泡棉偏位、起翘-作业员贴合泡棉时未按照贴合位置贴正，因春节前人力不足一个作业员贴合多个辅料，导致泡棉贴偏及起翘； 2.螺孔与样品不符- 压铸铝钛支架生产过程中断针，因模具镶针结构强度较弱经压铸高温脱模时拉断，导致产品孔位多铁。 D-4.2: 流出原因： 1.春节前的人员波动流失，全检外观辅料时，同一一个进行外观和辅料全检，由于视觉疲劳检验内容多，导致漏检。 2.泡棉未完全激活起翘过程中偏位，IPQC抽检未及时发现。 | D-5:纠正措施 1.贴合辅料工序固定人员及1人贴合一颗辅料，开线前对作业员进行培训合格后上岗，并更新SOP贴合方法； 2.压铸件模具安排修模更换镶针，要求技术员每4H/次对模具及产品进行点检确认； 3.调整检验方式，辅料及外观分开检验，由原来1人检验辅料外观，更改为：1人检外观，1人检验辅料。 |  |  |  | D-7.1预防再次发生的行动 1.制作不良履历悬挂现场，针对泡棉未按压平整对现场品质培训检验方法，四角不在同一平面的均为为激活状态，并要求IPQC巡检时重点关注，出货时按0收1退管控。 |  |  |  | close | 2023-06-20
|  | 朵唯工厂 | 2023-02-01 | IQC | 23803137 | IMEI码标贴_35*41mm_RoHS |  | 通用 | 量产 | 包材 | 标贴 | 广告标签 | 中央仓调料 |  |  | 易涟 |  | 杨松 | 56000 | 500 | 19 | 3.80% | 标贴上有残胶*19pcs | C | SQM安排厂商更换良品标贴 |  | 夏中年 | 1，产品生产工艺为印刷撕手位后模切空白；查询材料，此材料为50#消银龙加可打印哑膜组成，材料胶水属于压敏性粘胶剂,粘胶剂会根据厚度而改变流动性及弹性，粘胶剂越厚，流动性及弹性越大，更容易发现溢胶。2，标签材料是一种三明治结构胶粘产品,刀模对标签进行模切时标签模切以底纸为衬垫,切断面材与粘胶剂；刀模为普通材质的刀模进行模切，普通刀模模切过程中出现钝角刀刃会对标签粘胶剂形成翻挤,导致在模切过程中标签边缘溢胶现象。3，过大的收卷张力对标签粘胶剂过度形成挤压,甚至造成标签在底纸上的滑移,会造成标签的溢胶；收卷张力不一致,容易造成局部张力过大的现象,形成标签的局部溢胶。标签面积小,在相同的压力下,承受更大的压强,易出现标签溢胶的现象。 | SQM安排厂商更换良品标贴 | 1，产品生产工艺为印刷撕手位后模切空白；查询材料，此材料为50#消银龙加可打印哑膜组成，材料胶水属于压敏性粘胶剂,粘胶剂会根据厚度而改变流动性及弹性，粘胶剂越厚，流动性及弹性越大，更容易发现溢胶。2，标签材料是一种三明治结构胶粘产品,刀模对标签进行模切时标签模切以底纸为衬垫,切断面材与粘胶剂；刀模为普通材质的刀模进行模切，普通刀模模切过程中出现钝角刀刃会对标签粘胶剂形成翻挤,导致在模切过程中标签边缘溢胶现象。3，过大的收卷张力对标签粘胶剂过度形成挤压,甚至造成标签在底纸上的滑移,会造成标签的溢胶；收卷张力不一致,容易造成局部张力过大的现象,形成标签的局部溢胶。标签面积小,在相同的压力下,承受更大的压强,易出现标签溢胶的现象。 | 1、不干胶原材料为源头，溢胶问题的产生与胶粘剂的涂布量、胶粘剂流动性有着密切关系，夏季、雨季是溢胶问题的频发季，冬季与夏季胶粘剂有一定的差异，内部原材料应尽可能减少库存,必须按“先进先出”的原则使用，存储环境温度应控制在20-28度的范围,湿度应控制在相对40%～70%的范围； 2，调整刀模材质，由原来普通胶板刀，改为五金刀，内部通过刀模材质来防止因刀模因素出现溢胶。3，制定品检机收卷张力，由原来25±5，改为10±5，减少收卷张力，防止收卷过紧出现挤压溢胶；再使用人工进行松卷，松卷标准以整卷提起边缘后卷芯物料会自然滑落。 |  |  |  | 修订《全自动品检机》作业指导书，规范收卷张力及收卷后放卷； |  |  |  | close | 2023-06-20
|  | 泰衡诺工厂 | 2023-02-01 | 产线 | 38100240 |  |  | CI6 | 量产 |  |  |  | 直发料 |  |  | 广正 |  | 廖诗龙 | 6000 | 300 | 8 | 2.67% | 中框电池盖边积油 | C | 供方针对库存单体及半成品挑选，不良品退供应商报废处理； |  | 甘海波 | 排气镶件进胶堵镶件压伤，导致模仁与镶件配合间隙披锋。 | 供方针对库存单体及半成品挑选，不良品退供应商报废处理； | 排气镶件进胶堵镶件压伤，导致模仁与镶件配合间隙披锋。 | 1.2月4日已安排模具修模行位烧焊放电省模改善. 2.对现场作业员对外观标准进行培训，合格后上岗，定人定岗。 3.生产机台安排组长/IPQC对产品外观巡检，每12H/次进行抽检并记录。 |  |  |  | 1. 制作不良看板，打印培训 2.生产每天安排人员送样试喷，试喷样由组长确认 |  |  |  | close | 2023-06-20
|  | 泰衡诺工厂 | 2023-01-31 | IQC | 23002440 | FPCA_主连接_2层_X6881 |  | 通用 | 量产 | 印刷电路板 | FPC | FPCA | 直发料 |  |  | 辅成 |  | 廖诗龙 | 150000 | 4000 | 40 | 1.00% | 短装40PCS | B | 供方针对库存安排返工，返工150K，返工短装数320pcs，单批不良率：0.21% |  | 刘正 | 分析手工包装人员点数后，整包不够数量未做好标识，入库员当成整包物料入库仓库。 | 供方针对库存安排返工，返工150K，返工短装数320pcs，单批不良率：0.21% | 分析手工包装人员点数后，整包不够数量未做好标识，入库员当成整包物料入库仓库。 | 1.手工包装人员点好数量的物料先行包装，尾数需贴尾数标签或在包装袋上用黑色笔写上数量， 2.增加称重环节，对于一包重量偏轻物料，重新点数 3.对手工车间全检包装员进行培训，类似此款物料的异常也要进行宣导， 4.出货检增加产品的抽检比例，由AQL0.65改为抽检AQL0.4检验产品。 |  |  |  | 1.更新客诉履历管理，并在工位处贴上不良图片。 2.推进产品异异常客诉责任者处罚体制，督促其员工检验责任心 3.客诉履历管理，并在工位现场揭示。 4.每周由品质主导，品质，生产，工程人员参加品质分析会诉。 |  |  |  | close | 2023-06-20
|  | 中央仓 | 2023-01-31 | IQC | 38100481 |  |  | KI5K | 量产 |  |  |  | 直发料 |  |  | 惠科 |  | 李高胜 | 3600 | 200 | 5 | 2.50% | 披锋*5 | C | 2/2 物料紧急完成调拨，厂商已完成挑选，共完成3600pcs，挑出23pcs不良，具体异常分析待SQM回复改善报告，2/8之前提交 |  | 闵亚军 | D-4.1:根本原因/失效分析： 1.生产中机台异常处理后未射胶就合模生产，机台停留时间长原料融化过久，导致原料流动性较好注塑后出现产品长批锋。 D-4.2: 流出原因： 1.不良集中在一起，检验员抽检时未发现不良，导致不良流出。 | 2/2 物料紧急完成调拨，厂商已完成挑选，共完成3600pcs，挑出23pcs不良，具体异常分析待SQM回复改善报告，2/8之前提交 | D-4.1:根本原因/失效分析： 1.生产中机台异常处理后未射胶就合模生产，机台停留时间长原料融化过久，导致原料流动性较好注塑后出现产品长批锋。 D-4.2: 流出原因： 1.不良集中在一起，检验员抽检时未发现不良，导致不良流出。 | D-5:纠正措施 1.对技术员培训，机器异常时，处理异常后必须空射2到3次胶，才能合模生产； 2.要求技术人员在处理异常后，对前3至5啤产品进行自检合格后才能开机，并要求IPQC确认合格后才能正常生产； 3.生产过程中作业员进行自检，包装前作业员需100%全检后摆盘。 |  |  |  | D-7.1预防再次发生的行动 1.制作客诉不良履历图片发放到组装品质现场培训警示，在后续生产过程及检验管控中，重点检验客诉不良问题； 2.连续3批出货前进行100%全检出货，预防再次不良流出。 |  |  |  | close | 2023-06-20
|  | 中央仓 | 2023-01-30 | IQC | 37400104 |  |  | X6516 | 量产 |  |  |  | 直发料 |  |  | 麦博韦尔 |  | 周丽娅 | 9000 | 200 | 200 | 100.00% | 来料与样品不符（宁波麦博韦尔代采昆山力普物料，麦博韦尔将两料号传音标签相互贴错，导致到料与样品不符） | B | 已更换标签 |  |  | 商务做好编码后，工厂内部未做复查编码对应关系，导致标签相互贴反 | 已更换标签 | 商务做好编码后，工厂内部未做复查编码对应关系，导致标签相互贴反 | 传音和萨瑞对应编码，内部做好先进行检查，商务给出发货编码对应后，PM先检查，MPM再复核一次 |  |  |  | 商务给出发货编码对应后，PM先检查，MPM再增加复核 |  |  |  | close | 2023-06-20
|  | 中央仓 | 2023-01-30 | IQC | 37400105 |  |  | X6516 | 量产 |  |  |  | 直发料 |  |  | 麦博韦尔 |  | 周丽娅 | 9000 | 200 | 200 | 100.00% | 来料与样品不符（宁波麦博韦尔代采昆山力普物料，麦博韦尔将两料号传音标签相互贴错，导致到料与样品不符） | B | 已更换标签 |  |  | 商务做好编码后，工厂内部未做复查编码对应关系，导致标签相互贴反 | 已更换标签 | 商务做好编码后，工厂内部未做复查编码对应关系，导致标签相互贴反 | 传音和萨瑞对应编码，内部做好先进行检查，商务给出发货编码对应后，PM先检查，MPM再复核一次 |  |  |  | 商务给出发货编码对应后，PM先检查，MPM再增加复核 |  |  |  | close | 2023-06-20
|  | 泰衡诺工厂 | 2023-01-29 | IQC | 37500046 |  |  | AD10 | 试产PIR |  |  |  | 直发料 |  |  | 富驰 |  | 廖诗龙 | 300 | 300 | 113 | 37.67% | 113PCS平面度不良 | C | 供应商提供新量测治具复测OK |  | 李和忠 | 量测标准不统一，造成测试存在差异； | 供应商提供新量测治具复测OK | 量测标准不统一，造成测试存在差异； | 已同意供应商/IQC测试一致性，复测OK | [7 empty] | close | 2023-06-20
|  | 泰衡诺工厂 | 2023-01-29 | IQC | 21400212 |  |  | CH6i | 量产 |  |  |  | 直发料 |  |  | 知音 |  | 汪自庆 | 5700 | 200 | 5 | 2.50% | 5PCS缺口 | C | 返工已完成，不良品 |  | 杨圣杰 | 1 .作业员作业过程中及检验过程中多个产品叠加拿取，产品与产品碰撞造成缺口、撞伤不良。2.作业员作业过程中，有碰撞到治具等尖锐物体，或治具内杂质未清理干净。造成缺口、碰伤等不良。3.作业员贴合辅料作业过程中，因产品上杂质未清理干净，贴合时粘附到散热膜上，造成不良 | 返工已完成，不良品 | 1 .作业员作业过程中及检验过程中多个产品叠加拿取，产品与产品碰撞造成缺口、撞伤不良。2.作业员作业过程中，有碰撞到治具等尖锐物体，或治具内杂质未清理干净。造成缺口、碰伤等不良。3.作业员贴合辅料作业过程中，因产品上杂质未清理干净，贴合时粘附到散热膜上，造成不良 | 1.宣导物料检验要求，要求物料检验时需单个带泡棉盒拿取检验，不可多个产品叠加拿取，重点下料工段。 2.宣导贴合冷夜治具作业员作业规范，要求作业员作业时轻拿轻放，作业完成后自检易碰伤位置外观。 3.作业员作业过程中，规范作业员自检要求，作业员作业时需按照作业规范要求进行完成后自检作业。 |  |  |  | 1.将不良信息纳入及SIP做重点管控； 2.优化更新全检SOP 改善后全检作业 |  |  |  | close | 2023-06-20
|  | 泰衡诺工厂 | 2023-01-29 | IQC | 37500046 |  |  | AD10 | 试产PIR |  |  |  | 直发料 |  |  | 富驰 |  | 廖诗龙 | 400 | 400 | 15 | 3.75% | 9PCS掉漆 6PCS油污 | C | 油污不良供方返工挑选，掉漆不良项目组决策放行；下阶段管控； |  | 李和忠 | 油污不良分析为供方添涂润滑油过程溢油导致，掉漆不良为制程过程擦伤导致； | 油污不良供方返工挑选，掉漆不良项目组决策放行；下阶段管控； | 油污不良分析为供方添涂润滑油过程溢油导致，掉漆不良为制程过程擦伤导致； | 1.针对油污不良供方导入放大镜100%全检擦拭出货； 2.针对主轴来料进行全检上线，确保来料端无掉漆异常； |  |  |  | .客户端掉漆不良实物对全检人员进行培训及制作异常履历悬挂现场； |  |  |  | close | 2023-06-20
|  | 重庆工厂 | 2023-01-29 | IQC | 38100041 |  |  | X6826 | 量产 |  |  |  | 直发料 |  |  | 锦瑞 |  | 付先进 | 1500 | 200 | 9 | 4.50% | 复合板材外观异色点超标准*9pcs | C | 已返工 |  | 卢琪文 | 发生原因：电镀前产品边缘屑未清理干净，撕膜后尘点、异物粘附在产品上，导致盖底后形成异色不良； 流出原因： 检验人员针对外观缺陷书面标准识别能力不足，导致不良流出； | 已返工 | 发生原因：电镀前产品边缘屑未清理干净，撕膜后尘点、异物粘附在产品上，导致盖底后形成异色不良； 流出原因： 检验人员针对外观缺陷书面标准识别能力不足，导致不良流出； | 1. 所有产品在上料镀膜前需清理板材四周碎屑后才能撕膜上线； 2. 撕膜后用除尘布清洁产品表面； 3. 镀膜机腔内洁净，每周保养一次，对腔体进行全面清洁； |  |  |  | 1.全检人员的GRR考核1月/次，对于考核不合格人员进行调岗，补充考核合格人员定岗全检； 2.制作不良看板，下发给相关车间主管在每日开会时进行宣导并流传观看； |  |  |  | close | 2023-06-20
|  | 中央仓 | 2023-01-29 | IQC | 38100542 |  |  | KI5N | 量产 |  |  |  | 直发料 |  |  | 欣冠 |  | 李高胜 | 1300 | 125 | 3 | 2.40% | 天线爬墙*1 卡扣破损*1 颗粒*1 | C | 1/29供应商驻厂已完成返工挑选，外箱标识区分 |  | 牟治树 | 发生原因： 1.颗粒：生产时外观限度样未签，全捡员未按照SIP的标准执行 2.天线爬墙：生产作业时员工操作不当，作业员贴合时手工使用镊子贴合天线未贴合到位导致不良。 3.卡扣破损：此批次员工返工过程中操作不当，镊子作业时未保护好扣位导致不良。 流出原因： 1.颗粒，天线爬墙，卡扣破损，现场全检人员、品质IPQC、OQC检验时未检出，导致不良流出。 | 1/29供应商驻厂已完成返工挑选，外箱标识区分 | 发生原因： 1.颗粒：生产时外观限度样未签，全捡员未按照SIP的标准执行 2.天线爬墙：生产作业时员工操作不当，作业员贴合时手工使用镊子贴合天线未贴合到位导致不良。 3.卡扣破损：此批次员工返工过程中操作不当，镊子作业时未保护好扣位导致不良。 流出原因： 1.颗粒，天线爬墙，卡扣破损，现场全检人员、品质IPQC、OQC检验时未检出，导致不良流出。 | 1.颗粒：待下发外观限度样，后续严格按照外观限度样标准执行 2.天线爬墙：开线前阅读SOP 5分钟，同时对现场贴合贴天线人员进行一对一指导培训，严格按照SOP操作方法执行。 |  |  |  | 1、更新客诉不良履历，并下发组装QC段做重点管控； |  |  |  | close | 2023-06-20
|  | 重庆工厂 | 2023-01-29 | IQC | 12108294 |  |  | X6512 | 量产 |  |  |  | 直发料 |  |  | 朵唯 |  | 吴夏芳 | 2 | 2 | 1 | 50.00% | 上线超3次*1（售后板） | C | 同批次物料返工后上线 |  | 胡勇 | MES、生产流程没管控 | 同批次物料返工后上线 | MES、生产流程没管控 | MES管控维修次数 |  |  |  | MES管控维修次数 |  |  |  | close | 2023-06-20
|  | 泰衡诺工厂 | 2023-01-29 | IQC | 17401801 | Oncell_6.9_FHD+_CSOT_H_AMOLED_95度黑 |  | AD11 | 试产PR0 | 屏幕 | 全贴合组件 | Oncell | 直发料 |  |  | 华星光电 |  | 瞿国锋 | 785 | 785 | 5 | 0.64% | 黑屏1,白点3,黑点1 | B | 不良品已换走分析 |  | 李文辉 | 划伤：无胶膜撕膜检验过程中，PWO表面Particle摩擦造成划伤 黑白点：POP来料残胶，导致贴合异物，制程FV~OQC 过程外观无异常记录； 推测为规格边缘产品，人员目视误判导致后流 | 不良品已换走分析 | 划伤：无胶膜撕膜检验过程中，PWO表面Particle摩擦造成划伤 黑白点：POP来料残胶，导致贴合异物，制程FV~OQC 过程外观无异常记录； 推测为规格边缘产品，人员目视误判导致后流 | 划伤：1、FV外观检增加吹气装置（PR1批次导入） ---3/10 2、FV外观检工位增加粘尘垫（PR1批次导入） 黑点白：1、要求厂商线前Sorting后上线 2、生产和OQC复判人员，后续规格边缘产品进 行OM复判 3、不良实物进行现场人员培训 | [7 empty] | close | 2023-06-20
|  | 重庆工厂 | 2023-01-29 | 产线 | 12109223 |  |  | X6827 | 量产 |  |  |  | 直发料 |  |  | 朵唯 |  | 吴夏芳 | 2857 | 2857 | 22 | 0.77% | 音频2测试不过，初步分析为MTK音频不良 | B | 克服使用，嫌疑批次芯片待SQM、驻厂质量排查 |  | 胡勇 | 接地线内部八芯银线有部分断裂，造成IC吸取过程中有接地不良产生ESD | 克服使用，嫌疑批次芯片待SQM、驻厂质量排查 | 接地线内部八芯银线有部分断裂，造成IC吸取过程中有接地不良产生ESD | 变更月保养接地线测量方法，增加摇晃接地线量测确认。 |  |  |  | 安装实时监控，只要接地线断，机台立即停线。 |  |  |  | close | 2023-06-20
|  | 印尼易方/ARM | 2023-01-27 | 海外KD | 23306718 |  |  | X6511C | 量产 |  |  |  | KD |  |  | 明亚顺 |  | 张洋 | 5000 | 5000 | 626 | 12.52% | 整数包短装626，良品状态：5000pcs=162pcs/张*30+140pcs/张（尾数）*1 实际状态：4374pcs=162pcs/张*27，少 3张+1张尾数 | A | 工厂库存为0，补数已寄出 |  | 汤立明 | 1.供应商点数无法清点准确 2.供应商实物重量与数量无防呆拦截管控方案 3.辅料原包装整数包IQC无法每包100%d点数 | 工厂库存为0，补数已寄出 | 1.供应商点数无法清点准确 2.供应商实物重量与数量无防呆拦截管控方案 3.辅料原包装整数包IQC无法每包100%d点数 | 1.对包规点数员，检验人员作业手法进行培训，并考核上岗 2.新SOP/SIP，增加重量核对要求，称重日报告增加记录重量范围及最轻包装点检，重量最小的包装拆包再次点数，确认数量是否正常 |  |  |  | 3.规定现场QC在盖章除确认产品标签是否一致外，对重量标签上的重量一致性进行确认，对重量最小的包装要求包装员现场拆包确认，并修订包装称重作业指导书 4.包装规范优化补充：产品的包装数量进行评估，对整包张数控制（限制小于100张），实现重量精准是被整包张数 5.规定现场QC在盖章除确认产品标签是否一致外，对重量标签上的重量一致性进行确认，对重量最小的包装要求包装员现场拆包确认 |  |  |  | close | 2023-06-20
|  | 泰衡诺工厂 | 2023-01-27 | IQC | 17401804 |  |  | AD11 | 试产PR0 |  |  |  | 直发料 |  |  | 天马 |  | 瞿国锋 | 915 | 915 | 83 | 9.07% | 色差，白点、掉漆83pcs | C | 邮件特采使用,后续增加限度样 |  | 李文辉 | 签限度样 | 邮件特采使用,后续增加限度样 | 签限度样 | [8 empty] | close | 2023-06-20
|  | 巴基斯坦TTE | 2023-01-26 | 海外KD | 12203067 |  |  | X663 | 量产 |  |  |  | KD |  |  | 和辉 |  | 张洋 | 15000 | 15000 | 34 | 0.23% | 显示分屏 | B | 1、国内用ND过滤片确认限度样是ND6 2、并将确认结果释放巴基斯坦用ND过滤片进行复判（巴基斯坦的ND过滤片需要抓紧采购） 二、国内限度样调度巴基斯坦复判法 紧急将THD限度样复制或直接快递到巴基斯坦进行复判 |  | 周军庭 | 和辉早期屏来料问题 | 1、国内用ND过滤片确认限度样是ND6 2、并将确认结果释放巴基斯坦用ND过滤片进行复判（巴基斯坦的ND过滤片需要抓紧采购） 二、国内限度样调度巴基斯坦复判法 紧急将THD限度样复制或直接快递到巴基斯坦进行复判 | 和辉早期屏来料问题 | 显示不均匀不良，按照mura进行判定 |  |  |  | / |  |  |  | close | 2023-06-20
|  | 巴基斯坦TTE | 2023-01-24 | 海外KD | 17201714 | 摄像头_AF_8M_GC08A3_A_M_4P_B_LHYX_V1.0 |  | BD4a | 量产 | 摄像头 | 摄像头模组 | COM模组 | KD |  |  | 联合影像 |  | 张洋 | 1500 | 1500 | 180 | 12.00% | X1倍出现拍照斑点、线性条状不良 | B | 1、巴基斯坦库存再生产，只能用2022年4月29日后的批次，同时确认是否存在黑点不良。反馈有异常的22年4月29日，9月24,9月26日批次检查未开包（800pcs/包）实物二维码信息是否存在21年产品混料。---杨宝国 2月8日（巴基斯坦工厂放假预计2月8日开工） 2、巴基斯坦库存合计34.7K,有4.5K是要报废的异常批次，异常批次合计有20K，已经补货与赔偿。查询订单与库存输出信息，是否有使用掉16K。 |  | 杨宝国 | 待回复 | 1、巴基斯坦库存再生产，只能用2022年4月29日后的批次，同时确认是否存在黑点不良。反馈有异常的22年4月29日，9月24,9月26日批次检查未开包（800pcs/包）实物二维码信息是否存在21年产品混料。---杨宝国 2月8日（巴基斯坦工厂放假预计2月8日开工） 2、巴基斯坦库存合计34.7K,有4.5K是要报废的异常批次，异常批次合计有20K，已经补货与赔偿。查询订单与库存输出信息，是否有使用掉16K。 | 待回复 | [8 empty] | close | 2023-06-20
|  | 孟加拉BD | 2023-01-23 | 海外KD | 25701058 | PE袋_5.5英寸_磨砂_封口 |  | X6823 | 量产 | 包材 | 塑胶袋 | PE袋 | KD |  |  | 丽德宝 |  | 张洋 | 1900 | 1900 | 686 | 36.11% | PE袋开裂 | B | 返工补货完 |  | 丁海明 | 1.生产过程中，机器部件切刀上有粘胶从而导致少量开裂，切袋时未能及时发现； 此款产品为CPE材质，该材质加工工艺的温度参数范围为320℃-370℃，CPE物料多少会黏附切刀上，长时间不清理影响切割效果； 2.机长未及时发现不良品，导致不良品流出； | 返工补货完 | 1.生产过程中，机器部件切刀上有粘胶从而导致少量开裂，切袋时未能及时发现； 此款产品为CPE材质，该材质加工工艺的温度参数范围为320℃-370℃，CPE物料多少会黏附切刀上，长时间不清理影响切割效果； 2.机长未及时发现不良品，导致不良品流出； | 1.对机器定时检查、维修和保养，并登记机器点检表； 2. 生产作业时，机长每隔20分钟清理一次机器，发现粘刀现象及时清理切刀； 3.制定细化物料参数表贴在机台处，落实责任制度，QC稽核常态化，培养严格按参数表执行； 4.将客诉不良图片张贴于检验现场以提示、警醒检验人员（并要求机长，检验人员签字确认）； |  |  |  | 1、对作业流程和特定要求进行规定，并对工序作业指导书和按不同物料参数要求张贴机台处，宣落实机长职责制度，QC例行稽核； 2、制程中，品质巡检发现问题，发现不足及时验证改善，避免出现异常投诉。 3、做好各项、各个工作的监督、验证工作，做到有问题及时发现，内部进行有效拦截。 |  |  |  | close | 2023-06-20
|  | 巴基斯坦TTE | 2023-01-20 | 海外KD | 20205629 |  |  | CH6i | 量产 |  |  |  | KD |  |  | 震宇 |  | 张洋 | 1800 | 1800 | 17 | 0.94% | 电池盖缝隙 | B | 返工补货完成 |  | 王又良 | 电池盖长度尺寸走下限，配合装框内长上限尺寸，中框装前壳导致中框尺寸撑大，装配出现间隙 | 返工补货完成 | 电池盖长度尺寸走下限，配合装框内长上限尺寸，中框装前壳导致中框尺寸撑大，装配出现间隙 | 1、推动复合板厂商电池盖尺寸做到中上限； 2、推动研发调整中框内长尺寸； |  |  |  | 1、推动复合板厂商电池盖尺寸做到中上限； 2、推动研发调整中框内长尺寸 |  |  |  | close | 2023-06-20
|  | 巴基斯坦TTE | 2023-01-20 | 海外KD |  |  |  | BD4a | 量产 |  |  |  | KD |  |  | 帝晶 |  | 张洋 | 12000 | 12000 | 593 | 4.94% | TP顶部油漆分层 | C | 已经安排返工，费用待确认转嫁 |  | 尤起辉 | 海外初步分析TP 玻璃有边透现象，待海外上班后继续分析，确认TP单体油墨是否异常 | 已经安排返工，费用待确认转嫁 | 海外初步分析TP 玻璃有边透现象，待海外上班后继续分析，确认TP单体油墨是否异常 | 没有找到不良品，无法定位 | [7 empty] | close | 2023-06-20
|  | 朵唯工厂 | 2023-01-18 | IQC | 38100479 |  |  | KI5K | 试产PIR |  |  |  | 直发料 |  |  | 惠科 |  | 杨松 | 2350 | 200 | 5 | 2.50% | 缺口*1PCS 、颗粒*4PCS | C | 1.18日厂商已返工完成。 |  | 闵亚军 | 1.颗粒-电池盖素材小A面边缘有披锋，喷涂前有对小A面进行打砂处理，上线前人工除尘不到位，产品附有灰尘未彻底除尘干净，导致电镀后形成颗粒。 2.缺口-组装夹治具工序装取时产品碰撞到，导致产品缺口。 | 1.18日厂商已返工完成。 | 1.颗粒-电池盖素材小A面边缘有披锋，喷涂前有对小A面进行打砂处理，上线前人工除尘不到位，产品附有灰尘未彻底除尘干净，导致电镀后形成颗粒。 2.缺口-组装夹治具工序装取时产品碰撞到，导致产品缺口。 | 1. 针对电池盖批锋问题模具进行优化，重新配模--2/1试模效果OK 2.除尘工位增加人员擦拭，由小A面擦拭安排1人增加到2人，并更新SOP,防止作业员堆积时漏擦拭--2/1已更新SOP 3.夹治具周边增加贴绒布或泡棉进行防护--2/1已增加 4.对检验员进行标准及检验方法培训，并对检验进行考核合格后上岗--持续进行 |  |  |  | 1.制作客诉不良履历图片发放到组装品质现场培训警示，在后续生产过程及检验管控中，重点检验客诉不良问题； 2.更新SIP，增加小A面重点管控项； 3.要求现场IPQC及QA对物料100%开箱、每箱上中下层分散抽检。 |  |  |  | close | 2023-06-20
|  | 中央仓 | 2023-01-17 | IQC | 38100481 |  |  | KI5K | 量产 |  |  |  | 直发料 |  |  | 惠科 |  | 李高胜 | 3200 | 200 | 7 | 3.50% | 缺胶*7 | C | 物料紧急，经项目组协调，物料调拨到工厂线前完成挑选后上线使用 |  | 闵亚军 | 流出原因： 1.不良主要集中在M2-1穴，严重缺胶品比例较小，检验员漏检导致不良流出 根本原因/失效分析： 经过实物确认缺胶模穴为M2-1穴，剖析不良品五金钢片有外凸变形，分析为塑胶模与五金钢片配合不到位导致； | 物料紧急，经项目组协调，物料调拨到工厂线前完成挑选后上线使用 | 流出原因： 1.不良主要集中在M2-1穴，严重缺胶品比例较小，检验员漏检导致不良流出 根本原因/失效分析： 经过实物确认缺胶模穴为M2-1穴，剖析不良品五金钢片有外凸变形，分析为塑胶模与五金钢片配合不到位导致； | 1、塑胶模具优化，五金钢片与塑胶模重新配模验证，验证品2/4晚试模效果已OK； 项目：万军 DQE：徐妞妞 |  |  |  | 1、注塑首件重点确认所有模穴内置钢片出模情况，尤其是侧面薄胶封胶位置缺胶、溢胶不良，对技术员及检验员进行现场培训； |  |  |  | close | 2023-06-20
|  | 1264工厂（KD仓） | 2023-01-17 | IQC | 38100471 | 面壳组件_BF7_黑色_V0_ZY |  | BF7 | 量产 | 结构件 | 注塑件 | 面壳组件 | 直发料 |  |  | 知音 |  | 何建波 | 32100 | 500 | 11 | 2.20% | 批锋*11 | C | 已返工32100，检出不良215 |  | 杨圣杰 | 发生原因 1.生产过程中模具前后模碰穿磨损，模具镶件结构薄导致，作业员在加工过程中未发现，IPQC巡检过程中未发现，未能有效拦截，导致不良流出 流出原因 1.因不良较低，IPQC与OQC抽检依据AQL抽样取样，未能拦截发现 | 已返工32100，检出不良215 | 发生原因 1.生产过程中模具前后模碰穿磨损，模具镶件结构薄导致，作业员在加工过程中未发现，IPQC巡检过程中未发现，未能有效拦截，导致不良流出 流出原因 1.因不良较低，IPQC与OQC抽检依据AQL抽样取样，未能拦截发现 | 1.此模具以下模进行修复优化OK；修复后模具上机生产，投影确认首件签核后确认与样板一致正常生产； 2.定期对模具进行点检，由原来的4H对模具进行点检，变更为：2H对模进行点检，发现异常及时修复优化 |  |  |  | 1.将不良信息纳入及SIP做重点管控。 2.IPQC在巡检过程中需对技术员模具保养点检做稽核动作。同时对易发问题、反复异常进行加严管控。 3.现场所有修模装模技术人员进行【模具使用与保养】及【模具维修作业指示】意识培训宣导，同时对每个工位进行全面排查其作业手法，统一操作规范，确保模具制程过程稳定性 |  |  |  | close | 2023-06-20
|  | 朵唯工厂 | 2023-01-16 | IQC | 38100470 |  |  | BF7 | 量产 |  |  |  | 中央仓调料 |  |  | 广正 |  | 杨松 | 49494 | 500 | 16 | 3.20% | MIC孔胶套偏位、爬墙起翘*16pcs | C | 1.19日厂商已返工完成。 |  | 甘海波 | 1.面壳MIC孔胶套偏位、爬墙排查为人员贴合时未贴合到位同步贴合后未自检导致； 2.面壳MIC孔胶套起翘排查为保压治具设计时未有设计保压侧推块导致； | 1.19日厂商已返工完成。 | 1.面壳MIC孔胶套偏位、爬墙排查为人员贴合时未贴合到位同步贴合后未自检导致； 2.面壳MIC孔胶套起翘排查为保压治具设计时未有设计保压侧推块导致； | 1.针对贴合面壳MIC孔胶套工序人力培训，合格后上岗；2.保压治具增加此辅料侧推块上线时技术员开线后用压敏纸开线前点检； |  |  |  | 1.针对贴合面壳MIC孔胶套工序人力培训，合格后上岗；2.保压治具增加此辅料侧推块上线时技术员开线后用压敏纸开线前点检；3,不良履历悬挂操作现场提醒作业和检验重点。 |  |  |  | close | 2023-06-20
|  | 重庆工厂 | 2023-01-16 | IQC | 12109225 |  |  | X6827 | 量产 |  |  |  | 直发料 |  |  | 朵唯 |  | 吴夏芳 | 2 | 2 | 1 | 50.00% | 定位孔板裂*1（售后板） | B | 已退货 |  | 胡勇 | 跟线维修ATA功能夹具时将异物滞留在夹具上，造成主板未放平整，未仔细观察夹具行程压，造成定位孔连续压出裂纹 | 已退货 | 跟线维修ATA功能夹具时将异物滞留在夹具上，造成主板未放平整，未仔细观察夹具行程压，造成定位孔连续压出裂纹 | 工程维修OK后重点检查外观及PCBA定位孔有无不良 |  |  |  | 将PCB裂纹不良增加到作业指导书中，产线目检及IPQC严格按作业指导书检查，防止不良流出 |  |  |  | close | 2023-06-20
|  | 泰衡诺工厂 | 2023-01-16 | IQC | 17401704 |  |  | X6823 | 量产 |  |  |  | 直发料 |  |  | 同兴达 |  | 瞿国锋 | 12967 | 315 | 3 | 0.95% | 1PCS黑团 2PCS屏线条 | B | 已返工 |  | 李贵余 | 屏角撞击破裂导致 | 已返工 | 屏角撞击破裂导致 | 调拨物料按原包装保护送货 |  |  |  | / |  |  |  | close | 2023-06-20
|  | 中央仓 | 2023-01-15 | IQC | 25101357 |  |  | 通用 | 量产 |  |  |  | 直发料 |  |  | 奥海 |  | 周丽娅 | 951 | 80 | 1 | 1.25% | 不充电*1 | B | 已退货 |  | 钟意中 | A、USB未按压到位，USB起翘未紧贴PCB板，老化及ATE测试时USB插拔会有干涉力作用于PCB板引脚上导致起铜箔；B、PCB板起铜箔存在接触INT现象，生产测试是OK品，运输振动后开路导致不充电。 | 已退货 | A、USB未按压到位，USB起翘未紧贴PCB板，老化及ATE测试时USB插拔会有干涉力作用于PCB板引脚上导致起铜箔；B、PCB板起铜箔存在接触INT现象，生产测试是OK品，运输振动后开路导致不充电。 | 1、炉前压件人员由检查起翘按压调整为100%按压USB，确保过炉前USB不会起翘，完成日期2023年1月30日 ；2、炉后目检全检USB起翘不良，并在USB位置做打点标识，完成日期2023年1月30日 ；3、增加过炉载具，过波峰焊时，载具上盖顶针固定USB，杜绝USB起翘，完成日期2023年2月15日 ； |  |  |  | / |  |  |  | close | 2023-06-20
|  | 深圳试产 | 2023-01-15 | IQC | 19101285 |  |  | X6710 | 试产PR2 |  |  |  | 直发料 |  |  | 电连 |  | 张朝东 | 600 | 80 | 1 | 1.25% | 抽检数量：80PCS 线材过塑褶皱不良1PCS | C | 退供应商分析 |  | 钟意中 | 原因;自动机产线工站，当线材有接头上下送线轮卡住，机台持续转动会造成线材 起皱现象 | 退供应商分析 | 原因;自动机产线工站，当线材有接头上下送线轮卡住，机台持续转动会造成线材 起皱现象 | 1.机械自动机送线工站增加感应器，下方送线轮达到设置高度时，机台报警停止运作 |  |  |  | 1.送线工站增加感应器装置，下方送线轮达到设置高度时，机台报警停止运作； |  |  |  | close | 2023-06-20
|  | 深圳试产 | 2023-01-14 | 产线 | 17401803 | Oncell_6.67_FHD+_TM_H_AMOLED_95度黑 |  | CK9N | 试产PR1 | 屏幕 | 全贴合组件 | Oncell | 直发料 |  |  | 天马 |  | 张朝东 | 630 | 630 | 1 | 0.16% | 显示横线条 | A | 不良退供应商分析 |  | 汪勇 | 原因：背面外观可见bending区受力变形，弯折区受力导致Data线裂纹短路所致。 | 不良退供应商分析 | 原因：背面外观可见bending区受力变形，弯折区受力导致Data线裂纹短路所致。 | [8 empty] | close | 2023-06-20
|  | 中央仓 | 2023-01-14 | IQC | 38100709 |  |  | KI5K | 量产 |  |  |  | 直发料 |  |  | 知音 |  | 李高胜 | 2000 | 125 | 5 | 4.00% | 印痕*3 划伤*1 脏污*1 | C | 1/16供应商驻厂已完成返工，挑选，外箱标识区分给到工厂IQE |  | 闵亚军 | 1. 注塑作业水口冲切治具未及时清理干净，冲切料屑掉落到冲切治具内，导致水口位置出现压痕； 2. 组装作业员贴附天线、热熔按键岗位发现有叠加产品现象，产品碰撞造成划伤； 3. 产品外观为高光面，组装返工、外观全检漏擦拭外观造成脏污残留； 责任人：许永光/李小贝/李燕禄 2023.1.31 | 1/16供应商驻厂已完成返工，挑选，外箱标识区分给到工厂IQE | 1. 注塑作业水口冲切治具未及时清理干净，冲切料屑掉落到冲切治具内，导致水口位置出现压痕； 2. 组装作业员贴附天线、热熔按键岗位发现有叠加产品现象，产品碰撞造成划伤； 3. 产品外观为高光面，组装返工、外观全检漏擦拭外观造成脏污残留； 责任人：许永光/李小贝/李燕禄 2023.1.31 | 1.每穴产品水口冲切后，使用离子风枪清理冲切治具表面料屑后进行下一穴产品冲切，纳入SOP管控； 2.作业摆放及拿取产品时规范作业方式，不可对产品进行堆叠作业； 3.组装返工、外观全检后需要及时对产品表面进行擦拭； |  |  |  | 1.更新注塑冲切水口作业SOP，SIP更新客诉履历，对客诉问题重点监控。 2.不定时的对全检员及关键岗位作业员进行岗位GRR考核, 提升全检作业人员检出能力。 |  |  |  | close | 2023-06-20
|  | 重庆工厂 | 2023-01-14 | 产线 | 25301437 | 数据线_5020-B_2A_白色橡皮筋_模印_磷铜30u |  | X6515 | 量产 | 安规器件 | 数据线 | 普通数据线 | 中央仓调料 |  |  | 瓴海 |  | 曾鹏飞 | 600 | 600 | 50 | 8.33% | IPQC在核对料号25101437数据线时，核对12包，发现混料1包（50pcs）料号25101418数据线。同为瓴海供应商。根据调查，产线开的是原包装物料。 | B | 已返工 |  | 钟意中 | 监管措施未全覆盖，春节放假后，仓管员替代品质监管职能，导致了混料。 | 已返工 | 监管措施未全覆盖，春节放假后，仓管员替代品质监管职能，导致了混料。 | 1、客户所有工厂的涉混料型号，我司安排人员在客户上线前全检完毕，保证客户上线生产计划顺利实施。 2、我司库存的所有数据线，按料号分别进行复检，确保我司库存无混料现象。 3、分析引起不良和流出不良的原因，制定改善方案并执行。 |  |  |  | 1、重新组织生产、品质、计划、仓库、工程等部门学习客户《质量协议》;我司《成品拆合箱管理规范》、《出货及物流管理规范》、《数据线混料管制表》并进行相关条款的提问和考核。以上文件经过培训后，考核不通过的，则暂停其工作，待考核通过后再上岗。 2、将各部门负责人直接转化为产品错漏混的第一责任人，负责对其部门内部关于错漏混防治工作的具体管理，品质部为监督部门，每月定期对各部门进行错漏混防治工作的检查，进行错漏混知识的考核。对于检查不合格的部门，对其负责人及当事人做出处罚，责令整改完毕后才能继续开展工作。 3、在我司《仓储管理控制程序》中增加仓库在包装破损、尾数拼箱时，不得擅自换箱，拼箱，需要求品质部同步现场确认，实施换箱拼箱作业后，由品质部重新检验后，才能出货。 4、后续在包装袋和外箱上使用颜色标签备注产品属性（端子镀层厚度），即白色 1U；绿色30U，如后续有增加镀层项目的，再适时进行添加。目前标签正在印刷中，预计本月10日前到货。 4、后续如遇放假且又逢客户有交付需求的时候，需将出货信息通报至仓库、业务、品质部门，由品质部采取派人到场、视频远程检验等方式配合出货，不得再由仓管员私自配货出货。 |  |  |  | close | 2023-06-20
|  | 泰衡诺工厂 | 2023-01-14 | IQC | 21205869 |  |  | X676C | 量产 |  |  |  | 直发料 |  |  | 锦瑞新材 |  | 汪自庆 | 6057 | 200 | 5 | 2.50% | 5PCS 异色 | C | 已返完 |  | 卢琪文 | 在转印过程中有异物、碎屑进入纹理模底部，造成纹理模压伤，板材转印后形成压痕，经盖底形成异色不良 | 已返完 | 在转印过程中有异物、碎屑进入纹理模底部，造成纹理模压伤，板材转印后形成压痕，经盖底形成异色不良 | 1. 板材在上料转印前，安排人员清理板材四周碎屑后才能撕膜上线，减少车间碎屑、异物、落尘的产生；2. 不定时用除尘布及风枪清洁转印机周边5S，避免生产过程中异物、碎屑进入模具底部造成模具压痕；3. 转印过程每生产50张物料，QC参照样品全检一次外观，发现纹理压痕及时通知生产更换纹理模并再次确认模具外观；4. 异常物料单独标识流通； |  |  |  | 1.对外观检验人员进行客户书面标准及实物样品培训，并进行GRR考核，对于考核不合格人员进行调岗，补充考核合格人员定岗全检；2.制作不良看板，下发给相关车间主管在每日开会时进行宣导并流传观看； |  |  |  | close | 2023-06-20
|  | 泰衡诺工厂 | 2023-01-14 | IQC | 37300067 |  |  | X676B | 量产 |  |  |  | 直发料 |  |  | 锦瑞新材 |  | 汪自庆 | 3300 | 200 | 8 | 4.00% | 1PCS划伤3PCS裂纹 2 PCS水印 2PCS异色 | C | 已返完 |  | 卢琪文 | 1. 划伤/异色：镀膜后物料，在覆膜时覆膜机滚轴粘有碎屑未清理，导致镀膜层划伤，盖底后形成划伤、异色不良；2. 水印：转印滴胶量过多，导致产品在转印时溢胶，经过二次固化后形成水印不良。3. 裂纹：保压治具表面有碎屑未清理，经保压设备压合后将产品顶起导致产品受力不均，造成裂纹不良； | 已返完 | 1. 划伤/异色：镀膜后物料，在覆膜时覆膜机滚轴粘有碎屑未清理，导致镀膜层划伤，盖底后形成划伤、异色不良；2. 水印：转印滴胶量过多，导致产品在转印时溢胶，经过二次固化后形成水印不良。3. 裂纹：保压治具表面有碎屑未清理，经保压设备压合后将产品顶起导致产品受力不均，造成裂纹不良； | 划伤/异色：各工序物料在覆膜前，操作人员对覆膜机周边进行5S整理，及时调整覆膜机并清洁；水印：调整滴胶气压和时间，稳定转印滴胶量，避免转印后溢胶；裂纹：每穴产品在进行保压前，用风枪清理治具表面碎屑、颗粒点，避免造成板材裂纹； |  |  |  | 对各工序检验人员及包检人员进行培训 |  |  |  | close | 2023-06-20
|  | 中央仓 | 2023-01-13 | IQC | 38100614 |  |  | KI5N | 量产 |  |  |  | 直发料 |  |  | 欣冠 |  | 李高胜 | 1500 | 200 | 5 | 2.50% | 掉漆*3 毛丝*2 | C | 物料紧急，经项目组协调，物料调拨到工厂线前完成挑选后上线使用 |  | 牟治树 | 1、掉漆：镭雕飞油时员工操作不当，未将产品放到位 2、毛丝：生产时外观限度样未签，全捡员未按照SIP的标准执行 | 物料紧急，经项目组协调，物料调拨到工厂线前完成挑选后上线使用 | 1、掉漆：镭雕飞油时员工操作不当，未将产品放到位 2、毛丝：生产时外观限度样未签，全捡员未按照SIP的标准执行 | 1. 镭雕掉漆：开线前阅读SOP 5分钟，同时对现场操作人员进行一对一指导培训，严格按照SOP操作方法执行。 2. 毛丝：待下发外观限度样，后续严格按照外观限度样标准执行 |  |  |  | 1、更新客诉不良履历，并下发组装QC段做重点管控； |  |  |  | close | 2023-06-20
|  |  | 2023-01-13 | 产线 | 25101839 | USB充电器_欧规_U100TEA_10W_白色 |  | BF7 | 量产 | 安规器件 | 充电器 | USB充电器 | 中央仓调料 |  |  | 飞天鹰 |  | 杨松 | 2000 | 700 | 1 | 0.14% | 充电器混料（正确料号：25101839；错误料号：25101837） | A | 朵唯库存飞天鹰25101839, 在库14029pcs，排查还有在途16200pcs、央仓、KD仓各段全检返工已完成。 |  | 钟意中 | a、25101839（镭雕LOGO TECNO）充电器/25101837 （镭雕LOGO INFINIX）充电器，基于成本产品共模，产品性能、外购结构一致仅镭雕品牌差异，QA抽检、仓储、合箱补料/产品中转环节，可能造成人员无意识混料； b、 QA抽检、仓储区域供应商监控存储容量不足，超一周时间产品无法追溯调查； | 朵唯库存飞天鹰25101839, 在库14029pcs，排查还有在途16200pcs、央仓、KD仓各段全检返工已完成。 | a、25101839（镭雕LOGO TECNO）充电器/25101837 （镭雕LOGO INFINIX）充电器，基于成本产品共模，产品性能、外购结构一致仅镭雕品牌差异，QA抽检、仓储、合箱补料/产品中转环节，可能造成人员无意识混料； b、 QA抽检、仓储区域供应商监控存储容量不足，超一周时间产品无法追溯调查； | a、SQM拉通所有供应商MES扫码封箱后追溯和视频监控升级，产品从生产、存储、周转区域监控有效追查记录保留不低于3个月；---已执行 b、充电器产品共模相似物料，建立所有供应商QA抽检、合箱的IT系统扫码管控，规避产品中转各环节人员无意识混料；---已执行 |  |  |  | / |  |  |  | close | 2023-06-20
|  | 朵唯工厂 | 2023-01-13 | 产线 | 38100627 |  |  | BF7 | 量产 |  |  |  | 中央仓调料 |  |  | 广正 |  | 杨松 | 3000 | 750 | 18 | 2.40% | 装饰件指纹位置虚位间隙超标（标准0.1mm实际：0.15~0.2mm）;M2-1模电池盖指纹处卡扣尺寸超标（标准1.25±0.05mm，实测不良在1.34-1.4mm,）物料编码：38100627/38100628 | B | 跟换其它模号电池盖生产，M2-1模隔离。 进展：目前朵唯2-1模已加工完并使用。 |  | 甘海波 | 流出原因：1.结构肉眼无法识别，此处无重点尺寸管控导致未检验不良流出。 根本原因：1.模具加工过切，斜顶上胶位高出与后模胶位成段差. | 跟换其它模号电池盖生产，M2-1模隔离。 进展：目前朵唯2-1模已加工完并使用。 | 流出原因：1.结构肉眼无法识别，此处无重点尺寸管控导致未检验不良流出。 根本原因：1.模具加工过切，斜顶上胶位高出与后模胶位成段差. | 1.模具扣位斜顶烧焊修模改善，修模后版本针旁打点，外箱贴“扣位尺寸改善后”标示。 2.更新SIP增加重点尺寸管控（1.25±0.03MM），增加客诉不良履历管控。 3.生产机台安排技术员/IPQC对产品扣位尺寸每12H/次进行抽检并记录。 |  |  |  | 1.更新生产巡机记录表，并监督表格点检记录。 客诉不良增加不良看板打印悬挂，培训检验技能，以免下次再发生同样问题。 |  |  |  | close | 2023-06-20
|  | 泰衡诺工厂 | 2023-01-13 | IQC | 23701323 |  |  | X6821 | 量产 |  |  |  | 直发料 |  |  | 垒石 |  | 廖诗龙 | 1200 | 80 | 2 | 2.50% | 2PCS尺寸偏小 | B | 已返工 |  | 汤立明 | 1. 员工在过外形检具时，未将掉落台阶的产品拿出来，导致loss。2023-02-01 二除裁切鼠尾作业过程中总长度（75+0/-1）的中下限，经过激光焊接后偏短。—薛永烨2023-02-01 员工全检过检具时未发现，导致LOSS。 | 已返工 | 1. 员工在过外形检具时，未将掉落台阶的产品拿出来，导致loss。2023-02-01 二除裁切鼠尾作业过程中总长度（75+0/-1）的中下限，经过激光焊接后偏短。—薛永烨2023-02-01 员工全检过检具时未发现，导致LOSS。 | 1.培训员工过外形检具的标准作业手法。--周玉成2023-02-01 2.二除裁切鼠尾时要求作业员和IPQC巡线时一定要按照SIP&制程参数单进行检验，将长度尺寸公差缩小为（75+0/-0.5）管控，并增加鼠尾尺寸管控（3.5+0/-1）。避免此类现象发生。--周玉成&喻波涛 2023-02-01 3.激光焊接一律按照文件：G代码： 激光电压：5V作业。每次开机前检查参数，并检查焊接效果。 |  |  |  | 1. 严格按照项目制程参数管控流程执行，避免此类事件再次发生； 外形检具全检时有异常及时提出，外形检具每月检测一次（长短尺寸加严0.1-0.2），防止有磨损状况导致不良流出； |  |  |  | close | 2023-06-20
|  | 深圳试产 | 2023-01-12 | IQC | 12110105 |  |  | CK9N | 试产PR1 |  |  |  | 直发料 |  |  | THN |  | 张朝东 | 171 | 171 | 26 | 15.20% | 撞件 | A | 到料/库存全返工 |  | 谢俊 | PCB布局结构变更，V1.0设计的治具在V1.1生产时避空不足导致撞件PCB版本变更未提前评估夹具风险，夹具不共用，导致R3949元件与夹具干涉，测试过程中撞件 | 到料/库存全返工 | PCB布局结构变更，V1.0设计的治具在V1.1生产时避空不足导致撞件PCB版本变更未提前评估夹具风险，夹具不共用，导致R3949元件与夹具干涉，测试过程中撞件 | 1.设计变更后生产治具的更新及验收。2.设计变更信息同频（跟中试测试工艺及工厂测试工程确认都未收到变更信息）。3.变更信息工厂内部同频问题（贴片钢网已变更，工厂测试段未收到变更信息）；短期对策，测试夹具进行返修 |  |  |  | 长期措施：内部完善夹具验收流程，PCB版本变更时PCB变更记录随贴片资料一起下发抄送相关人员，试产前充分评估夹具风险，如涉及夹具修改则安排在试产前完成返修和验收。 |  |  |  | close | 2023-06-20
|  | 泰衡诺工厂 | 2023-01-12 | IQC | 21205535 |  |  | CI6 | 量产 |  |  |  | 直发料 |  |  | 锦瑞新材 |  | 汪自庆 | 3000 | 125 | 5 | 4.00% | 1PCS缺口 1PCS水印 1PCS裂纹 2PCS异色 | C | 已返完 |  | 卢琪文 | 经验证大片属CNC来料有裂纹 | 已返完 | 经验证大片属CNC来料有裂纹 | 将此不良现象反馈的来料，同时在来料检验增加裂纹的检验 |  |  |  | / |  |  |  | close | 2023-06-20
|  | 重庆工厂 | 2023-01-11 | 产线 | 38100368 |  |  | X6827 | 量产 |  |  |  | 中央仓调料 |  |  | 鼎盛 |  | 付先进 | 21693 | 2000 | 7 | 0.35% | 中框漏贴天线FPC*7PCS | A | 重庆工厂+1264仓+中央仓库存已返工完成 |  | 汤立明 | 1、天线作业岗位未增加挡板作业。 2、不良维修未排线作业，未使用自动化网分测试设备。 3、网分测试全检工序和天线贴合工序距离较近，员工作业堆积，取料时跳过网分测试工序未能拦截导致不良流出。 4、辅料全检 CCD只设定编程泡棉类型，天线未编程拦截控制。 | 重庆工厂+1264仓+中央仓库存已返工完成 | 1、天线作业岗位未增加挡板作业。 2、不良维修未排线作业，未使用自动化网分测试设备。 3、网分测试全检工序和天线贴合工序距离较近，员工作业堆积，取料时跳过网分测试工序未能拦截导致不良流出。 4、辅料全检 CCD只设定编程泡棉类型，天线未编程拦截控制。 | 1、天线贴合工位增加挡板作业，避免无作业流至下工序。 2、不良维修进行流拉作业，使用自动化网分测试全检，并在产品上打点标识。 3、更新”WI-PQ-MP-001 不合格品处理工作指引“文件，同步要求，不良返修/返工挑选在质量QC监督指导下进行。 4、对网分测试工序进行调整，调整到线尾，CCD辅料全检工序前。同步更新组装流程图及SOP。 5、同步完善CCD全检程序，将天线列入CCD全检识别控制 |  |  |  | 1、要求生产现场对不良维修时排线作业返修，由质量QC进行监督指导进行并全检并打点。�2、天线作业工序增加挡板作业，网分测试工序进行调整，移至CCD辅料全检前，避免制程组装时出现网分测试漏检。�3、对网分测试工序进行调整，调整到线尾，CCD辅料全检工序前。同步更新组装流程图及SOP。 4、更新”WI-PQ-MP-001 不合格品处理工作指引“文件，同步要求，不良返修/返工挑选在质量QC监督指导下进行。 5、同步完善CCD全检程序，将天线纳入CCD全检识别控制 |  |  |  | close | 2023-06-20
|  | 1264工厂（KD仓） | 2023-01-11 | IQC | 38100336 |  |  | X677 | 量产 |  |  |  | 直发料 |  |  | 广正 |  | 何建波 | 15000 | 500 | 16 | 3.20% | 凹印*16 | C | 供应商已找标准部签限度样 |  | 甘海波 | 发生原因 1.钢片吸附进胶，产品压模，导致产品凹印 流出原因 1.外观检验遗漏，对产品标准不清晰 | 供应商已找标准部签限度样 | 发生原因 1.钢片吸附进胶，产品压模，导致产品凹印 流出原因 1.外观检验遗漏，对产品标准不清晰 | 1.已安排模具修模行位烧焊放电改善，外箱贴“凹印改善后”标示。 2.技术员每天点检机台吸附信号是否正常，气压表监控值比两个钢片同时装设定小5MPA，比单个钢片大15以上，安排人监督稽查。 3.生产机台安排组长/IPQC对产品外观巡检，每12H/次进行抽检并记录 |  |  |  | 1.机台更新要求技术员每天对吸附信号气压进行点检记录。 2.安排人员每周监督跟进巡机点检落实情况。 3.客诉不良增加不良看板打印悬挂，培训检验技能，以免下次再发生同样问题 4.相似产品横向执行，问题点同步培训，同步要求执行。 |  |  |  | close | 2023-06-20
|  | 中央仓 | 2023-01-11 | IQC | 38100580 |  |  | X6515 | 量产 |  |  |  | 直发料 |  |  | 知音 |  | 李高胜 | 6000 | 200 | 6 | 3.00% | 灯罩磕伤*5 划伤*1 | C | 供应商返工，已完成 |  | 杨圣杰 | D-4.1:根本原因/失效分析 经分析： 1.产品在冷保压摄像头装饰过程中,产品残留异物掉落在冷压治具上,造成闪光灯压伤不良. 2.全检工位因闪光灯带螺纹效果不易发现漏检. 责任人:周炬 2023.1.12 D-4.2: 流出原因 1.因闪光灯螺纹效果，IPQC与OQC抽检未能发现不良，导致问题流出； 责任人：李燕禄2023.1.12 | 供应商返工，已完成 | D-4.1:根本原因/失效分析 经分析： 1.产品在冷保压摄像头装饰过程中,产品残留异物掉落在冷压治具上,造成闪光灯压伤不良. 2.全检工位因闪光灯带螺纹效果不易发现漏检. 责任人:周炬 2023.1.12 D-4.2: 流出原因 1.因闪光灯螺纹效果，IPQC与OQC抽检未能发现不良，导致问题流出； 责任人：李燕禄2023.1.12 | D-5:纠正措施 1.要求产线冷压工位每1H小时需检查治具,确保治具的清洁度,规避治具有残留异物造成产品压伤不良. 2.培训全检工位,规避闪光灯螺纹效果带来的视觉上的错误,全检需从不同的角度来检验产品,发现问题及时通知组长或前工序. 周炬/韦桂玲 2023.1.13 |  |  |  | D-7.1预防再次发生的行动 1.将不良信息纳入不良履历做重点管控，同步现场全检工位悬挂，警示作业员与全检员重点检验. ---责任人：邱小华/韦桂玲2023.1.13 |  |  |  | close | 2023-06-20
|  | 重庆试产 | 2023-01-11 | 产线 | 12109845 |  |  | X6835 | 试产PR2 |  |  |  | 直发料 |  |  | 朵唯 |  | 吴夏芳 | 384 | 384 | 384 | 100.00% | 主板屏蔽罩错料 | B | 已克服使用 |  | 胡勇 | 屏蔽罩来料错 | 已克服使用 | 屏蔽罩来料错 | 1/13->贴片段用错屏蔽罩， 只有Q1配置用对， 其他配置全错，待工厂提供8D报告 | [7 empty] | close | 2024-07-11 09:44
|  | 中央仓 | 2023-01-10 | IQC | 38100085 |  |  | X6826 | 量产 |  |  |  | 直发料 |  |  | 欣冠 |  | 李高胜 | 5000 | 200 | 8 | 4.00% | 听筒钢网爬墙*1 顶部麦拉爬墙*2 碰划伤*4 变形*1 | C | 供应商返工，已完成 |  | 王又良 | 流出原因： 1，作业员、全检工位未发现，导致异常产品流出。 2，IPQC&OQC未抽检到异常流出 根本原因/失效分析： 1， 听筒钢网爬墙、顶部麦拉爬墙、听筒网变形是刚上岗员工作业不熟练导致的 2， 磕划伤是员工作业不熟练取放产品时不小碰到保压治具导致的 流出原因： 1，作业员、全检工位未发现，导致异常产品流出。 2，IPQC&OQC未抽检到异常流出 流出原因： 1，作业员、全检工位未发现，导致异常产品流出。 2，IPQC&OQC未抽检到异常流出 | 供应商返工，已完成 | 流出原因： 1，作业员、全检工位未发现，导致异常产品流出。 2，IPQC&OQC未抽检到异常流出 根本原因/失效分析： 1， 听筒钢网爬墙、顶部麦拉爬墙、听筒网变形是刚上岗员工作业不熟练导致的 2， 磕划伤是员工作业不熟练取放产品时不小碰到保压治具导致的 流出原因： 1，作业员、全检工位未发现，导致异常产品流出。 2，IPQC&OQC未抽检到异常流出 流出原因： 1，作业员、全检工位未发现，导致异常产品流出。 2，IPQC&OQC未抽检到异常流出 | 1， 及时培训作业员操作手法并安排专人跟进责任到位 2， 提供划伤、磕伤&听筒钢网爬墙、顶部麦拉爬墙、听筒网变形不良品培训现场人员识别，拦截，防止二次流出。 3， 检查拉线防护泡棉盒有无破损，破损及时更换。 4， 核查内部各段库存并处理标识好 |  |  |  | 1，更新不良履历挂现场班早会宣导，下拉作业员按SOP作业自检OK下拉 2， 拉线有上新上岗作业员，重点跟进并落实拉长责任人跟进。 3， SOP更新听筒网检验重点（听筒钢网爬墙、听筒网变形），防止不良品流出。 4，IPQC&OQC检验纳入点检，管控此异常改善对策落地。 |  |  |  | close | 2023-06-20
|  | 中央仓 | 2023-01-10 | IQC | 37300042 |  |  | X6826 | 量产 |  |  |  | 直发料 |  |  | 锦瑞新材 |  | 李高胜 | 3000 | 200 | 10 | 5.00% | 色差*10 | C | 供应商返工，已完成 |  | 卢琪文 | D-4.1:根本原因/失效分析 1.电镀为连续线是循环轨道式箱体结构设备，产品在真空室内为移动状态，靶材在被轰击过程中，材料移动，整架材料不同位置的镀膜厚度存在微观的差异,存在不同程度的色差,膜层偏厚导致颜色会偏黄； ----责任人：潘洋 D-4.2: 流出原因 1.对色人员因长时间的对色检验产生视觉疲劳，导致颜色误判，流出不良； 2.对色岗位人员疲劳后坐着作业，因角度问题未检出导致流出； ----责任人：杨利/钟艳红 | 供应商返工，已完成 | D-4.1:根本原因/失效分析 1.电镀为连续线是循环轨道式箱体结构设备，产品在真空室内为移动状态，靶材在被轰击过程中，材料移动，整架材料不同位置的镀膜厚度存在微观的差异,存在不同程度的色差,膜层偏厚导致颜色会偏黄； ----责任人：潘洋 D-4.2: 流出原因 1.对色人员因长时间的对色检验产生视觉疲劳，导致颜色误判，流出不良； 2.对色岗位人员疲劳后坐着作业，因角度问题未检出导致流出； ----责任人：杨利/钟艳红 | D-5:纠正措施 1.每架上料由原来的8张降低到6张，使材料更靠近靶材中心，颜色尽量控制在梯度中限范围； 2.首件颜色印刷油墨确认色板一致性，确认颜色OK后正常生产； 3.颜色全检人员每检验两小时休息10分钟，缓解因长时间对色产生的视觉疲劳，防止因人为检验因素导致不良流出； 4.针对X6826项目对色岗位增加45°-90°旋转对色检验要求; ----责任人：潘洋/杨利 |  |  |  | D-7.1预防再次发生的行动 1.针对对色检验人员进行培训和GRR考核， 2.对色全检工位白夜班定人定岗； ----责任人：杨利/钟艳红 |  |  |  | close | 2023-06-20
|  | 中央仓 | 2023-01-10 | IQC | 17201741 | 摄像头_FF_8W_GC6133_B_P_1PIR_B_HDY_V1.0 |  | X665 | 量产 | 摄像头 | 摄像头模组 | CSP模组 | 直发料 |  |  | 合达源 |  | 李高胜 | 15000 | 315 | 7 | 2.22% | 披锋*7 | C | 供应商退货处理 |  | 李海波 | 收到中央仓反馈后，立即对在制品和库存品进行排查，检查在制品镜头组装的黑胶胶量正常，无溢胶问题，非黑胶原因导致难分板或造成分板后披锋（图一）。 检查分板人员作业手法，将产品在整版上把每个产品进行分离剥单，作业手法符合作业指导书要求，排除手法原因导致不良的产生。 放大镜下检查分板后的单体产品200pcs，发现5个产品有连接点未切透现象，分板后产品FPC上连接点旁边残留少量FPC的披锋问题（图三、四）。 排查不良流出原因：生产外观全检工位，目前外观检查为带吸塑包装盒正面进行检查，由于吸塑盒遮挡及正面产品在吸塑盒中歪斜，不易发现FPC披锋问题，导致有少量披锋的产品流出（图五）。 | 供应商退货处理 | 收到中央仓反馈后，立即对在制品和库存品进行排查，检查在制品镜头组装的黑胶胶量正常，无溢胶问题，非黑胶原因导致难分板或造成分板后披锋（图一）。 检查分板人员作业手法，将产品在整版上把每个产品进行分离剥单，作业手法符合作业指导书要求，排除手法原因导致不良的产生。 放大镜下检查分板后的单体产品200pcs，发现5个产品有连接点未切透现象，分板后产品FPC上连接点旁边残留少量FPC的披锋问题（图三、四）。 排查不良流出原因：生产外观全检工位，目前外观检查为带吸塑包装盒正面进行检查，由于吸塑盒遮挡及正面产品在吸塑盒中歪斜，不易发现FPC披锋问题，导致有少量披锋的产品流出（图五）。 | 1、改善1：反馈供应商检讨FPC连接点部位的冲切问题，要求排查冲切设备和治具，避免治具磨损造成冲切不良。 2、改善2：推动研发部和供应商在设计上优化，将FPC连接点冲切工艺改为冲槽如下图示，只留下FPC连接点，避免冲切不良造成板边残留，采购核算成本。---品质部持续跟进 1、生产对外观全检后，要求QC检验人员外观全检，外观检验时，通过斜拿产品并同时晃动产品，使产品换不同位置，避免检验产品时视觉死角。 2、正面检查后，增加反面检查的要求，黄色的FPC披锋残留可直观发现。 |  |  |  | 1、持续跟进FPC供应商冲切设备和冲切治具排查情况。---2月3日内完成。 2、年后跟进研发部和供应商对产品拼版连接点设计的改善优化，并要求提供改善品给我们验证。----2月15日内验证改善品。 3、跟进后续出货和中央仓检验及上线情况 |  |  |  | close | 2023-06-20
|  | 中央仓 | 2023-01-10 | IQC | 17001302 |  |  | L6006 | 量产 |  |  |  | 直发料 |  |  | 中光电 |  | 李高胜 | 5930 | 200 | 5 | 2.50% | 导电布起翘*3 铁框变形*2 | C | 供应商1/13完成返工 |  | 汪琼 | 流出原因： 1.年尾临近放假员工心态浮躁，未能按要求有效落实按压动作。 2. 生产过程监督不足，未能及时发现作业员未按SOP要求作业。 综上，因导电布抚平按压动作执行不彻底，导电布未完全粘接紧密，产品在长时放置过程受温度变化后反弹起翘。 发生原因：1、蓝胶气泡凸起，易起翘 2、导电布抚平作业不规范 3、导电布粘接不紧及漏按压 | 供应商1/13完成返工 | 流出原因： 1.年尾临近放假员工心态浮躁，未能按要求有效落实按压动作。 2. 生产过程监督不足，未能及时发现作业员未按SOP要求作业。 综上，因导电布抚平按压动作执行不彻底，导电布未完全粘接紧密，产品在长时放置过程受温度变化后反弹起翘。 发生原因：1、蓝胶气泡凸起，易起翘 2、导电布抚平作业不规范 3、导电布粘接不紧及漏按压 | 1、文件SOP更新优化蓝胶气泡凸起管控及处理方式（导电布抚平“不可有手感凸起且不许超过上偏光片高度，偏位，褶皱等不良品退返修进行处理；） 2、继续执行SOP抚平细节要求和次数（“检查完毕后务必对导电布进行抚平，从右向左→从左向右抚平2次）。 3.1、导电布上线前提前做80° 1H 高温烘烤再投产，增加导电布粘性 ；3.2产品出包装房前增加专人检查导电布是否起翘确认前工序是否漏检及漏按压，并做第二次抚平动作，确保导电布贴合紧密 |  |  |  | 文件SOP更新优化蓝胶气泡凸起管控及处理方式（导电布抚平“不可有手感凸起且不许超过上偏光片高度，偏位，褶皱等不良品退返修进行处理；） |  |  |  | close | 2023-06-20
|  | 中央仓 | 2023-01-10 | IQC | 17601033 | 电容式FP_ICNF7319AL_13_暗夜黑 |  | X6815D | 量产 | 指纹模组 | 指纹模组 | 电容式指纹模组 | 直发料 |  |  | 深奥 |  | 李高胜 | 3000 | 125 | 1 | 0.80% | 未贴内标签*1包 | C | 1/11厂商已完成标签更换，1/16之前回复改善报告 |  | 崔杰 | 发生原因：内标签未贴紧卷起粘在泡棉上，拿取填充泡棉时将内标签粘在泡棉带出导致内标签遗 | 1/11厂商已完成标签更换，1/16之前回复改善报告 | 发生原因：内标签未贴紧卷起粘在泡棉上，拿取填充泡棉时将内标签粘在泡棉带出导致内标签遗 | 标签贴附后用手抹平； |  |  |  | 《SA-QPA-MAT048 （1003客户）传音（1228）新包装作业指导书》增加标签贴附后用手抹平动作； |  |  |  | close | 2023-06-20
|  | 海弘工厂 | 2023-01-10 | IQC | 37300077 |  |  | X6827 | 量产 |  |  |  | 中央仓调料 |  |  | 聚龙 |  | 袁天放 | 2000 | 125 | 13 | 10.40% | 异色点*8PCS，压痕*3PCS，毛丝*1PCS，摄像孔夹毛丝*1PCS | C | 已全检完成 |  | 卢琪文 | 1、黑点:电镀素材来料边部有碎屑脏污，上片前未清洁到位，镀后出片检验员检验没有检验到位，导致不良流出。 2、摄像孔夹毛丝:组装背胶B面毛丝未清洁干净，导致背胶粘尘，夹毛丝异物。 压痕：转印胶水浓稠，转印机台滚轮压力过大，挤压流平条纹压痕，成品后严重现象不可遮盖。 | 已全检完成 | 1、黑点:电镀素材来料边部有碎屑脏污，上片前未清洁到位，镀后出片检验员检验没有检验到位，导致不良流出。 2、摄像孔夹毛丝:组装背胶B面毛丝未清洁干净，导致背胶粘尘，夹毛丝异物。 压痕：转印胶水浓稠，转印机台滚轮压力过大，挤压流平条纹压痕，成品后严重现象不可遮盖。 | 1. 上片前先对产品切边部用双面胶除边部碎屑，除完边部碎屑后，再用除尘滚进行双面除尘处理，再上片到装架板上后撕膜前再一次除尘。 2. 上片后用撕膜治具粘起片材边角把镀面要撕掉的膜，统一方向操作撕完，避免撕膜方向不统一而触碰到产品表面。 二、摄像孔夹毛丝： 1. 治具上贴合大背胶前增加B面清洁工序，降低粉尘吸附。 三、压痕 1. 转印滚轮压力调整，由65压力调整至55滚轮压力。 转印现场已签转印过程压痕程度样，进行管控压痕程度。 |  |  |  | 1. 对检验员培训标准进行GRR考核，考核OK上岗，未达标的持续培训或淘汰 2. 加严抽检500-800pcs为一批QC抽检，改为500-300pcs为一批抽检，并增加QC抽检数量80pcs改150pcs 3. OQC定期对检验员培训作业标准统一标准化。 |  |  |  | close | 2023-06-20
|  | 海弘工厂 | 2023-01-10 | IQC | 38100173 |  |  | X6827 | 量产 |  |  |  | 中央仓调料 |  |  | 鼎盛 |  | 袁天放 | 3647 | 200 | 12 | 6.00% | 划伤*9PCS，磨花*1PCSS，刮伤*1PCS，戳伤*1PCS | C | 已全检完成 |  | 汤立明 | 1. 产品有碰到治具碰划伤，治具内残留异物等导致有产品划伤现象 2.产线堆积：拉线桌面未垫珍珠面，部分产品反面放置桌面导表面三伤；产品因堆积过高导致碰划伤 | 已全检完成 | 1. 产品有碰到治具碰划伤，治具内残留异物等导致有产品划伤现象 2.产线堆积：拉线桌面未垫珍珠面，部分产品反面放置桌面导表面三伤；产品因堆积过高导致碰划伤 | 1.每天开线生产前由助拉对辅料治具进行点检清洁并做好记录，避免因治具上杂物造成三伤不良。责任人：方寒2023-1-12 2.每个人工操作工位放置吸塑盒，堆积产品，统一使用吸塑盒摆盘，减少因堆积造成的三伤不良。责任人：方寒2023-1-12 3.重点岗位：全检工位全检员严格按SOP要求作业，取放只能拿取3PCS以内进行检验，防止出现擦伤/磨花不良。责任人：方寒2022-1-12 |  |  |  | 1. 产线堆积产品一律使用吸塑盒放置，上下垫珍珠棉 定期对检验人员进行GRR考核，及品质标准培训，减少误判，提升检验能力 |  |  |  | close | 2023-06-20
|  | 泰衡诺工厂 | 2023-01-10 | IQC | 23202471 |  |  | X672 | 量产 |  |  |  | 直发料 |  |  | 大唐伟业 |  | 廖诗龙 | 350 | 50 | 10 | 20.00% | 10pcs折皱 | C | 已退货 |  | 卢琪文 | 1.膜片和玻璃贴合时，治具表面粘贴的硅胶保护层不平，贴合后形成膜片表面的褶皱不良 2.出货抽检流出原因：OQC抽检时按AQL 0.65，取样片数少，有漏检风险； | 已退货 | 1.膜片和玻璃贴合时，治具表面粘贴的硅胶保护层不平，贴合后形成膜片表面的褶皱不良 2.出货抽检流出原因：OQC抽检时按AQL 0.65，取样片数少，有漏检风险； | 1、调整使用自动贴合机贴，避免手动治具贴合造成褶 皱不良； 2.FQC全检改善对策：安排二位FQC全检一遍后再安排专人FQC二检，着重检验褶皱等外观异常； 3.出货抽检改善对策：OQC出货抽检时安排专人加严（AQL 0.4）外观检验，同时调整取样方式由原来的随机取样，调整为按抽样数每条均匀平摊取样，增加取样片数，提升覆盖率。发现有外观异常的，退上工序执行200%返检。 |  |  |  | 管理制作不良看板，不良品打印照片与实物，张贴培训,新老员工一带一进行培训，对检验员周期培训并签到，IPQC及各领班主管对检验员进行摸底抽检，进行稽查考核，与绩校挂沟 |  |  |  | close | 2023-06-20
|  | 印尼易方/ARM | 2023-01-10 | 海外KD | 17201726 | 摄像头_FF_8W_BF30A2_A_P_1P_H_DHY_V3.0 |  | X665E | 量产 | 摄像头 | 摄像头模组 | CSP模组 | KD |  |  | 盛泰 |  | 张洋 | 5000 | 5000 | 33 | 0.66% | 闪光灯漏光测试工位以及暗光环境打开闪光灯拍照有光影异常 | B | MQE已组织完成复盘了，待输出复盘报告，供应商全检换货的物料75K返工中，印尼消耗在途品30K跟进中 |  | 李海波 | 不良品回供应商厂后进行漏光测试为PASS，内部按照最严程式规格管控能卡控，拆解分析画胶少胶，初步风险锁定在AA站，确认为AA机台 画胶气压波动时，胶管的胶量减少，出胶胶量不稳定，导致画胶会少胶 | MQE已组织完成复盘了，待输出复盘报告，供应商全检换货的物料75K返工中，印尼消耗在途品30K跟进中 | 不良品回供应商厂后进行漏光测试为PASS，内部按照最严程式规格管控能卡控，拆解分析画胶少胶，初步风险锁定在AA站，确认为AA机台 画胶气压波动时，胶管的胶量减少，出胶胶量不稳定，导致画胶会少胶 | MQE已组织完成复盘了，待输出复盘报告，供应商全检换货的物料75K返工中，印尼消耗在途品30K跟进中 |  |  |  | .EOL漏光测试规格加严至60-68，原规格是60-78，收严后可拦截印尼反馈不良 2.FOL机台增加PR识别，少胶时机台自动报警 建议项：1.建议拉通漏光测试规格 2.承认书增加对胶宽规格定义 3.量产物料只在X665E反馈，对整机结构进行排查差异 |  |  |  | close | 2023-06-20
|  | 巴基斯坦TTE | 2023-01-10 | 海外KD | 12202973 |  |  | X6817 | 量产 |  |  |  | KD |  |  | 海弘 |  | 张洋 | 5100 | 5100 | 52 | 1.02% | PS不良 | B | 返工完成 |  | 李峰 | 1.拆机6台，4台为胶路遮挡（去除遮挡位PASS），初步确认为胶路遮挡导致 2.1台重装OK，怀疑为感应rubber褶皱 3.1台重装NG，胶路正常，但打紧中框螺丝后无遮挡上升到值900+，更换面壳感应decoPASS，初步怀疑deco厚度或双面胶厚度异常，巴基斯坦测量工具缺乏，暂得不到考证 4.未拆机2台按压感应deco后PASS，怀疑为面壳deco翘起导致 | 返工完成 | 1.拆机6台，4台为胶路遮挡（去除遮挡位PASS），初步确认为胶路遮挡导致 2.1台重装OK，怀疑为感应rubber褶皱 3.1台重装NG，胶路正常，但打紧中框螺丝后无遮挡上升到值900+，更换面壳感应decoPASS，初步怀疑deco厚度或双面胶厚度异常，巴基斯坦测量工具缺乏，暂得不到考证 4.未拆机2台按压感应deco后PASS，怀疑为面壳deco翘起导致 | 海弘生产三合一胶路优化，胶点微调往上走，由于正面无胶路遮挡测试无法拦截已反馈QPA解决测试优化方案，来料导光柱问题MQE跟进 |  |  |  | 海弘生产三合一胶路优化，胶点微调往上走，由于正面无胶路遮挡测试无法拦截已反馈QPA解决测试优化方案，来料导光柱问题MQE跟进 |  |  |  | close | 2023-06-20
|  | 泰衡诺工厂 | 2023-01-09 | IQC | 23505150 |  |  | X663 | 量产 |  |  |  | 直发料 |  |  | 锦瑞新材 |  | 汪自庆 | 4000 | 200 | 12 | 6.00% | 3PCS黑点 1PCS毛丝 2PCS划伤 6PCS异色 | C | 已返完 |  | 卢琪文 | 1. 产品在退镀时清洗机水源不干净，没有及时更换所致产品上残留有水印；2. 丝印时网板没清干净，粘有异物脏污所致 | 已返完 | 1. 产品在退镀时清洗机水源不干净，没有及时更换所致产品上残留有水印；2. 丝印时网板没清干净，粘有异物脏污所致 | 1. 后需退镀过超声波清洗线，每槽震频率2.5-3A.时常3分钟，过4槽； 2.丝印前需彻底清理干净网板上的异物，确认干净后方可印刷 |  |  |  | 1. 检验员加强培训检验能力，培训考试合格再上岗作业 2. 检验员每天由班组长实操培训，拿不良实物进行培训宣导，提升检出率！ 3. 开班上线前先熟悉样品方可进行生产检验，每日不良实物开会培训检验员提升检出率！ 4. 产品成品一检完成增加二检检全检外观不良！ 5.OQC进行O收1退的标准进行检验管控，杜绝不良流出 |  |  |  | close | 2023-06-20
|  | 泰衡诺工厂 | 2023-01-09 | IQC | 37500065 |  |  | AD10 | 试产PIR |  |  |  | 直发料 |  |  | 伯恩 |  | 廖诗龙 | 200 | 200 | 3 | 1.50% | 1PCS划伤 2PCS缺口 | C | 已返工 |  | 李和忠 | 1.供方制程作业堆叠导致压伤缺口； 2.周转过程托盘未进行软化处理导致划伤； | 已返工 | 1.供方制程作业堆叠导致压伤缺口； 2.周转过程托盘未进行软化处理导致划伤； | 1.针对制程要求SOP作业仅允许1pcs产线检验。 2.针对托盘增加软膜包裹处理； |  |  |  | 针对客户投诉建立异常履历，定期组织GRR培训考核； |  |  |  | close | 2023-06-20
|  | 泰衡诺工厂 | 2023-01-09 | IQC | 37500066 |  |  | AD10 | 试产PIR |  |  |  | 直发料 |  |  | 伯恩 |  | 廖诗龙 | 200 | 200 | 3 | 1.50% | 1PCS掉漆 2PCS缺口 | C | 已返工 |  | 李和忠 | 1.供方制程作业堆叠导致压伤缺口； 2.周转过程托盘未进行软化处理导致划伤； | 已返工 | 1.供方制程作业堆叠导致压伤缺口； 2.周转过程托盘未进行软化处理导致划伤； | 1.针对制程要求SOP作业仅允许1pcs产线检验。 2.针对托盘增加软膜包裹处理； |  |  |  | 针对客户投诉建立异常履历，定期组织GRR培训考核； |  |  |  | close | 2023-06-20
|  | 中央仓 | 2023-01-09 | IQC | 27301364 |  |  | KG7 | 量产 |  |  |  | 直发料 |  |  | 丽德宝 |  | 周丽娅 | 1250 | 125 | 16 | 12.80% | 凹印*16 | C | 已完成返工 |  | 丁海明 | 1. 配件盒纸屑未有清洁干净，粘附在配件盒背面或掉到彩盒面上，包装叠压后有凹印产生。 | 已完成返工 | 1. 配件盒纸屑未有清洁干净，粘附在配件盒背面或掉到彩盒面上，包装叠压后有凹印产生。 | 1.制定《除废作业指导书》，第5.5条特别规定，除废完成需检查正反面是否有纸屑粘附现象，清除干净再交下一工序。 2. 配件盒成品包装前安排专人全检配件盒正反面，发现有纸屑掉到彩盒面上，或粘附在背面，将纸屑清洁干净后再进行包装。 |  |  |  | 1、制定《除废作业指导书》，第5.5条特别规定，除废完成需检查正反面是否有 纸屑粘附现象，清除干净再交下一工序。2、将客户反馈异常图片，制定的措施进行展示，有生产到此款产品进行跟进验证措 施的有效性，验证3批合格后进行结案。 |  |  |  | close | 2023-06-20
|  | 中央仓 | 2023-01-09 | IQC | 27601205 | 保修卡_Infinix_TN_V2.0_RoHS |  | 通用 | 量产 | 包材 | 纸卡册 | 保修卡 | 直发料 |  |  | 丽德宝 |  | 周丽娅 | 13278 | 315 | 35 | 11.11% | 脏污*35 | C | 已完成返工 |  | 丁海明 | 1. 印刷油墨放置时间短未干，机长裁切说明书后出现掉色、脏污； 2.内部检验人员对客户要求不熟悉，默认此不良为OK品，未与主管及时反馈沟通 ； | 已完成返工 | 1. 印刷油墨放置时间短未干，机长裁切说明书后出现掉色、脏污； 2.内部检验人员对客户要求不熟悉，默认此不良为OK品，未与主管及时反馈沟通 ； | 1.修订内部文件《裁切说明书及纸张作业指导书》，在5.5.2条增加裁切前检查说明书印刷下机时间及用手压墨位大部位检查粘性，检查标识卡印刷时间是否在8H以上，先使用手指压在大墨位上，检查说明书印刷油墨是否有粘性或无掉色，无异常说明油墨已干燥。 2.对印刷墨位大的说明书，检查油墨干后，裁切小部份检查外观无掉色不良,再进行批量 裁切生产。 3.现场开会宣导：发现有异常及时与主管或客户沟通反馈，不得私自放行。 |  |  |  | 1、修订内部文件《裁切说明书及纸张作业指导书》，在5.5.2条增加裁切前检查说明书印刷下机时间及用手压墨位大部位检查粘性，同时试裁切小部份检查外观无掉色不良再进行批量裁切；2、将客户投诉质量异常脏污不良召集责任部门主管、FQC、品质主管检讨；并制作客诉看板 ；3、将客户反馈异常图片，现场开会宣导：发现有异常及时与主管或客户沟通反馈，不得私自放行，有生产到此款产品进行跟进验证措 施的有效性，验证3批合格后进行结案。 |  |  |  | close | 2023-06-20
|  | 泰衡诺工厂 | 2023-01-08 | IQC | 21205848 |  |  | X6821 | 量产 |  |  |  | 直发料 |  |  | 兆奕 |  | 汪自庆 | 1000 | 80 | 8 | 10.00% | 8PCS平面度变形 | B | 正常使用，根据图纸标准平面度＜2，不是0.2 |  | 卢琪文 | 1.成型后脱模变形，到贴合整形。 ①脱模产品冷却时间不足，脱模强度不够导致； ②生产人员未依照SOP进行有序成型脱模。 2.产品未进行全检平面度。 3.辅料贴合导致产品变形。 | 正常使用，根据图纸标准平面度＜2，不是0.2 | 1.成型后脱模变形，到贴合整形。 ①脱模产品冷却时间不足，脱模强度不够导致； ②生产人员未依照SOP进行有序成型脱模。 2.产品未进行全检平面度。 3.辅料贴合导致产品变形。 | 1. 取出已成型玻钎撕掉离型膜，将撕完离型膜的玻钎放入整型工装内（40-60S）； 2. 重新对产线人员进行SOP培训学习，让其熟悉掌握成型脱模的流程及其相关工艺的注意事项； 3. 增加检包全检平面度出货； 3.后续对出货前物料安排OQC对包装完入库的再次进行检测。 |  |  |  | / |  |  |  | close | 2023-06-20
|  | 泰衡诺工厂 | 2023-01-08 | IQC | 37500020 |  |  | AD9 | 量产 |  |  |  | 直发料 |  |  | 伯恩 |  | 廖诗龙 | 2200 | 125 | 4 | 3.20% | 2PCS划伤 2PCS掉漆 | C | 已返工 |  | 甘海波 | 供应商分析为划伤、掉漆为制程检验过程堆叠检验及产线堆积产生划伤及掉漆； | 已返工 | 供应商分析为划伤、掉漆为制程检验过程堆叠检验及产线堆积产生划伤及掉漆； | 1.供方制程拉速由40m/min调整至30m/min,防止产线流拉过快堆积； 2.供方外观检验采用1pcs一检，防止堆机产生划伤； |  |  |  | / |  |  |  | close | 2023-06-20
|  | 泰衡诺工厂 | 2023-01-08 | IQC | 38500089 |  |  | LG6 | 量产 |  |  |  | 直发料 |  |  | 富群 |  | 瞿国锋 | 14641 | 315 | 400 | 126.98% | 尾数箱短装400PCS(一包) | A | 已返工完成，整数箱多出来500.一包整数400,一包尾数100 |  | 夏中年 | 1.包装员在装箱时未按包规装箱，尾数箱少装1包，整数箱多装一包，导致尾数箱短装 2.对尾箱数量进行确认，导致不良品外流 | 已返工完成，整数箱多出来500.一包整数400,一包尾数100 | 1.包装员在装箱时未按包规装箱，尾数箱少装1包，整数箱多装一包，导致尾数箱短装 2.对尾箱数量进行确认，导致不良品外流 | 1.严格按包规包装，作业员按要求每箱产品进行称重管理，后续每箱产品上面增加毛重，包好的产品要称重确认数量 2.按传音要求，尾数箱必须全检，检验员签名确认，便于追溯 |  |  |  | 2023年2月份，增加系统扫描软件，避免少数（购买结构件供应商知音的扫描软件），同步所有供应商进行推广 |  |  |  | close | 2023-06-20
|  | 泰衡诺工厂 | 2023-01-08 | IQC | 25001353 | 电池_itel_BL_20HI_2000mAh_FH_NTC |  | L5007 | 量产 | 安规器件 | 锂离子电池 | 铝壳锂离子电池 | 直发料 |  |  | 新能源 |  | 汪自庆 | 7200 | 200 | 360 | 180.00% | 外箱破损1箱 360PCS退货 | C | 不良退应商 |  | 张攀峰 | 快递物流造成箱子破损 | 不良退应商 | 快递物流造成箱子破损 | / |  |  |  | / |  |  |  | close | 2023-06-20
|  | 迪明通工厂 | 2023-01-08 | IQC | 21204378 | 电池盖组件_L5007D_拉古纳蓝 |  | A507 | 量产 | 结构件 | 注塑件 | 电池盖组件 | 中央仓调料 |  |  | 欣冠 |  | 甄晓宁 | 12194 | 315 | 10 | 3.17% | 颗粒*1、丝印偏位*9 | C | 供应商返工，已完成 |  | 王又良 | 1. 丝印偏位是产线在该异常发生为CNC定位孔挂偏，导致整体C偏 2. 颗粒是喷油尘点吸附导致不良 | 供应商返工，已完成 | 1. 丝印偏位是产线在该异常发生为CNC定位孔挂偏，导致整体C偏 2. 颗粒是喷油尘点吸附导致不良 | 1. 组装现场物料和欣冠仓库物料（含镜片）全部返检，并标识好。 2. 中央仓和工厂物料由驻厂百分百全检并标识 3. 提供不良品培训现场人员识别拦截； 组织供应商检讨原因输出对策。 |  |  |  | 1.镜片供应商更新SOP规范要求：作业员打孔时，将产品放置打孔扫描头后，双手离开物料，待打孔完成后，在取料，重复操作。（实际操作也不会太影响效率） 增加丝印定位线，由技术员检查CNC后的物料，定位线是否形成大小边，进行挑选； 增加打孔机：在打孔前，将孔位印刷或遮挡的物料进行挑选，用识别度更高的打孔机，进行定位打孔； IQC来料和组装纳入丝印点检管控。 |  |  |  | close | 2023-06-20
|  | 埃及 | 2023-01-08 | 海外KD | 27601501 | 保修卡_itel_EG_阿拉伯语_2019_通用_V3.0 |  | P661W | 量产 | 包材 | 纸卡册 | 保修卡 | KD |  |  | 1264 |  | 张洋 | 2500 | 2500 | 2500 | 100.00% | 标签保修卡实物为说明书27401247 | A | 已补数完成 |  | 何建波 | 发生原因分析： 1、仓库在5月份搬仓时，搬仓工作员工将保修卡和说明书两个物料堆放在同一卡板，由于在运输过程中堆放过高保护围膜松动，导致两个尾数箱倾倒混料，员工在拉货过程发现了货物散落，由于说明书与保修卡物料相似度极高，协助搬仓员工（以为是改善前或改善后物料）就进行了整理，导致了后面工单发料混料存在，从搬仓后物料堆放可以看出员工以为是同一物料，未对物料区分 流出原因分析： 1、品质、生产点数上线生产只核对了外箱标签的物料编码进行了点数，作业员在点数过程中默认了27601501（保修卡）来料最小包装数量200pcs、27401247（安全说明书）来料最小包装数量100pcs，未对每一扎进行点数，导致异常流出。 | 已补数完成 | 发生原因分析： 1、仓库在5月份搬仓时，搬仓工作员工将保修卡和说明书两个物料堆放在同一卡板，由于在运输过程中堆放过高保护围膜松动，导致两个尾数箱倾倒混料，员工在拉货过程发现了货物散落，由于说明书与保修卡物料相似度极高，协助搬仓员工（以为是改善前或改善后物料）就进行了整理，导致了后面工单发料混料存在，从搬仓后物料堆放可以看出员工以为是同一物料，未对物料区分 流出原因分析： 1、品质、生产点数上线生产只核对了外箱标签的物料编码进行了点数，作业员在点数过程中默认了27601501（保修卡）来料最小包装数量200pcs、27401247（安全说明书）来料最小包装数量100pcs，未对每一扎进行点数，导致异常流出。 | 1、针对库存物料摆放、标识及库存尾数管理，注意事项再次培训--- 仓库 蔡志鹏 / 品质 卢建涛 （已完成） 2、强调周、月盘点的重要性，当库存发生异常时，需要及时上报，调查现况，如有涉及海外市场需要及时告知，预防海外生产风险。--- 仓库 蔡志鹏 / 品质 卢建涛 （已完成） 3、要求仓管员发料时，对尾数实物物料进行自检管理，外观差异明显的及时反馈给仓库主管，同时对上岗技能进行再次培训--- 仓库 蔡志鹏 / 品质 卢建涛 （已完成） 培训上岗流程：理论培训-->实操培训-->现场考核（考核通过后上岗）-->品质持续跟踪改善效果 （备注：仓库会组织人员，每日对库存进行不定时抽查，管理每周抽查，交叉周盘） 4、仓库库存争对相似物料进行区分放置，不可将相似物料放在同一库区（同一卡板）；仓库发料给生产部门，如遇相似物料必须区分放置，不能混箱发到产线，物料箱用胶带封箱，防止混料。 5、针对此次客诉，产线作业方式进行调整，由原来打标人员背对摄像头进行点数打标点数（可能遮挡部分摄像头视角），更改未面对摄像头打标点数，将电子称移到监控下作业，作业过程更加清晰。 6、现场作业稽查 a、在线IPQC不定时稽核在线员工作业遵守事项，稽核生产过程是否每一个料号单独作业，生产作业员在生产尾数物料时是否有清单数量，如：未按要求作业及时开出《异常通知单》，并进行整改。-- 品质 卢建涛 杨平宇、生产 段叙炜（已完成） b、不定时稽核确认员工作业遵守度；粘贴标签前是否都有确认机型\料号\数量\重量等关联信息再粘贴标签，测试时需要生产、品质现场管理一起确认，不合格输出培训报表，将稽查结果记录在《生产部敏感测试明细》中 |  |  |  | 1.仓库对库物料进行周盘、月盘，如出现异常时候及时追溯物料去向，提前邮件形式知会关联工厂来料重点确认--- 仓库 蔡志鹏 / 品质 卢建涛 （已完成） 2.仓库备料及核对时对每一款物料的编码及数量进行全部确认，发料记录详细（原包装数量*箱数+尾数），并在BOM签字确认，避免漏点，组长进行监督。---仓库 蔡志鹏/生产 龙玉香/品质 卢建涛 （已完成） 3.全员品质意识教育，要求严格按照作业流程执行，班组长每日早会宣导作业注意事项，并不定期确认员工作业遵守事项。--- 生产 龙玉香 /仓库 蔡志鹏 /品质 杨平宇 （已完成） 4.与传音驻厂质量何（建波）工现场讨论，针对供应商来料最小包装没有标识或最小包装数量过大（最小包装数量过大，仓库发料取数时会发生少数或混料风险）进行前推改善，从源头减少异常发生。（硅胶套、光感胶套等最小包装2000pcs/包，印度KD正常套料10000/订单，每批都要拆尾数，推动供应商来料最小包装改为1000/包） |  |  |  | close | 2023-06-20
|  | 泰衡诺工厂 | 2023-01-07 | IQC | 37500065 |  |  | AD10 | 试产PIR |  |  |  | 直发料 |  |  | 伯恩 |  | 廖诗龙 | 200 | 200 | 4 | 2.00% | 1PCS缺口 3PCS划伤 | C | 已返工 |  | 李和忠 | 1.供方制程作业堆叠导致压伤缺口； 2.周转过程托盘未进行软化处理导致划伤； | 已返工 | 1.供方制程作业堆叠导致压伤缺口； 2.周转过程托盘未进行软化处理导致划伤； | 1.针对制程要求SOP作业仅允许1pcs产线检验。 2.针对托盘增加软膜包裹处理； |  |  |  | 针对客户投诉建立异常履历，定期组织GRR培训考核； |  |  |  | close | 2023-06-20
|  | 泰衡诺工厂 | 2023-01-07 | 产线 | 21205616 |  |  | KH6 | 量产 |  |  |  | 直发料 |  |  | 广正 |  | 廖诗龙 | 6000 | 2650 | 28 | 1.06% | 侧键手感弱 | B | 库存剩余18422pcs,已返工挑选完成，挑选不良：232pcs,不良率：1.25% |  | 甘海波 | 1.侧键因触点缩水不良，在返工触点缩水不良定义标准时，科派用样机试装判定，未再次经过传音复判确认，导致有一些轻微缩水不良被误判。 2.未考虑到轻微缩水的侧键与FPC装机壳极限公差匹配问题会有手感差的不良产生，导致二次异常的发生。 | 库存剩余18422pcs,已返工挑选完成，挑选不良：232pcs,不良率：1.25% | 1.侧键因触点缩水不良，在返工触点缩水不良定义标准时，科派用样机试装判定，未再次经过传音复判确认，导致有一些轻微缩水不良被误判。 2.未考虑到轻微缩水的侧键与FPC装机壳极限公差匹配问题会有手感差的不良产生，导致二次异常的发生。 | 1.对库存所有的产品全部重新进行返工并打点标识。 2.重新定义标准判定，触点缩水不良不管轻微严重，一律全部挑出，保证手感OK。 3.由工程师对返工效果进行专项跟进，制定奖罚措施，进行责任划分。 |  |  |  | 1.后续针对类似异常情况，返工时全部从严管控，标准经过客户确认以后，依客户确认标准进行返工。 2.将改善措施措施水平展开其它型号，并将相关措施纳入IPQC监控项目中。 |  |  |  | close | 2023-06-20
|  | 泰衡诺工厂 | 2023-01-07 | IQC | 37500046 |  |  | AD10 | 试产PIR |  |  |  | 直发料 |  |  | 富驰 |  | 廖诗龙 | 350 | 351 | 57 | 16.24% | 57PCS油污 | C | 已返工 |  | 李和忠 | 供方涂油过程操作不当导致润滑油外溢； | 已返工 | 供方涂油过程操作不当导致润滑油外溢； | 针对供方在制品涂油后增加放大镜外观全检 |  |  |  | 依据传音溢油管控区域制作SOP固化现场； |  |  |  | close | 2023-06-20
|  | 泰衡诺工厂 | 2023-01-07 | IQC | 23505359 |  |  | AD8 | 量产 |  |  |  | 直发料 |  |  | 鼎盛 |  | 汪自庆 | 7367 | 200 | 20 | 10.00% | 20PCS短装 | A | 已补料 |  | 李和忠 | 现场IPQC签核首件时从吸塑中拿出产品，签核后未通知到产线打包员，也未将物料补齐，导致问题发生 | 已补料 | 现场IPQC签核首件时从吸塑中拿出产品，签核后未通知到产线打包员，也未将物料补齐，导致问题发生 | 1. 后续成品物料禁止任何人拿取，所有物料包装后必须要有打包员及QC当面确认，所有拿取物料必须要有打包员同意并补齐物料。 2. 重新评估包装方式，修改SOP及包装规范，每小格吸塑中只允许放一板物料（20pcs），一层160pcs（8格ⅹ20pcs=160pcs），每箱400pcs（25层ⅹ160pcs=4000pcs）每层物料全检出货。--责任人：谭佳、李晨虎、涂涛 -完成日期：2023-02-15 3. 对现场小件物料统一管理放置，打包员全检点数，由品质进行检验确认（打包员 /IPQC签名确认无误，出货）--责任人：方寒、向柳明 2023-02-15 4. 为防止再出现类似现象，每批出货，我司会在包装箱内多放40pcs物料，避免再次遗漏 |  |  |  | 相同工艺物料项目同步导入，杜绝不良再次产生 |  |  |  | close | 2023-06-20
|  | 中央仓 | 2023-01-07 | IQC | 37300031 | 复合板电池盖组件_X6827_超音速黑_V0_JL_GK |  | X6827 | 量产 | 结构件 | 复合板材 | 复合板电池盖组件 | 直发料 |  |  | 聚龙 |  | 李高胜 | 2000 | 125 | 5 | 4.00% | 闪光灯罩划伤*4 背胶夹异物*1 | C | 已返工 |  | 卢琪文 | D-4.1:根本原因/失效分析 闪光灯罩划伤: 装闪光灯后流下工段物料未及时完成保压导致产品堆积B面朝下堆积摆放台面，导致产品磨花。 背胶夹异物: 背胶治具未及时清洁干净导致组装时杂物粘在背胶上 D-4.2: 流出原因 1.员工检验时漏检； 2.OQC抽检未抽到，导致流出； | 已返工 | D-4.1:根本原因/失效分析 闪光灯罩划伤: 装闪光灯后流下工段物料未及时完成保压导致产品堆积B面朝下堆积摆放台面，导致产品磨花。 背胶夹异物: 背胶治具未及时清洁干净导致组装时杂物粘在背胶上 D-4.2: 流出原因 1.员工检验时漏检； 2.OQC抽检未抽到，导致流出； | D-5:纠正措施： 1.装好闪光灯产品流下工段若未及时保压必须摆盘，不可堆积 2.治具4H清洁一次，更改2H清洁一次，并保持台面干净整洁，另已加强培训作业员操作手法和自检意识 |  |  |  | D-7.1预防再次发生的行动 1.不良问题点包装检验人员现场培训宣导； 2.记录客诉不良履历提醒组装并提前预防。 |  |  |  | close | 2023-06-20
|  | 中央仓 | 2023-01-07 | IQC | 37300077 |  |  | X6827 | 量产 |  |  |  | 直发料 |  |  | 聚龙 |  | 李高胜 | 4000 | 200 | 4 | 2.00% | 闪光灯罩划伤*3 裂纹*1 | C | 已返工 |  | 卢琪文 | D-4.1:根本原因/失效分析 闪光灯罩划伤: 装闪光灯后流下工段物料未及时完成保压导致产品堆积B面朝下堆积摆放台面，导致产品磨花。 裂纹: 保压工位员工操作未一次性放到位，左右移动造成产品裂纹 D-4.2: 流出原因 1.员工检验时漏检； 2.OQC抽检未抽到，导致流出； | 已返工 | D-4.1:根本原因/失效分析 闪光灯罩划伤: 装闪光灯后流下工段物料未及时完成保压导致产品堆积B面朝下堆积摆放台面，导致产品磨花。 裂纹: 保压工位员工操作未一次性放到位，左右移动造成产品裂纹 D-4.2: 流出原因 1.员工检验时漏检； 2.OQC抽检未抽到，导致流出； | D-5:纠正措施： 闪光灯罩划伤: 1.装好闪光灯产品流下工段若未及时保压必须摆盘，不可堆积 2.治具4H清洁一次，更改2H清洁一次，并保持台面干净整洁，另已加强培训作业员操作手法和自检意识 裂纹： 1.重新调整压合冶具下座定位柱，固定电池盖组装压合位置适中（定位紧电池盖边会挤伤、定位松电池盖压合会）池盖组装压合后确认定位柱松紧度； |  |  |  | D-7.1预防再次发生的行动 1.不良问题点包装检验人员现场培训宣导； |  |  |  | close | 2023-06-20
|  | 1264工厂（KD仓） | 2023-01-07 | IQC | 21205607 |  |  | X6512 | 量产 |  |  |  | 直发料 |  |  | 欣冠 |  | 何建波 | 360 | 80 | 48 | 60.00% | 混料*48 | A | 已返工11148pcs，检出不良48pcs |  | 王又良 | 根因：1，经排查：原因是生产组装物料员入库存时不够整箱，取尾数箱合箱时未检查清楚把CE版本物料拼错混装导致的 流出原因： 1，组装尾数拼箱未安要求登记核对数量 和未通知品质一起全检确认导致混料流出。 2，拼箱物料QC未100%全检导致未检出流出 | 已返工11148pcs，检出不良48pcs | 根因：1，经排查：原因是生产组装物料员入库存时不够整箱，取尾数箱合箱时未检查清楚把CE版本物料拼错混装导致的 流出原因： 1，组装尾数拼箱未安要求登记核对数量 和未通知品质一起全检确认导致混料流出。 2，拼箱物料QC未100%全检导致未检出流出 | 1，及时排查各现场库存并安排全检标识好。 2，重新培训物料员规范作业，考核合格后方上岗操作并落实到责任人&监督人。 3，现场挂不同版本丝印区分图提醒员工作业时点检注意。 :纠正措施的验证 1，以上措施已执行 2，生产其它拉线同步全面展管控并跟进结果 |  |  |  | 1，更新不良履历挂现场班早会宣导，要求物料员&打包员QC点检确认不同版本区别。 2，更新现场尾数拼箱作业规范，增加更换包装须由QC检查流程，定义由IPQC进行核对，OQC进行复核确认并记录要求 ；防止不同版本物料混料流出。 3，IPQC&OQC检验重点稽核监督管控现场清换线、尾数管理落实到位，并记录，有异常落实到责任人跟进关闭。 4，横向排查其它线体，同步核查确认，并跟进结果 5，水平展开所有项目管控，同步纳入管控 |  |  |  | close | 2023-06-20
|  | 重庆工厂 | 2023-01-07 | IQC | 17401714 |  |  | X6826 | 量产 |  |  |  | 直发料 |  |  | 京东方 |  | 曾鹏飞 | 50450 | 500 | 48 | 9.60% | 保护膜贴偏*48 | C | 已返工10K |  | 汪琼 | ① 返品信息查询：覆膜工序人员存在集中性，排查为异常时间为员工预离职状态； ② 问题定性：依据产品分析，流出原因指向员工未进行覆膜后自检检查动作，导致异常品后流； | 已返工10K | ① 返品信息查询：覆膜工序人员存在集中性，排查为异常时间为员工预离职状态； ② 问题定性：依据产品分析，流出原因指向员工未进行覆膜后自检检查动作，导致异常品后流； | ① 预离职人员周别摸排，调离重点岗位至物流辅岗 ② INSP流程调整，增加100%治具重新覆膜自检流程。 ③ 覆膜后检查方法优化：目视膜错位→刮蹭膜是否带起 |  |  |  | ① 在灯光下目视检查，有无保护膜超出 CG 边缘； ② 用拇指/食指从产品背面两侧四个边角，向正面向 上刮蹭，观察膜是否被带起，若带起则为NG，并膜 把手方向是否正确；如果NG则需从步骤2重新进行覆 膜； ③ 检查是否有膜大气泡，如果有大气泡需要捋平； |  |  |  | close | 2023-06-20
|  | 重庆工厂 | 2023-01-07 | IQC | 25601628 |  |  | X6512 | 量产 |  |  |  | 直发料 |  |  | 恩鸿 |  | 曾鹏飞 | 44800 | 500 | 50 | 10.00% | M4模号划伤 | C | 已退货 |  | 仉天宇 | 产生原因：经查看不良图片，此划伤不良为注塑气纹，产生原因为：产品在注塑过程中，由于成型条件没有充分优化好就开始批量生产，成型中射出速度过快导致模具中的气体来不及排出，产品拐角位置排气冲出来的气纹。 流出原因： 1、员工未100%挑出不良品. 2、OQC及IPQC未监督到位，导致不良流出 | 已退货 | 产生原因：经查看不良图片，此划伤不良为注塑气纹，产生原因为：产品在注塑过程中，由于成型条件没有充分优化好就开始批量生产，成型中射出速度过快导致模具中的气体来不及排出，产品拐角位置排气冲出来的气纹。 流出原因： 1、员工未100%挑出不良品. 2、OQC及IPQC未监督到位，导致不良流出 | 优化产品在注塑过程中的成型参数，将第二段的射出速度18 S改为13 S。 2.更改注塑模具，将模具行位/芯子增加排气引流槽，使产品在成型过程中排气更加顺畅。 |  |  |  | 1、早会宣导及培训所有员工，必须按照SIP要求做到自检互检，如发现不良及时反馈并100%拦截。 2、将客诉不良实物样板，传阅相关工序，并备注在标准卡上面客诉履历表上，在后续生产中注意此种不良的再次发生，并使员工能准确性识别不良品。 3.、IPQC由2H巡线改为1H进行巡线稽核，拿产品标准卡样品核对OK盖章即可。 4.预防划伤改进方法如下； 1.行位及芯子增加排气引流槽。 2.成型参数调机优化。 3.发现异常通知技术员立即停机改善。 |  |  |  | close | 2023-06-20
|  | 迪明通工厂 | 2023-01-07 | IQC | 17201660 | 摄像头_FF_2M_OV02B10_B_P_2P+IR_Z_XCG_V1.0 |  | A507 | 量产 | 摄像头 | 摄像头模组 | CSP模组 | 中央仓调料 |  |  | 鑫晨光 |  | 甄晓宁 | 4000 | 200 | 3 | 1.50% | 移动黑影 | B | 已换货 |  | 李海波 | 产品黑影主要为IR屑和皮肤屑,黑影为移动脏点，OQC抽检无法卡控，最终导至创启端抽检到有黑影现像 | 已换货 | 产品黑影主要为IR屑和皮肤屑,黑影为移动脏点，OQC抽检无法卡控，最终导至创启端抽检到有黑影现像 | 1.1.来料镜头漓心清洗前增加镜头振动，振动频率：100Hz 时间10分钟，经此项改善后，终检脏点不良率由原来0.7%，下降到0.05%;2..前段百级车间清洁、组装作业人员由原来戴手指套作业全部改为戴无尘手套作业，袖口与无尘手套接合位用防静电无尘胶纸缠绕，以减少皮肤屑的发生，同步更新SOP;3.原作业流程为：全检+包装+出货，在原来的作来流程中增加模拟运输振动+全检即，全检+模拟运输振动+全检+包装+出货，从2023\01\09开始执行；原作业流程为：全检+包装+出货，在原来的作来流程中增加模拟运输振动+全检即，全检+模拟运输振动+全检+包装+出货，从2023\01\09开始执行； |  |  |  | / |  |  |  | close | 2023-06-20
|  | 泰衡诺工厂 | 2023-01-06 | IQC | 37300068 |  |  | X676B | 量产 |  |  |  | 直发料 |  |  | 锦瑞新材 |  | 汪自庆 | 86 | 86 | 2 | 2.33% | 1PCS划伤 1PCS异色 | C | 已返完 |  | 卢琪文 | 在转印过程中有异物、碎屑进入纹理模底部，造成纹理模压伤，板材转印后形成压痕，经盖底形成异色不良 | 已返完 | 在转印过程中有异物、碎屑进入纹理模底部，造成纹理模压伤，板材转印后形成压痕，经盖底形成异色不良 | 1. 板材在上料转印前，安排人员清理板材四周碎屑后才能撕膜上线，减少车间碎屑、异物、落尘的产生； 2. 不定时用除尘布及风枪清洁转印机周边5S，避免生产过程中异物、碎屑进入模具底部造成模具压痕； 3. 转印过程每生产50张物料，QC参照样品全检一次外观，发现纹理压痕及时通知生产更换纹理模并再次确认模具外观； 4. 异常物料单独标识流通； |  |  |  | 1.对外观检验人员进行客户书面标准及实物样品培训，并进行GRR考核，对于考核不合格人员进行调岗，补充考核合格人员定岗全检；2.制作不良看板，下发给相关车间主管在每日开会时进行宣导并流传观看； |  |  |  | close | 2023-06-20
|  | 海弘工厂 | 2023-01-06 | IQC | 21002760 | 面壳组件_A511L_黑色_PC+20%GF |  | A511L | 量产 | 结构件 | 注塑件 | 面壳组件 | 中央仓调料 |  |  | 知音 |  | 袁天放 | 6778 | 200 | 6 | 3.00% | 划伤*4PCS，磨花*2PCS | C | 已全检完成 |  | 杨圣杰 | 生产人员更换频繁，新员工较多,从冷压治具拿取壳体手法不熟练，易碰撞到，造成划伤划磨花 | 已全检完成 | 生产人员更换频繁，新员工较多,从冷压治具拿取壳体手法不熟练，易碰撞到，造成划伤划磨花 | 1.对治具进行防护保护，规避产品碰撞不良.并对作业员按SOP进行手法的培训，确保作业手法正确，产品动作流畅.规避手法上的失误造成不良发生. 2.培训全检工段，制作客诉履历悬挂检验台警示拦截. |  |  |  | 1.不良异常问题点现场培训宣导； 2.规范生产重点工位的管理： 重点工位的识别并标注在《标准工艺流程表》和《不良图片履历表》; 对重点工位的重点巡检，及时发现制程中的不良并要求生产部及时改善好; ③重点工位员工的指导培训，生产中关注重点工位的生产状态，有异常及时、快速处理，需要协助时需快速通报 |  |  |  | close | 2023-06-20
|  | 海弘工厂 | 2023-01-06 | IQC | 23305734 | 前闪光扩散膜_6*6*2.8_L5006_透明 |  | L5006 | 量产 | 结构件 | 模切件 | 辅料 | 中央仓调料 |  |  | 键键通 |  | 袁天放 | 5000 | 200 | 12 | 6.00% | 粘毛丝*7PCS，黑点*2PCS夹异物*1PCS，油印*2PCS | C | 已换货 |  | 汤立明 | 初步分析是检验后产品长期放置，未做防护导致表面掉进毛丝异物 | 已换货 | 初步分析是检验后产品长期放置，未做防护导致表面掉进毛丝异物 | 后续所有产线上检验完成的物料全部增加一层上盖防护，放置产品表面落尘 |  |  |  | 后续针对中间有凹槽的产品，生产检验环节重点关注毛丝问题 |  |  |  | close | 2023-06-20
|  | 重庆工厂 | 2023-01-06 | IQC | 38200182 |  |  | X6827 | 量产 |  |  |  | 直发料 |  |  | 立德宝 |  | 曾鹏飞 | 4950 | 200 | 200 | 100.00% | 异色 | C | 已退货 |  | 丁海明 | 1.机长印刷调机时，红色比例偏小， 油墨干后红色变浅，颜色偏蓝色； 2.根据印章确认，产前调机时，机长未严格按照客人的色样对比查看； 3.同批次印刷色差，品质与生产未严格对比色样查看导致不良流到客人处； 4.品质与生产未仔细核对样品局部颜色，（核对不仔细） | 已退货 | 1.机长印刷调机时，红色比例偏小， 油墨干后红色变浅，颜色偏蓝色； 2.根据印章确认，产前调机时，机长未严格按照客人的色样对比查看； 3.同批次印刷色差，品质与生产未严格对比色样查看导致不良流到客人处； 4.品质与生产未仔细核对样品局部颜色，（核对不仔细） | 1.机长对调机品进行用风筒吹干后再次验证，防止油墨干后变色； 2.生产与品质人员确认印刷首件，待印墨干燥后才可与样对比查看，以色稿为标准，专色产品同时以色差密度测试仪测试数据双标为准，从而判定颜色是否满足客户要求； 3.产品资料袋跟着大货生产工序； 4.后段做首件严格对照色差问题，覆盖整个图案区 |  |  |  | 1. 对印刷工序现场稽核，资料袋都有同步到印刷工序给到机长印刷时对颜色进行参照； 2. 现场印章、大货与资料袋中色稿一致，现场QC签字确认； 3.印刷调机品有隔离保管，并有明显标识； 4.专色产品测量的LAB值标注在首件印张上； |  |  |  | close | 2024-09-29 15:15
|  | 中央仓 | 2023-01-06 | IQC | 27104701 |  |  | KH7 | 量产 |  |  |  | 直发料 |  |  | 丽德宝 |  | 周丽娅 | 79 | 13 | 10 | 76.92% | 脱胶不良*10 | B | 已完成返工 |  | 丁海明 | 1. 彩盒除泡模具压紧条出现松动，压合时未充分接触，彩盒压边后有出现开胶不良； 2.开胶为渐变性开胶，产线生产成品后直接抽检未发现此现象，机长发现松动后未将模具调整前物料隔离干净，导致不良流出； | 已完成返工 | 1. 彩盒除泡模具压紧条出现松动，压合时未充分接触，彩盒压边后有出现开胶不良； 2.开胶为渐变性开胶，产线生产成品后直接抽检未发现此现象，机长发现松动后未将模具调整前物料隔离干净，导致不良流出； | 1. 生产过程中，机长确认首件及自检过程中，对彩盒进行破坏性测试检查各边粘结是否牢固； 2. 完善内部文件《全自动天地盖纸盒成型机》5.7条款增加对机器模具压紧条部件的检测； 3.OQC抽检库存成品，对彩盒进行破坏性测试检查各边粘结是否牢固。 |  |  |  | 1、完善内部文件《全自动天地盖纸盒成型机》5.7条款增加对机器模具压紧条部件的检测；2、生产过程中，机长确认首件及自检过程中，以及OQC抽检库存成品，对彩盒进行破坏性测试检查各边粘结是否牢固； |  |  |  | close | 2023-06-20
|  | 中央仓 | 2023-01-06 | IQC | 38100460 |  |  | X6515 | 量产 |  |  |  | 直发料 |  |  | 美光达 |  | 李高胜 | 60000 | 500 | 8 | 1.60% | 背胶贴偏*8 | C | 已返工 |  | 仉天宇 | D-4.1:根本原因/失效分析： （1）品质检验人员漏失，QC进行抽检预撕装饰件动作时力度过大，将背胶带起，导致装饰件粘回底膜时有背胶偏位现象； 责任人：张玉常/李雄 完成日期：2023-1-9 D-4.2: 流出原因 由于不良比例较低，OQC未能及时将不良检出，造成不良流入客户端； 责任人：梁燕琼 完成日期：2023-1-9 | 已返工 | D-4.1:根本原因/失效分析： （1）品质检验人员漏失，QC进行抽检预撕装饰件动作时力度过大，将背胶带起，导致装饰件粘回底膜时有背胶偏位现象； 责任人：张玉常/李雄 完成日期：2023-1-9 D-4.2: 流出原因 由于不良比例较低，OQC未能及时将不良检出，造成不良流入客户端； 责任人：梁燕琼 完成日期：2023-1-9 | D-5:纠正措施 （1）由当班品质组长拿不良实物对QC进行教育喧导； （2）检验预撕注意手法，预撕背胶1/3位置，产品贴回底膜时确认背胶是否有带起导致 偏胶，避免产品在抽检过程中导致不良产生； |  |  |  | D-7.1预防再次发生的行动 （1）客诉不良问题点在各相关部门的早、晚会上对相关人员进行宣导教育； 责任人：张玉常/李雄 完成日期：2023-1-7 （2）将客户投诉信息制作成客诉警示，悬挂工作台面对现场进行警示，生产及检查时作为重点事项管控，如下图所示： 责任人：杨江彩 完成日期：2023-1-7 |  |  |  | close | 2023-06-20
|  | 迪明通工厂 | 2023-01-06 | IQC | 17001257 |  |  | A507 | 量产 |  |  |  | 中央仓调料 |  |  | 中光电 |  | 甄晓宁 | 3600 | 200 | 4 | 2.00% | 二维码变形 | B | 调整扫码角度，扫码OK，产线打出不良集中处理 |  | 汪琼 | 1》员工上料摆盘抖动导致产品移位； 2》变形二维码扫描3秒内无法识别，多次扫描可识别，员工多次扫描OK后流出； | 调整扫码角度，扫码OK，产线打出不良集中处理 | 1》员工上料摆盘抖动导致产品移位； 2》变形二维码扫描3秒内无法识别，多次扫描可识别，员工多次扫描OK后流出； | 1.针对喷码上料人员培训，上料后需检查背光是否摆放到位后再喷码 ；2二维码扫码人员要求扫码按时间识别，需在3s内识别出，同时对扫码岗位SOP完善作业要求 |  |  |  | / |  |  |  | close | 2023-06-20
|  | 泰衡诺工厂 | 2023-01-05 | IQC | 37500065 |  |  | AD10 | 试产PIR |  |  |  | 直发料 |  |  | 伯恩 |  | 廖诗龙 | 200 | 200 | 3 | 1.50% | 1PCS缺口 2PCS划伤 | C | 已返工 |  | 李和忠 | 1.供方制程作业堆叠导致压伤缺口； 2.周转过程托盘未进行软化处理导致划伤； | 已返工 | 1.供方制程作业堆叠导致压伤缺口； 2.周转过程托盘未进行软化处理导致划伤； | 1.针对制程要求SOP作业仅允许1pcs产线检验。 2.针对托盘增加软膜包裹处理； |  |  |  | 针对客户投诉建立异常履历，定期组织GRR培训考核； |  |  |  | close | 2023-06-20
|  | 泰衡诺工厂 | 2023-01-05 | IQC | 37500066 |  |  | AD10 | 试产PIR |  |  |  | 直发料 |  |  | 伯恩 |  | 廖诗龙 | 200 | 200 | 1 | 0.50% | 1PCS划伤 | C | 已返工 |  | 李和忠 | 周转过程托盘未进行软化处理导致划伤； | 已返工 | 周转过程托盘未进行软化处理导致划伤； | 针对托盘增加软膜包裹处理； |  |  |  | 针对客户投诉建立异常履历，定期组织GRR培训考核； |  |  |  | close | 2023-06-20
|  | 海弘工厂 | 2023-01-05 | IQC | 17001315 | 显示屏_5.0FW_TN_HSD_ST7701S_COE_V2.0 |  | A511L | 量产 | 屏幕 | 显示屏模组 | 显示屏 | 中央仓调料 |  |  | 中光电 |  | 袁天放 | 10440 | 315 | 10 | 3.17% | 屏内气泡*2PCS，凹印*6PCS，划伤*1PCS，屏脏污*1PCS | C | 已全检完成 |  | 汪琼 | 1、开班前预撕全膜200pcs来料不良率1%，在常规标准范围内， 2、不良流出经评估分析是不同批次生产物料，同时和检验人员手法有关，导致漏检，外流客户端。 | 已全检完成 | 1、开班前预撕全膜200pcs来料不良率1%，在常规标准范围内， 2、不良流出经评估分析是不同批次生产物料，同时和检验人员手法有关，导致漏检，外流客户端。 | 1、针对性对开班前撕全膜200pcs产品严格要求品质二次全检评估此批物料良率。 2、管理监督检查对检验人员手法&撕膜角度要求提升：先撕上半部分，抚平后再撕下半部分 |  |  |  | 1、现场培训检验人员作业手法&检验方法重新培训优化。2、内部库存品返工未发现不良。 3、客户端待上线产品进一步跟进返工处理。 |  |  |  | close | 2023-06-20
|  | 中央仓 | 2023-01-05 | IQC | 21400241 |  |  | LG8N | 量产 |  |  |  | 直发料 |  |  | 知音 |  | 李高胜 | 3829 | 200 | 5 | 2.50% | 毛丝*1 划伤*1 磕伤*2 压伤*1 | C | 已返工 |  | 杨圣杰 | D-4.1:根本原因/失效分析 经分析： 1.生产人员更换频繁，新员较多,从治具上拿取壳体手法不熟练，易碰撞到，造成划伤、磕伤； 责任人:龙红梅2023.1.7 D-4.2: 流出原因 1.外观不良产品全检员未能全部检出，不良流出。 2.因不良比率较低，IPQC与OQC抽检未能发现划伤、磕伤等不良，导致问题流出； 责任人：李燕禄2023.1.7 | 已返工 | D-4.1:根本原因/失效分析 经分析： 1.生产人员更换频繁，新员较多,从治具上拿取壳体手法不熟练，易碰撞到，造成划伤、磕伤； 责任人:龙红梅2023.1.7 D-4.2: 流出原因 1.外观不良产品全检员未能全部检出，不良流出。 2.因不良比率较低，IPQC与OQC抽检未能发现划伤、磕伤等不良，导致问题流出； 责任人：李燕禄2023.1.7 | D-5:纠正措施 1、对作业员按SOP进行手法的培训，确保作业手法正确，拿取产品动作流畅,规避手法上的错误. 2.人员全部培训后再安排上岗，确保每个员工都能作业手法与标准明确,IPQC及组长进行产线监督.---谭晶晶/郑丽/龙红梅/李燕禄2023.1.7 |  |  |  | D-7.1预防再次发生的行动 1.将不良信息纳入不良履历做重点管控，同步现场全检工位悬挂，警示作业员与全检员重点查； ---责任人：邱小华2023.1.7 2.按SOP/SIP标准对员工进行培训，提高员工检验能力与品质意识。---责任人：谭晶晶/郑丽2023.1.7 |  |  |  | close | 2023-06-20
|  | 中央仓 | 2023-01-05 | IQC | 17101436 | 触摸屏_5.0GF_CHSC6440_A16_黑色_HZ_V1.0 |  | A16 | 量产 | 屏幕 | 触摸屏模组 | 电容屏 | 直发料 |  |  | 鸿展 |  | 李高胜 | 3744 | 200 | 4 | 2.00% | 掉漆*2 划伤*2 | C | 已返工 |  | 彭峰 | G划伤/掉漆：吸塑盘未错盘可能导致不良产生； 终检/FQC漏检导致不良流至客户端； | 已返工 | G划伤/掉漆：吸塑盘未错盘可能导致不良产生； 终检/FQC漏检导致不良流至客户端； | 1、培训终检人员/电测人员/成品转盘人员错盘放置； 2、培训终检/FQC全检并对其月度陷阱考试，提升检出率防止流出； |  |  |  | 1、培训终检人员/电测人员/成品转盘人员错盘放置； 2、培训终检/FQC全检并对其月度陷阱考试，提升检出率防止流出； |  |  |  | close | 2023-06-20
|  | 重庆工厂 | 2023-01-05 | IQC | 12109225 |  |  | X6827 | 量产 |  |  |  | 直发料 |  |  | 朵唯 |  | 吴夏芳 | 55 | 55 | 6 | 10.91% | 定位孔板裂*6（售后板） | B | 已返完 |  | 胡勇 | 跟线维修ATA功能夹具时将异物滞留在夹具上，造成主板未放平整，未仔细观察夹具行程压，造成定位孔连续压出裂纹。 | 已返完 | 跟线维修ATA功能夹具时将异物滞留在夹具上，造成主板未放平整，未仔细观察夹具行程压，造成定位孔连续压出裂纹。 | 1.工程维修夹具后在首次测板前先检查是否有遗留物，针对维修后测试的第一块PCBA外观全检OK后方可开始作业。 2.ATA功能夹具，按照要求每两小时检查清洁确认BTB连接器，品质确认，并做时段报表，方可正常生产； |  |  |  | 1.后续这类似问题已要求邮件输出给传音这边。 2.重点管控工厂严格按确认流程执行. |  |  |  | close | 2023-06-20
|  | 朵唯工厂 | 2023-01-05 | IQC | 38100464 |  |  | BF7 | 量产 |  |  |  | 中央仓调料 |  |  | 知音 |  | 杨松 | 59920 | 500 | 18 | 3.60% | 不离型 | C | 1.7日已返工完成。 |  | 杨圣杰 | （辅成）背胶粘性高蓝膜克重太重导致产品不离型，背胶粘性弱产品易掉落风险； | 1.7日已返工完成。 | （辅成）背胶粘性高蓝膜克重太重导致产品不离型，背胶粘性弱产品易掉落风险； | 1.前期针对BF7指纹链接支架背胶不离型，全部100%全检返工上手按压产品向前推动即可保证100%离型； 2，（辅成）辅料背胶不离型冻结清退处理，已更换辅料二级厂商（明亚顺）交付使用中 ；3，针对（辅成）辅料背胶不离型冻结清退，待厂商（辅成）重新打样验证签样处理中。 |  |  |  | 1.将不良信息纳入不良履历做重点管控，同步现场全检工位悬挂，警示作业员与全检员重点查看； 2.培训员作业规范品质自检能力； 3.优化SOP作业过程管控要求； |  |  |  | close | 2023-06-20
|  | 泰衡诺工厂 | 2023-01-04 | IQC | 37200008 |  |  | AD10 | 试产PIR |  |  |  | 直发料 |  |  | 大唐伟业 |  | 廖诗龙 | 2300 | 200 | 13 | 6.50% | 1PCS异物 2PCS毛丝 1PCS凸点 9PCS折皱 | C | 已退货 |  | 卢琪文 | 分析为供应商大镜片采用贴膜工艺，镜片错层压合导致出现褶皱不良，异物毛丝为供应商制程作业环境问题不达标导致； | 已退货 | 分析为供应商大镜片采用贴膜工艺，镜片错层压合导致出现褶皱不良，异物毛丝为供应商制程作业环境问题不达标导致； | 1.镜片增加泡棉缓冲处理； 2.供方制程增加加湿器作业； 3.供方严格按照SOP全程作业佩戴指套作业； |  |  |  | 将贴膜镜片工艺纳入增加泡棉包规执行，后续项目同步执行； |  |  |  | close | 2023-06-20
|  | 中央仓 | 2023-01-04 | IQC | 25201287 | 耳机_3.5MM_美标_白磁_WWD |  | 通用 | 量产 | 电声器件 | 耳机 | 有线耳机 | 直发料 |  |  | 伟旺达 |  | 周丽娅 | 3600 | 200 | 6 | 3.00% | 阻值大*6 | B | 已换货 |  | 钟意中 | 1、不良耳机1K范围频率响应及平衡度耳机左右平衡度UnbalanceofL/Rsoundchannel:≤3dB（126mVinput，@1kHz），产品模拟用户体现无法识别。拆解阻值偏大耳机，发现喇叭线圈为两个64圈串联，正常品为单线64圈。2、绕线机台（共计20组），发现7#绕线机台程序为线圈2，产品需求设置为线圈1；3、产线使用测试治具为单屏治具（右图一），耳机阻值检验需要左右耳按键切换，H组员工图生产效率直接调整为公共键跳过左右耳阻值检测，测试产品听音性能后流入下工序 | 已换货 | 1、不良耳机1K范围频率响应及平衡度耳机左右平衡度UnbalanceofL/Rsoundchannel:≤3dB（126mVinput，@1kHz），产品模拟用户体现无法识别。拆解阻值偏大耳机，发现喇叭线圈为两个64圈串联，正常品为单线64圈。2、绕线机台（共计20组），发现7#绕线机台程序为线圈2，产品需求设置为线圈1；3、产线使用测试治具为单屏治具（右图一），耳机阻值检验需要左右耳按键切换，H组员工图生产效率直接调整为公共键跳过左右耳阻值检测，测试产品听音性能后流入下工序 | 1、对机台重新校，原来绕线圈时只作抽样整机性能首件时的测试阻，更改为IPQC每2H对绕线圏所有机台进行阻抗测试一次，并记录IPQC检验报告，2023-01-05。2、排查伟旺达所有生产厂区，对测试治具全部升级为双屏夹具，测试治具取消公共键、左右耳切换键，产品测试过程中直接数显左右耳实际阻值，1月30日完成 |  |  |  | 1、对机台重新校，原来绕线圈时只作抽样整机性能首件时的测试阻，更改为IPQC每2H对绕线圏所有机台进行阻抗测试一次，并记录IPQC检验报告，2023-01-05。2、排查伟旺达所有生产厂区，对测试治具全部升级为双屏夹具，测试治具取消公共键、左右耳切换键，产品测试过程中直接数显左右耳实际阻值，1月30日完成 |  |  |  | close | 2023-06-20
|  | 1264工厂（KD仓） | 2023-01-04 | IQC | 27601597 | 保修卡_itel_12个月_PK_2021 |  | 通用 | 量产 | 包材 | 纸卡册 | 保修卡 | 直发料 |  |  | 丰盛懿美 |  | 何建波 | 5100 | 315 | 15 | 4.76% | 脏污*7、异色*8 | C | 已换货 |  | 刘正 | 根因：1、印刷时版面产生脏污，机长未将不良品标识清楚，导致不良流入下工序； 2、印刷时墨量过大，出现印刷过底现象； 流出原因：1、全检QC检检验速度过快，全检时漏检导致不良流出； 2、OQC出货抽检时未发现此不良。 | 已换货 | 根因：1、印刷时版面产生脏污，机长未将不良品标识清楚，导致不良流入下工序； 2、印刷时墨量过大，出现印刷过底现象； 流出原因：1、全检QC检检验速度过快，全检时漏检导致不良流出； 2、OQC出货抽检时未发现此不良。 | 1、对印刷机长进行批评教育，提高质量意识，印刷机在生产过程中按规定每300石由机长进行一次自查自检，在自检过程中发现质量问题第一时间停机改善， 改善后效果给QC确认合格后方可继续生产，同时对不良品进行标识和隔离，由成品检验对不良项目进行重点关注和检验; 2、制程巡检IPQC增加巡检频率，提高质量意识，对于巡检过程中发现的品质问题，第一时间要求机长停机改善，改善合格后方可继续生产，同时对不良品进行标识和隔离，告知各工序分开作业，勿混入良品。并拿出一个不良品交于全检组组长跟进，全检时重点关注和检验。3、对全检员工进行批评教育，提高质量意识，遵循质量第一，效率第二的原则，在确保质量的前提下，才可以提高效率，早会对全检QC进行培训，掌握操作技能，提高品质意识，增强全检员的责任心，规范操作方法，明确质量标准，严格要求员工按规定作业，防止出现漏检现象，并对标识/ 隔离的不良品进行重点检验，确保不良品挑选干净；全检员检验过程中由IPQC进行抽检，对全检员的检验方法和检验结果进行监督和跟进。 4、出货检OQC按照抽样标准上中下进行抽检， 每款产品经抽检合格后方可出货，拒绝不良品的出库。 |  |  |  | 1、各部门主管执行落实各工序的自查自检工作，由品质部进行监督 。 2、各部门对自查自检中发现的品质问题及时进行标识和隔离，防止不良品混入良品中。 3、品质部组长对全检员的检验方法，检验标准，检验速度进行培训和监督。 4、建立和完善相应的制作与管理文件，制定相应品质奖惩措施，对于未按公司文件和规定作业的，按制度进行处理，以约束员工的行为，提高产品质量。 |  |  |  | close | 2023-06-20
|  | 泰衡诺工厂 | 2023-01-03 | IQC | 25301418 | 数据线_5020-B_2A_白色橡皮筋_模印,数据线_2A_白色_0.8米_WWD,数据线_2A_白色_0.8米_LH |  | X665 | 量产 | 安规器件 | 数据线 | 普通数据线 | 直发料 |  |  | 瓴海 |  | 瞿国锋 | 13800 | 315 | 1 | 0.32% | 1PCS不充电 | A | 已退货，泰衡诺安排送实验室验证，10pcs插拔寿命测试OK，10pcs斜插试验测试OK，并且加测一轮极限验证，测试后未发现PIN变形的现象，产品批次可靠性合格 |  | 钟意中 | 拆解不良数据线端子，Pin针1脚明显从外往内卷起，2/3/4/5脚弹片高度和平整度正常，1脚弹片受到公头异物挤压的强行推力 | 已退货，泰衡诺安排送实验室验证，10pcs插拔寿命测试OK，10pcs斜插试验测试OK，并且加测一轮极限验证，测试后未发现PIN变形的现象，产品批次可靠性合格 | 拆解不良数据线端子，Pin针1脚明显从外往内卷起，2/3/4/5脚弹片高度和平整度正常，1脚弹片受到公头异物挤压的强行推力 | CCD外检岗位由性能二测前调整到性能二测后，性能测试后进行CCD外检，对瓴海测试插拔有可能产生的原因进行监控和统计 |  |  |  | a、SOP在原有2小时清洁台面和机台的基础上，对测试位增加用气枪清洁测试母座的动作导入； |  |  |  | close | 2023-06-20
|  | 泰衡诺工厂 | 2023-01-03 | IQC | 17201735 |  |  | X6820 | 量产 |  |  |  | 直发料 |  |  | 欧菲光电 |  | 瞿国锋 | 1048 | 80 | 1 | 1.25% | 1PCS可移动黑影 | A | 返工方案：第一次100%测试黑影5pcs----振动（手动整箱上下左右摇动）---第二次100%测试---0不良。完成 |  | 唐高峰 | 客诉模组拆解确认IR表面有异物，成份为60%VCM碎屑，20%lens内污，20%复测PASS | 返工方案：第一次100%测试黑影5pcs----振动（手动整箱上下左右摇动）---第二次100%测试---0不良。完成 | 客诉模组拆解确认IR表面有异物，成份为60%VCM碎屑，20%lens内污，20%复测PASS | 60%VCM碎屑为思考已知问题，转量产时已申请特采生产，欧菲同步在测试端拦截。此编码已结单，后面未 有订单 | [7 empty] | close | 2023-06-20
|  | 泰衡诺工厂 | 2023-01-03 | IQC | 17201758 |  |  | AD10 | 试产PIR |  |  |  | 直发料 |  |  | 欧菲光电 |  | 瞿国锋 | 4400 | 200 | 2 | 1.00% | 2PCS可移动黑影 | A | 返工方案：第一次100%测试黑影3pcs----振动（手动整箱上下左右摇动）---第二次100%测试0不良。完成 |  | 唐高峰 | 1.离心水洗完搬运物料时，弹夹贴近胸口，搬运时有摩擦掉屑 2.AA抛料时，LVCM未做好，lens镜筒与tray盘有剐蹭，导致lens镜筒受损 | 返工方案：第一次100%测试黑影3pcs----振动（手动整箱上下左右摇动）---第二次100%测试0不良。完成 | 1.离心水洗完搬运物料时，弹夹贴近胸口，搬运时有摩擦掉屑 2.AA抛料时，LVCM未做好，lens镜筒与tray盘有剐蹭，导致lens镜筒受损 | 1.搬运物料是，弹夹严禁贴近胸口，防止摩擦掉屑 2.培训AA机手抛料注意事项，有LVCM未摆好的1盘超3pcs以上需要通知ME优化机台，从源头降低不良产生 |  |  |  | SOP加入规定抛料返检人员，针对lens镜筒受损不良由使用粘棒粘将毛丝粘掉改为直接挑出报废处理，返检OK品PE确认后流线 |  |  |  | close | 2023-06-20
|  | 1264工厂（KD仓） | 2023-01-03 | IQC | 23505084 |  |  | X688B | 量产 |  |  |  | 直发料 |  |  | 西诺帕斯 |  | 何建波 | 1650 | 200 | 50 | 25.00% | 色差*50pcs | B | 已换货 |  | 仉天宇 | 根本原因：丝印稀释剂添加标准为6-10%，通过验证发现添加到极限10%的时候颜色偏蓝 流出原因：色差目视检验有难度，检验人员对标准把握不准，导致不良流出 | 已换货 | 根本原因：丝印稀释剂添加标准为6-10%，通过验证发现添加到极限10%的时候颜色偏蓝 流出原因：色差目视检验有难度，检验人员对标准把握不准，导致不良流出 | 1、根据验证结果，修订工艺参数表，稀释剂添加标准由6-10%调整为5-8%。--责任人：王龙 完成时间：1/6 2、检查人员进行培训，并考核合格后上岗--责任人：兰晓亚 完成时间1/6 3、复制内部颜色限度样，每个检验员对照颜色限度样进行比对。--责任人：龚玲 完成时间：1/6 纠正措施的验证：验证1000片，全检结果不良为0，改善措施有效 |  |  |  | 1.修订工艺参数表 2.生产主管对白/夜班所有作业人员进行外观操作规范的教育训练，明确作业规范； 3.规定现场品质人员巡检项目中增加对操机人员作业手法的检查确认 |  |  |  | close | 2023-06-20
|  | 中央仓 | 2023-01-03 | IQC | 37300095 |  |  | KG7H | 量产 |  |  |  | 直发料 |  |  | 大唐伟业 |  | 李高胜 | 15000 | 315 | 1 | 0.32% | 漏内标签一张 | C | 已补标签 |  | 卢琪文 | 发生原因 包装打包作业员请假未在岗，临时替换另外一个非专业打包人员打包出货，导致标签漏贴未发现； 流出原因 OQC收到标签后，用扫码枪扫描，确认信息无误后，给到产线粘贴，粘贴后未用扫码枪扫描，导致漏贴标签的未发现流出； | 已补标签 | 发生原因 包装打包作业员请假未在岗，临时替换另外一个非专业打包人员打包出货，导致标签漏贴未发现； 流出原因 OQC收到标签后，用扫码枪扫描，确认信息无误后，给到产线粘贴，粘贴后未用扫码枪扫描，导致漏贴标签的未发现流出； | 发生原因的改善措施 增加打包作业岗位储备人员，防止专岗人员请假时，无人替岗，造成异常； 流出原因的改善措施 完善扫码枪的使用流程，扫码枪的使用流程，在标签粘贴完之后进行扫描确认并盖PASS章出货； |  |  |  | 1、制定传音标签及扫码流程，要求必须先贴标签再扫码，此流程给打包人员和OQC进行培训，并将流程张贴在打包处，更换人员后也必须按此流程作业。 2、扫码同OQC操作，内外标签核对完成无误后盖PASS章封箱出货。 3、每次的扫码数据保存下来，以便后续查询。 |  |  |  | close | 2023-06-20
|  | 中央仓 | 2023-01-03 | IQC | 23307941 |  |  | BF7 | 量产 |  |  |  | 直发料 |  |  | 重庆明亚顺 |  | 周丽娅 | 124000 | 500 | 45 | 9.00% | 短装*1000 | B | 已补货 |  | 汤立明 | D-4.1:根本原因/失效： 1.当天发货有7款产品数量是12300pcs，6款产品数量124000pcs，并且在同一箱中4款产品的数量不同，仓库备货时看错发货单，导致备货数量不准确。 D-4.2: 流出原因： 出货前有对PE袋内的小包装逐一扫码，总数量与PE袋上的条码数量一致，封箱时人工对PE袋与外箱标签数量核对时出错，两个标签不一致没发现，导致流出。 | 已补货 | D-4.1:根本原因/失效： 1.当天发货有7款产品数量是12300pcs，6款产品数量124000pcs，并且在同一箱中4款产品的数量不同，仓库备货时看错发货单，导致备货数量不准确。 D-4.2: 流出原因： 出货前有对PE袋内的小包装逐一扫码，总数量与PE袋上的条码数量一致，封箱时人工对PE袋与外箱标签数量核对时出错，两个标签不一致没发现，导致流出。 | D-5:纠正措施： 几款产品装在同一个纸箱内的，每款物料用PE袋装在一起，贴一个总数标签，出货时先用扫码枪对PE袋内的包装清点后与袋子上的标签核对，装箱内再用扫码枪对PE袋与外箱的标签进行扫码核对。---胡意1.6 |  |  |  | D-7.1预防再次发生的行动： 1.更新扫码作业的要求 2.按最新要求对相关人员进行培训 |  |  |  | close | 2023-06-20
|  | 中央仓 | 2023-01-03 | IQC | 23505234 |  |  | X6512 | 量产 |  |  |  | 直发料 |  |  | 精而美 |  | 李高胜 | 10000 | 200 | 10 | 5.00% | 脏污*10 | C | 已返工 |  | 王又良 | "1.因卡托产品特性，注塑射胶时需高压高速，注塑件的实心部位，在模具相对应的位置是一个小空腔。在射胶过程中，当熔胶经过小空腔时，空腔内的空气被熔胶冲击后向空腔外排出，注塑件就这样在小凸台的根部留下一片气纹或射状纹，可行的改进方案：射速快导致型腔堆积气体产生气纹， 2.模具排气不良，模具生产中工件排气不顺导致射胶时产生气纹。" | 已返工 | "1.因卡托产品特性，注塑射胶时需高压高速，注塑件的实心部位，在模具相对应的位置是一个小空腔。在射胶过程中，当熔胶经过小空腔时，空腔内的空气被熔胶冲击后向空腔外排出，注塑件就这样在小凸台的根部留下一片气纹或射状纹，可行的改进方案：射速快导致型腔堆积气体产生气纹， 2.模具排气不良，模具生产中工件排气不顺导致射胶时产生气纹。" | "1、改善模具的排气。保证注塑过程中物料填充到模具内时所产生的各种气体顺利的排出模具。。 2.全面清洗模具工件，清除排气位污垢 3.模具胶位面重新放电加纹使纹面清晰（生产久了纹面磨损）改善流动性 " |  |  |  | 1、改善模具的排气。保证注塑过程中物料填充到模具内时所产生的各种气体顺利的排出模具。。 2.全面清洗模具工件，清除排气位污垢 3.模具胶位面重新放电加纹使纹面清晰（生产久了纹面磨损）改善流动性 |  |  |  | close | 2023-06-20
|  | 孟加拉BD | 2023-01-02 | 海外KD | 12107354 |  |  | KG8 | 量产 |  |  |  | KD |  |  | THN |  | 张洋 | 2750 | 2750 | 75 | 2.73% | 主板弹片掉件异常 | B | 返工完成 |  | 陈震 | 1、功能测试夹具弹片对应位置测试探针未拔除,且在测试过程中探针明显倾斜,导致弹片受力偏移产生掉件风险 2、产线员工包装过程中高位弹片朝下导致弹片撞件或变形 3、目检岗位员工检验时未2PCS对比检验，没有定义弹片作为重点的检验的项目，导致不良流出 4、测试工序弹片测试条件无法满足拦截 | 返工完成 | 1、功能测试夹具弹片对应位置测试探针未拔除,且在测试过程中探针明显倾斜,导致弹片受力偏移产生掉件风险 2、产线员工包装过程中高位弹片朝下导致弹片撞件或变形 3、目检岗位员工检验时未2PCS对比检验，没有定义弹片作为重点的检验的项目，导致不良流出 4、测试工序弹片测试条件无法满足拦截 | 1.对所有夹具对应位置探针进行拔除;杜绝弹片受力偏移风险--张鹏飞 已完成 2.重新制定包装过程中的包规，要求弹片朝上放置，放置包装过程中撞到卡刀导致撞件不良 |  |  |  | 1、TOP面重点检验闪光灯及电感外观及焊接是否完整， 耳机座、电池座是否浮高、偏位；chip件是否存在缺件，损件等不良。弹片是否变形偏位,移位，压合弹力是否失效，摄像头排插需并更新外观检验SOP&包装规范 2、对所有功能测试夹具做检查,排查X670/CI6夹具,排查32台功能夹具全部OK |  |  |  | close | 2023-06-20